JPMXP1222UT1103 | 2370 | 2022 | UT | 1103 | 内部利用（ARIM事業参画者以外） | 機器利用 | ---- | SnO2ガスセンサの作製 | 吉田 雅貴 | 東京大学大学院新領域創成科学研究科 | 加工・デバイスプロセス | ---- | 高度なデバイス機能の発現を可能とするマテリアル | ---- | UT-711：LL式高密度汎用スパッタリング装置 (2018) | UT-704：高密度汎用スパッタリング装置 | UT-600：汎用ICPエッチング装置 | UT-850：形状・膜厚・電気特性評価装置群 | [5 empty] | 膜加工・エッチング/Film processing and Etching,スパッタリング/Sputtering,IoTセンサ/ IoT sensor | SnO2からなる感ガス部，及びPtからなる電極により構成されるガスセンサを作製した．この作製では主に，LL式高密度汎用スパッタリング装置（CFS-4EP-LL），高密度汎用スパッタリング装置（CFS-4ES），汎用ICPエッチング装置（CE-300I），形状・膜厚・電気特性評価装置群（DektakXT）を使用した． | SiO2(膜厚：280 nm)/Si基板上に電子ビームリソグラフィーにより形成されたレジストパターンをマスクとして，汎用ICPエッチング装置（CE-300I）を用いて，ガスセンサ感応部のベースとなるSiO2からなる凹凸構造を作製した．続いて，電子ビームリソグラフィーにより形成されたレジストパターンに対して，LL式高密度汎用スパッタリング装置（CFS-4EP-LL），或いは高密度汎用スパッタリング装置（CFS-4ES）を用いてSnO2膜を製膜し，リフトオフを行うことにより，SnO2からなるガスセンサパターンを作製した．その後，電子ビームリソグラフィー，スパッタリング，リフトオフプロセスにより，Ptからなる電極をSnO2上に作製し，ガスセンサを作製した． | Fig. 1に作製結果の光学顕微鏡写真を示す．SnO2膜上に2つのPt電極が配置された構造となる．このように，先述した加工プロセスによりSnO2を感ガス材料として有するガスセンサデバイスの作製を達成した．様々なガスのセンシングへの応用が期待される． | BLT3mwav8J70E24Y
JPMXP1222UT1100 | 2367 | 2022 | UT | 1100 | 外部利用 | 機器利用 | ---- | 単結晶シリコンによる可視光用可変焦点メタレンズの開発 | 岩見 健太郎 | 東京農工大学 | 加工・デバイスプロセス | 計測・分析 | 高度なデバイス機能の発現を可能とするマテリアル | ---- | UT-503：超高速大面積電子線描画装置 | UT-600：汎用ICPエッチング装置 | UT-603：汎用高品位ICPエッチング装置 | UT-800：クリーンドラフト潤沢超純水付 | UT-855：高精細電子顕微鏡 |  |  |  |  | メタサーフェス、メタレンズ,電子顕微鏡/Electron microscopy,リソグラフィ/Lithography,EB,メタマテリアルメタマテリアル/ Metamaterial | メタサーフェスの一種である光の波長以下の厚さのレンズとして機能するメタレンズを、Fig. 1のような2枚1組のレンズの相対回転によって焦点の変化を実現する可変焦点レンズに応用して、超薄型の回転型可変焦点メタレンズの製作を目的とした。メタレンズは単結晶シリコンのナノスケールの柱を多数配列して構成されている。その柱の配列パターンを描画し、柱上に削りだすためにARIMの装置を利用した。 | 利用した主な装置】 超高速大面積電子線描画装置（F7000S-VD2） 汎用ICPエッチング装置（CE-300I） 汎用高品位ICPエッチング装置（NE-550） 高精細電子顕微鏡（Regulus 8230）【実験方法】表面に単結晶シリコンをスパッタリング成膜した20 mm角のサファイア基板に対して、シリコン柱配列のパターンを描画した。描画には、超高速大面積電子線描画装置（F7000S-VD2）を利用し、レジスト材としてポジ型の共用EBレジストZEP-520A-7を使用した。F7000S-VD2の内臓ステンシル（CPモード）を使用することで、ナノスケール四角形パターンを短時間で描画することに成功した。現像後、リフトオフプロセスを経たのちに汎用ICPエッチング装置（CE-300I）、または汎用高品位ICPエッチング装置（NE-550）を利用して、シリコン膜のエッチングを行い、柱形状を製作した。最後に、柱形状の観察のために高精細電子顕微鏡（Regulus 8230）を利用した。Fig.1 Overview of rotational varifocal metalens | 製作した柱の寸法評価を高精細電子顕微鏡(Regulus 8230)で観察を行った。その結果をFig. 2に示す。ナノスケールの柱が製作できていることを確認できた。しかし製作した寸法を計測したところ、寸法との誤差が確認されたため、今後は超高速大面積電子線描画装置(F7000S-VD02)を用いて描画する際に、寸法誤差を考慮して描画することで所望の寸法の柱の製作を目指す。 Fig.2 SEM image of a fabricated metasurface | 3z9OZbKhBx0R0Hbq
JPMXP1222UT1102 | 2369 | 2022 | UT | 1102 | 外部利用 | 機器利用 | ---- | ガスセンシングデバイスの作製 | 野間 真樹子 | 新電元工業株式会社 | 加工・デバイスプロセス | ---- | 高度なデバイス機能の発現を可能とするマテリアル | ---- | UT-505：レーザー直接描画装置 DWL66+2018 | UT-711：LL式高密度汎用スパッタリング装置 (2018) | UT-800：クリーンドラフト潤沢超純水付 | UT-906：ブレードダイサー | [5 empty] | リソグラフィ/Lithography,膜加工・エッチング/Film processing and Etching,スパッタリング/Sputtering,IoTセンサ/ IoT sensor | SnO2を利用したガスセンサ試作を行っている。ポジ型レジストの塗布、LL式高密度汎用スパッタリング装置を用いたSnO2の成膜及びリフトオフプロセスを武田先端知スーパークリーンルーム内の設備を利用して行った。 | 酸化膜付き4インチSi基板をブレードダイサーで15mm□に切り出したのち、SIPR 3251レジストを塗布し、レーザー直接描画装置を用いて1層目のパターンを描画した。その上に、LL式高密度汎用スパッタリング装置を用いてSnO2膜を成膜し、剥離104液にてリフトオフした。再びSIPR 3251レジストを塗布し、レーザー直接描画装置を用いて2層目のパターンを描画し、LL式高密度汎用スパッタリング装置を用いてパッドメタルを成膜し、剥離104液にてリフトオフした。また、チップ裏全面には、LL式高密度汎用スパッタリング装置を用いてTi/Ni/Ag膜を連続成膜した。その後自社に持ち帰り、基板へのはんだ付けおよびワイヤボンドを実施した。 | 今回はチップ裏面を基板にはんだ付けする際に表側のパッドメタルに膨れが発生した。再現実験を行ったところ、310℃、5分以上の加熱で膨れが再現した。パッドメタル成膜前に逆スパッタを実施しているが、取り切れなかった吸着水がSnO2表面上に残っており、その蒸発が膨れの原因であると考えている。そこで、成膜前のチップの乾燥方法・成膜するメタルの種類などの条件を変え、対策実験を行った。その結果、SnO2直上にTiが存在する場合に剥離しやすいことを突き止めた。Alを直接成膜すると、加熱による膨れは発生しにくい。しかしながら、SnO2とAlの密着性はよくない上、加熱により、抵抗が増加した。熱力学計算を行ったところ、Al2O3が生成することが確認できたため、現在はほかのメタルでの実験を継続中である。 | 3Qod56jFj8rT2Qxy
JPMXP1222UT1109 | 2376 | 2022 | UT | 1109 | 外部利用 | 機器利用 | ---- | 圧電MEMSデバイスの開発 | 矢吹 紘久 | アズビル株式会社 | 加工・デバイスプロセス | 計測・分析 | 高度なデバイス機能の発現を可能とするマテリアル | ---- | UT-505：レーザー直接描画装置 DWL66+2018 | UT-603：汎用高品位ICPエッチング装置 | UT-604：高速シリコン深掘りエッチング装置 | UT-711：LL式高密度汎用スパッタリング装置 (2018) | [5 empty] | 圧電・焦電材料,スパッタリング/Sputtering,リソグラフィ/Lithography,膜加工・エッチング/Film processing and Etching,電子顕微鏡/Electron microscopy,集束イオンビーム/Focused ion beam,X線回折/X-ray diffraction,セラミックスデバイス/ Ceramic device | 圧電材料を用いたMEMSデバイス開発のため、東京大学のスパッタ装置やICP-RIE、レーザー直接描画装置、シリコン深堀装置といった各種設備を利用して圧電MEMSデバイスを作製した。圧電MEMSデバイスの共振周波数特性は、応用先によって適した周波数帯が異なるため、設計と実際に作製したデバイスの共振周波数が揃っている必要がある。今回、東京大学の設備を利用して作製した圧電MEMSデバイスのインピーダンス周波数特性と構造解析によって計算された共振点を比較し、作製したデバイスが設計通りに機能しているかを評価した。 | Si基板上に形成した圧電材料と金属から成る薄膜積層構造に対して、スパッタ装置、レーザー直接描画装置、ICP-RIE、シリコン深堀装置といった装置群を利用して、圧電材料が上下の電極によって挟まれたダイアフラム構造を作製した。また、作製したデバイスに対してインピーダンスアナライザーを用いてインピーダンス周波数特性を評価することで、デバイスの共振周波数が構造解析によって算出された周波数と同程度のデバイスであるかどうかを確認した。 | Fig.1に圧電材料と金属から成る積層膜の断面構造を示す。積層膜は、上部電極(Pt/Ti)/圧電材料(AlN)/下部電極(Pt/Ti)/ストップ層(AlN)で構成されており、この積層構造に対して、上部電極のパターン形成、下部電極開口、裏面Siの深堀工程などを経てデバイスを作製した。また、Fig.2のインピーダンスの周波数特性からも示されているように、特定の周波数位置(627.5kHz)で共振点が現れており、作製したデバイスが圧電性を示すことが確認された。デバイスの共振点は、ダイアフラムを構成する材料の物性、ダイアフラム径、膜厚などによって定まることが知られており、構造解析によって算出された解析値608.6kHzと比較して作製したデバイスの共振点は627.5kHzと近い値を示しており、設計に近い形状でデバイスが作製できていることが示されている。設計に対して若干共振点が高くなった要因としては、構造解析モデルと実際のダイアフラム膜厚や裏面深堀時に形成されるダイアフラム径との誤差が考えられ、各種プロセスの条件を追い込むことによって改善可能な見込みである。今後は作製したデバイスを用いて圧電デバイスの基本特性を評価し、各種応用先への適用可能性を評価する予定である。 | VN7R333Ndr6z6wk9
JPMXP1222UT1099 | 2366 | 2022 | UT | 1099 | 外部利用 | 機器利用 | 技術補助 | Fogging Effect低減のための分割プロセスによるリフトオフパターン作製方法について | 新関 嵩 | Bush Clover株式会社 | 加工・デバイスプロセス | ---- | 高度なデバイス機能の発現を可能とするマテリアル | ---- | UT-503：超高速大面積電子線描画装置 | UT-508：電子線描画用近接効果補正ソフト | [7 empty] | 電子ビームリソグラフィー,電子線描画、近接効果補正、Fogging effect,リソグラフィ/Lithography,高品質プロセス材料/ High quality process materials | 電子ビームリソグラフィー法を使ってレジストパターンを作製する際に、大面積に露光を行うと、基板から反跳した反射電子が対物レンズにぶつかり、再度レジストに反応することで露光されてしまうFogging Effectという現象が知られている[1]。パターンの露光部の割合(以下、Coverageとする)によっては、Fogging Effectにより未露光部にも非常に高いエネルギーが照射されており、場合によっては図１で示すように、レジストパターンがほとんど消失してしまうような高いエネルギーになることもある。Fogging Effect Correction(FEC)という露光量を補正する技術[1]もあるが、未露光部に対しては補正が掛けられないため、図1のような状況に対しては有効ではない。本手法では、図２で示すように、アライメントマークを使って、プロセスを複数回に分割することで、実効的なCoverageを下げ、レジストパターンが消失しない程度にFogging Effectの効果を下げる方法について記す。 | 6インチ基板上に、ZEP-520Aを300nm狙いで塗布する。パターンは、4μmピッチの3μm□のパターンで、その時のCoverageは56.25%である。描画エリアは20mmとする。この描画エリアを、1mm単位のブロックに分割し、図２で示すように、市松模様になるように１回目の描画領域と、２回目の描画領域に分割する。１回目の露光時にはアライメントマークも同時に露光し、2回目の露光時にはそのアライメントマークを使用して、2回目のパターンの位置決めを行う。露光には、F7000S-VD02を使用した。またリフトオフパターンのエッジのバリを低減する目的で、BEAMERのShape PEC機能を使用してパターン変換を行っている。現像は、ZED-N50(22℃)を用い、3分間実施した。リンスはIPAを用い15秒行った。1回目の露光および現像後、パターンをリフトオフにて転写するため、Cr 10nm / Au 100nmの条件で、EB蒸着を行い、リフトオフ工程を実施した。その後、1回目と同じ条件にて、EB描画・現像・リフトオフを行い、パターンを電子顕微鏡にて観察した。 | 本手法で作製したリフトオフパターンのSEM写真を、図3に示す。当初の想定通り、Fogging Effectの影響が低減し、未露光部も問題なくレジストパターンが残ることで、良好なリフトオフパターンが得られた。また、この図は、1回目のリフトオフで作製した部分と、2回目で作製した部分のちょうど境界部分を撮影したものであるが、それぞれの寸法精度およびピッチについては、10nm以下の誤差であった。この点においてもフォトニック結晶やメタマテリアルのような周期性やパターン均一性が重要なデバイスにおいても有効な手法であると考える。 | 46h6ZnwtK04zSN7H
JPMXP1222UT1107 | 2374 | 2022 | UT | 1107 | 内部利用（ARIM事業参画者以外） | 機器利用 | 技術補助 | CoFeB/Y3Fe5O12ヘテロ構造におけるスピン波磁気センサの開発 | Tabata Prof. Dr. Hitoshi | 東京大学 | 加工・デバイスプロセス | ---- | 量子・電子制御により革新的な機能を発現するマテリアル | 高度なデバイス機能の発現を可能とするマテリアル | UT-500：高速大面積電子線描画装置 | UT-501：卓上アッシング装置 | UT-503：超高速大面積電子線描画装置 | UT-505：レーザー直接描画装置 DWL66+2018 | UT-800：クリーンドラフト潤沢超純水付 |  |  |  |  | 形状・形態観察、スピン波、スピントロニクス,リソグラフィ/Lithography,EB,膜加工・エッチング/Film processing and Etching,スピン制御/ Spin control,スピントロニクス/ Spintronics,量子効果/ Quantum effect,IoTセンサ/ IoT sensor,スピントロニクスデバイス/ Spintronics device | スピン波は磁性体において磁性を担うスピンが集団励起によって歳差運動し、磁気モーメントが波として伝搬する現象である。近年、スピン波の位相干渉を用いた磁気センサが提案され、熱雑音からatto T（10-18T）の検出限界が理論予測されている[1]。これは室温で超電導量子干渉計と同等の高感度測定が実現できる可能性があり、無冷媒・小型集積化・低コストの生体磁気センサ（心磁計・脳磁計）への応用が期待される。本研究ではスピン波磁気センサの高感度化を目的とし、CoFeB/Y3Fe5O12 (YIG)ヘテロ構造のデバイス作製とスピン波帯域除去[2]を報告する。 | スピン波伝搬材料には優れたダンピング定数を示すイットリウム鉄ガーネット（YIG）を選択し、スピン波の励起と検出にはコプレーナ線路（CPW）をAuで作製した。YIG単結晶薄膜（70nm厚み）はパルスレーザ堆積法でガーネット基板（Gd3Ga5O12;GGG）上に成膜した。CoFeBストライプ（60nm厚み）とコプレーナ線路（Au,CPW）はレーザー直接描画装置（DWL66+）によるリソグラフィとスパッタ法による金属薄膜成膜によって得た。スピン波の検出にあたっては、ベクトルネットワークアナライザ（VNA）を接続し、外部磁場印加条件下でSパラメータを計測した。 | Figure 1に作製したCoFeB/YIGスピン波素子の光学顕微鏡画像を示す。対向するCPW間に線幅15 μmのCoFeBストライプを作製し、スピン波伝搬を評価した。Figure 2に外部磁場20 mT、20.5 mTにおけるCoFeB/YIGヘテロ構造のスピン波スペクトル（S12）を示す。スピン波の共鳴周波数はKittel式 f=γ/2π(H(H+4πM))1/2（γ：磁気回転比、M：磁性体の有効磁化）に従い、外部磁場Hに対応する周波数シフトを示す。YIG単膜（Reference）の場合は50 MHz幅のブロードなスペクトルを示すため、磁場に対する周波数変化（0.5 mTに対して20 MHz）を検出するのが難しい。一方、CoFeB/ YIGヘテロ構造では鋭敏な帯域除去を示し、磁場応答のマーカーとすることで高感度化が可能になる。スピン波スペクトルの測定結果に基づき、Y字型導波路のスピン波干渉をシミュレーションした結果、nT（10-9）の磁場検出が実証された。CoFeBストライプの形状を最適化することにより、更なる高感度化が期待される。 | K83W4Tp6WEb0wnUy
JPMXP1222UT1096 | 2363 | 2022 | UT | 1096 | 内部利用（ARIM事業参画者以外） | 機器利用 | ---- | Micro patterning for biphilic surface creation | MOUTERDE Timothee | 工学系研究科機械工学専攻 | 加工・デバイスプロセス | ---- | 高度なデバイス機能の発現を可能とするマテリアル | ---- | UT-505：レーザー直接描画装置 DWL66+2018 | [8 empty] | 表面処理、親水疎水,リソグラフィ/Lithography | シリコンウェハー上にミクロスケールで親水疎水パターンをつけるため、レジストのパターニングを東京大学武田CRのレーザー直接描画装置DWL66+で行った。 | ネガティブレジストをスピンコーティングで塗布し、照射した部分を残すことでマスクパターンを構成した。 | DWL66+の主にHigh-resと 4 mm のヘッドを用いて照射を行い、マスクを得た。1µm程度のパターンではマスクの剥離が起きたが、2µm以上のパターンでは見られなかった (図１、図２）。パターンが数µm程度のため、現像の際は照射部分の剥離が起きないように時間に注意して行ったが、結果としてレジストは問題なく残った。 | tak2G7644Lbna6G0
JPMXP1222UT1094 | 2361 | 2022 | UT | 1094 | 内部利用（ARIM事業参画者以外） | 機器利用 | ---- | 第一原理計算とX線光電子分光法による金属/絶縁ポリマー界面のバンドアラインメントの解明 | 片瀬 大祐 | 東京大学工学部電気電子工学科 | 加工・デバイスプロセス | ---- | 高度なデバイス機能の発現を可能とするマテリアル | 量子・電子制御により革新的な機能を発現するマテリアル | NM-607：スパッタ装置 [CFS-4EP-LL #3] | UT-700：4インチ高真空EB蒸着装置 | [7 empty] | 計算科学,シミュレーション、XPS&lt;,電子分光,ナノエレクトロニクスデバイス/ Nanoelectronics device,原子薄膜/ Atomic thin film | X線光電子分光法(XPS)によって金属から絶縁ポリマーへの正孔注入障壁を測定し，この測定結果と第一原理計算から得られた正孔注入障壁の解析結果を比較し，金属/絶縁ポリマー界面の電子準位接続(バンドアラインメント)の決定機構について考察した。金とポリイミド，金とポリプロピレンの界面のそれぞれについて正孔注入障壁の測定を行い，極性基や共役系の有無がバンドアラインメントに影響を与えるかなどについて検討した。また，成膜手法の違いによって金属/ポリマー界面のバンドアラインメントに変化が生じるかについても調査した。 | 金属/絶縁ポリマー界面をXPSによって測定するため，厚さ4 nm程度のAu薄膜をポリマーフィルム上に製膜した試料を作製した。XPSは非常に表面敏感な測定手法であるため，Au膜厚を数nm程度に制御する必要がある。このため本研究では，スパッタリング装置CFS-4EP-LL i-Millerを用いてAu薄膜を作製した。また，CFS-4EP-LL i-Miller はArスパッタという手法でAu層を成膜する。これに対し，NSP Ⅱは電子銃蒸着という手法によってAu膜を作製する。この成膜法の差によって，Auと絶縁ポリマーの界面状態が異なる可能性が考えられた。そこでNSP ⅡによってもPTFEフィルム上にAu層の成膜を行った。作製した試料の概観をFig. 1に示す。このようにして作製した試料について，自機関が所有しているXPSによってAu/ポリマー界面の正孔注入障壁の測定を行った。 | XPSによってAu/絶縁ポリマーの正孔注入障壁の測定を行い，これと並行して第一原理計算による界面のバンドアラインメントの解析を行った。それぞれ得られた結果を比較することによって，共役系や極性基の有無に依らず，界面におけるバンドアラインメントは金属とポリマーの真空準位が一致するように決定されることが示唆された。この成果は学会発表等で公開済みである。対して，CFS-4EP-LL i-Miller と NSP-IIの成膜法の違いが正孔注入障壁に大きく影響を与えるか検討するにはまだ実験結果が不足しており，成果は未発表である。今後PTFE以外の絶縁ポリマーについても各サンプルについて正孔注入障壁の比較を行い，それぞれの装置の成膜法がAu/絶縁ポリマー界面の電荷注入特性にどのように影響を与えるのか考察を行う予定である。 | stge96Q82sa27oUl
JPMXP1222UT1092 | 2359 | 2022 | UT | 1092 | 外部利用 | 機器利用 | ---- | ISFETセンサーの開発 | 中嶋 秀 | 東京都立大学 | 加工・デバイスプロセス | 計測・分析 | 高度なデバイス機能の発現を可能とするマテリアル | ---- | UT-711：LL式高密度汎用スパッタリング装置 (2018) | UT-859：小型原子間力顕微鏡 | [7 empty] | 成膜,分析,pH計測,スパッタリング/Sputtering,MEMSデバイス/ MEMS device,IoTセンサ/ IoT sensor | 化石燃料の燃焼により大気中に排出される二酸化炭素の増加に伴い，海洋酸性化が進行している. 海洋酸性化は，サンゴや貝類などの炭酸カルシウムを骨格とする海洋生物の骨格生成を阻害するだけでなく，サンゴ礁の砂地の溶解も引き起こす可能性があるため，そこに棲息する海洋生物への影響が懸念されている. そのため，サンゴ礁の砂地を構成している海底堆積物中の間隙水のpH分布を測定することは，海洋酸性化による生態系への影響評価に極めて重要である. 本研究では，海底堆積物中に埋め込むだけで深度方向のpH分布をリアルタイムに測定できるマルチチャンネル型イオン感応性電界効果トランジスタ(IonSensitive Field Effect transistor : ISFET) pHセンサーを開発し, 安定したpH測定とセンサーをアレイ化することによるpH分布測定を目指した. | ゲート感応部には, イオン感応膜であるTa2O5 をイオンスパッタリングにより約32nmに成膜した. また, 参照電極部は基板に銀/塩化銀ペーストを塗布し, 200℃で1時間焼成することで製作した. この基板と市販の電界効果トランジスタ (2SK308-Y) をはんだ付けによって接続し, 感応膜以外の部分をエポキシ樹脂で被覆しアレイ型のpHセンサーを製作した. | 開発したセンサーは, 全体で50×30×5 mm程度の大きさで, およそ5 mm間隔でpHセンサーが4個連結しており, 毎秒のpHを観測することができる. 駆動部には, アルカリ単一電池を2個使用し, 1週間連続で動作することを確認した. 市販のpH標準液(pH 4.01, 6.86および9.18)に対して安定した応答を確認した。今後、海水サンプルの応答評価に取り組む。 | bF9OEUp7FShNBhrA
JPMXP1222UT1097 | 2364 | 2022 | UT | 1097 | 外部利用 | 機器利用 | ---- | 細線へのパリレン蒸着 | 田口 良広 | 慶應義塾大学 | 加工・デバイスプロセス | ---- | 革新的なエネルギー変換を可能とするマテリアル | ---- | UT-709：パリレンコーター | [8 empty] | エネルギー関連物質の熱移動特性のセンシング,蒸着・成膜/Evaporation and Deposition | センサー用プローブであるPt細線に絶縁用のパリレンを等方的にコーティングすることを目的に、パリレン蒸着装置を利用した。本センサーはエネルギー関連物質の熱移動特性をセンシングするために用いる。 | パリレンコーターを用いて細線にパリレンを蒸着させた。この装置を用いたパリレンCの蒸着方法は以下の手順で行った。①熱分解室の温度を660℃に上昇させる。②被膜材料を蒸着室内の試料台に置く。また原料であるパリレンCのダイマー粉末を原料気化室に入れる。③外部のチラーで冷却させながら蒸着室内を真空引きする。④ダイマー粉末は150℃で加熱砂礫化した後、660℃の熱分解室でモノマーガスとする。⑤モノマーガスを被膜材料のおかれた蒸着室に導き，常温の被膜材料上で重合させ，成膜させる。 | 蒸着室内に入れたダミーウエハの膜厚を触診段差法にて測定した際、被膜した部分と被膜されていない部分の差が3μｍであったため、細線にも同じような厚さのパリレンが蒸着していると考えられる。Fig.1にパリレン蒸着後の細線のSEM画像を示す。実験結果から、原料気化室に投入した約5gのパリレンCが完全にモノマーガスとなり、厚さ3μｍのパリレンが細線に蒸着したことが分かった。 | 82wuVfRUICPMS4xd
JPMXP1222UT1091 | 2358 | 2022 | UT | 1091 | 外部利用 | 共同研究 | ---- | 微細加工技術検討 | 梅田 賢一 | AGC株式会社 | 加工・デバイスプロセス | 計測・分析 | 高度なデバイス機能の発現を可能とするマテリアル | ---- | UT-505：レーザー直接描画装置 DWL66+2018 | UT-602：気相フッ酸エッチング装置 | UT-604：高速シリコン深掘りエッチング装置 | UT-851：機械特性評価装置 | UT-855：高精細電子顕微鏡 |  |  |  |  | 光学顕微鏡/Optical microscopy,電子顕微鏡/Electron microscopy,リソグラフィ/Lithography,膜加工・エッチング/Film processing and Etching,MEMSデバイス/ MEMS device | 微細加工技術検討のためにSOI基板上にフォトリソグラフィーとエッチングを用いて、静電型のMEMS構造を作製し、機械振動を評価し、設計と実測の妥当性を評価した。 | SOI基板上にOAPを3000rpm及びSIPRレジストを5000rpmでスピンコートし110℃でベーキング後、レーザー直接描画装置（DWL66＋）で描画、110℃のPEB、NMD-Wで2min30secの現像を実施し、レジストパターンを形成した。その後高速シリコン深掘りエッチング装置（MUC-21 ASE-Pegasus）を用いてSi層のDeepRIEを行った。ステルスダイサー（DFL7340（Si用））による基板加工を実施し、気相フッ酸エッチング装置(IDONUS)を用いてリリース加工、マニュアルウエッジボンダ―(7476D)によるPCB基板へのボンディング実装を実施し、機械特性評価装置評価（MSA-500）を用いて振動特性評価を行った。 | 機械特性評価結果をFig.1に示す。印加交流電圧(Vp-p)2V～10Vまで変化させた際の変位量と周波数の関係を示す(Fig.1)。1800Hz付近に共振周波数があることが観測された。また、Vp-pを向上させることで、非線形性による共振周波数のピークシフトも観測されハードスプリング効果が生じていることがわかった。一方で、実測された共振周波数は設計周波数である2147Hzと20%弱の誤差が生じていた。形状観察による解析を行った結果(Fig.2)、バネ部分の幅が設計値の4umに対して加工後の実測で3.53umと細くなっていたため、低周波化が起きてしまったためと考えられる。加工～解析まで全て武田先端知CRで実施することが出来、非常に有用性が高いことが分かった。 | 4d8QzB7YoakT6GP0
JPMXP1222UT1089 | 2356 | 2022 | UT | 1089 | 外部利用 | 機器利用 | 技術補助 | 極薄膜成膜実験用石英ガラス基板の前処理検討/Pretreatment of quartz glass substrates for ultra thin film deposition experiments | 本川 剛治 | キオクシア 株式会社 マスク技術課 | 加工・デバイスプロセス | 計測・分析 | 高度なデバイス機能の発現を可能とするマテリアル | ---- | UT-703：8インチ汎用スパッタ装置 | UT-850：形状・膜厚・電気特性評価装置群 | UT-606：汎用平行平板RIE装置 | UT-859：小型原子間力顕微鏡 | UT-307：走査型プローブ顕微鏡 |  |  |  |  | 蒸着・成膜/Evaporation and Deposition,スパッタリング/Sputtering,リソグラフィ/Lithography,膜加工・エッチング/Film processing and Etching,走査プローブ顕微鏡/Scanning probe microscopy,高品質プロセス材料/ High quality process materials | 半導体リソグラフィーに使用する石英ガラス基板の平坦化に関する研究を行っている。現在は、石英ガラス基板に超薄膜を形成した時の表面ラフネスの挙動を検証している。今回の武田CRの機器利用では、その検証で使用する石英ガラス基板の前処理を検討し、具体的には、SiO2スパッタ膜速度おける基板と電極の間のスペーサ厚の依存性を調べた。 | 今回の成膜実験では、8インチ汎用スパッタ装置(SIH-450)を利用した。この装置では、1バッチで8枚の４インチ基板が成膜可能である。そこで、電極と成膜サンプルの間にスペーサを配置することにより、成膜膜厚の異なるサンプルの作製が可能であるのかを実験した。スペーサの材質・厚みは、シリコン（0.55/1.1/6.4 mm厚)と石英ガラス(1/2/4/6 mm厚)のものを用意した。成膜条件は本装置（SIH-450）のSiO２標準条件[Ar_50 sccm/RF_1000W]を使用し、30分間シリコン基板に成膜した。リファレンスとしてスペーサを配置していないサンプルも同時に成膜した。（Figure 1.ではスペーサ厚0 mmとして記載）SiO2の成膜膜厚は、光干渉式膜厚計（Tohospec3100）を用いて計測した。 | 成膜実験結果Figure 1.に示す通り、283 nm から 320 nm のSiO2成膜サンプルを1バッチの成膜で得ることができ、スペーサの材質をシリコンと石英ガラスの2種類とすることで、この成膜膜厚範囲内で任意の成膜膜厚のサンプルを作製可能であることが解った。今回は成膜膜厚に注目したが、これからは工夫を加えて表面ラフネスなどの膜特性の異なる成膜サンプルを1バッチの成膜で得ることを考えている。これは成膜研究の分野で盛んに行われているコンビナトリアル技術に通じるもので、成膜と計測技術を融合させて短時間で多くのデータを得ることを期待している。今後、表面ラフネスの挙動を検証するためのサンプル作製をしていく予定である。 | 3YuR3nkJ7bNuzVO6
JPMXP1222UT1098 | 2365 | 2022 | UT | 1098 | 内部利用（ARIM事業参画者以外） | 機器利用 | ---- | ガラス製ナノ流路の作製と観察 | 北森 武彦 | 東京大学NMfD機構 | 加工・デバイスプロセス | 計測・分析 | 高度なデバイス機能の発現を可能とするマテリアル | ---- | UT-906：ブレードダイサー | [8 empty] | マイクロ空間、化学プロセス、ナノ空間、ナノ流路、マイクロ流路,膜加工・エッチング/Film processing and Etching | マイクロ空間を利用して様々な化学プロセスを集積化したマイクロ流体デバイスは化学・バイオの分野において注目を集めている。北森研究室では混合・反応・抽出など化学の単位操作をマイクロ空間に集積化することで、複雑な化学プロセスを1枚のガラス基板上で実現することに成功した。さらに、空間サイズが可視光の波長よりも小さい10-100nmの拡張ナノ空間へと研究を展開し、単一細胞由来の可算個タンパク分子の高選択的分析（拡張ナノ免疫分析）など体積fL（10-15L）・単一・可算個分子という分析化学の極限を追求してきた1。10-100 nm流路の加工はこのような研究を展開するために必要不可欠な基盤技術である。北森研究室ではこれまでにガラス基板のリソグラフィ、エッチング等の様々な加工技術を開発し、マイクロ・拡張ナノ流体デバイスを作製してきた。しかしながらナノ流路やマイクロ流路といった超微小流路を有するガラス基板を高い精度で切断することは困難であった。昨年に引き続き、超微小流路をガラス基板に作製し、ダイシング装置によって基板を切断したデバイスを観察した結果を報告する。 | ガラス基板にプラズマエッチングを行うことによってマイクロ・拡張ナノ流路を作製した。さらにエッチング後の基板同士を貼り合わせて接合後、ダイシング装置DAD3650を用いて基板を切断することで、側面に開口を設けた。 | Fig.1のように、マイクロ・ナノ流路をガラス基板上に構築したマイクロチップの作製に成功した。また、Fig.2のように、ダイシングソーでの切断により、切粉による閉塞や流路断面形状の変形もなく、基板側面に開口する流路を作製できた。以上のようにナノテクノロジープラットフォーム東大拠点の装置を利用することで、幅・深さ100nmオーダの流路の加工及び観察に成功し、さらに基板側面に開口のある流路を設けることができた。 | K8xzJhIo6r4uE01X
JPMXP1222UT1088 | 2355 | 2022 | UT | 1088 | 外部利用 | 機器利用 | ---- | ドライエッチング後のレジスト剥離 | 五十川 健 | AGC株式会社 | 加工・デバイスプロセス | ---- | 高度なデバイス機能の発現を可能とするマテリアル | ---- | UT-503：超高速大面積電子線描画装置 | UT-506：枚葉式ZEP520自動現像装置 | [7 empty] | 形状・形態観察、表面処理,リソグラフィ/Lithography,高品質プロセス材料/ High quality process materials | Si基板上に成膜した金属膜材料表面に対して、レジストパターニングした後にドライエッチングを実施。金属膜表面上に残ったレジストの剥離方法について評価した。 | 自社にてSi基板上に金属膜を成膜した試験薄膜試料にZEP520-7を6000回転60秒でスピンコート、180℃で5分ベーキング後、超高速大面積電子線描画装置F7000Sで描画し、枚葉式ZEP520自動現像装置ADE-3000Sで60秒現像することで、レジストパターンを形成した。その後、自社のエッチャーで、ドライエッチングを行い、金属膜表面上に残ったレジストの剥離を試みた後、レジスト残渣の有無をSEMで確認した。 | レジスト剥離工程前後におけるラインスペースパターンのSEM観察結果をFig1.に示す。レジスト剥離溶液は、ジメチルアセトアミド(DMAC)を用いており、常温(25度)で20分間超音波洗浄を行った結果、スペース部分にレジスト残渣が残ったことを確認した。その一方、液温を60度まで昇温した上で、20分間超音波洗浄を行った結果、レジスト残渣は見られなかったことを確認した。エッチング処理中は、試料表面の温度が上昇し、レジストが固着したため、常温の剥離液では、剥離しにくくなったものと考えられる。このようなことから、エッチング処理後、溶液でレジストを剥離する際は、予め昇温させてから、処理する必要があることが分かった。 | O9zuFpxH6g8H5E1e
JPMXP1222UT1086 | 2353 | 2022 | UT | 1086 | 内部利用（ARIM事業参画者以外） | 機器利用 | ---- | ヘテロナノチューブの電界効果トランジスタ応用 | 丸山 茂夫 | 東京大学 | 加工・デバイスプロセス | ---- | 次世代ナノスケールマテリアル | ---- | UT-500：高速大面積電子線描画装置 | UT-711：LL式高密度汎用スパッタリング装置 (2018) | UT-604：高速シリコン深掘りエッチング装置 | UT-600：汎用ICPエッチング装置 | UT-900：ステルスダイサー |  |  |  |  | CNT, BNNT, FET,膜加工・エッチング/Film processing and Etching,蒸着・成膜/Evaporation and Deposition,EB,ナノチューブ/ Nanotube | 電界効果トランジスタ（field effect transistor, FET）は電子回路に必要不可欠なデバイスである．SiFETの微細化に限界を迎えつつある今，SWCNT（single-walled carbon nanotube）チャネルのFETが代替として望まれている．SWCNTを用いた電界効果トランジスタの実用化に向けて克服するべき課題の一つに界面準位密度の低減がある．BNNT（boron nitride nanotube）を外層に積層してSWCNT/BNNTヘテロナノチューブとすることで課題が解決できる可能性がある．本研究ではSWCNT/BNNT,SWCNTをチャネルとしたFETを作製し，伝達特性の比較からBNNTによる界面制御の効果を評価する． | 武田CRにて高速大面積電子線描画装置，高速シリコン深掘りエッチング装置，汎用ICPエッチング装置を用いてシリコン基板を加工した．加工された基板に触媒を真空蒸着後，化学気相成長法(CVD法)によって孤立架橋SWCNTを合成した．その後，CVD法によって窒化ホウ素層を積層し，SWCNT/BNNTヘテロナノチューブを合成した．SWCNT/BNNT，SWCNT合成後，ポリマーを用いて合成基板から平坦なシリコン基板へ転写した． | SWCNT/BNNTとSWCNTのAFM像を図1に示す．SWCNT/BNNTについて厚い部分で直径が3nm以上ある一方で，SWCNTについてはどの箇所も直径が1.5nm以下である．このことからBNが被覆されていることがわかる．また，SWCNT/BNNTの観測箇所ごとの直径のばらつきからBN被覆が不均一であることが示唆される．SWCNT/BNNTとSWCNTのそれぞれをバックゲートデバイスで伝達特性を測定した（図2(a)）．それらからSSを算出したところ（図2(b)），SWCNT/BNNTをチャネルとしたデバイスのほうがSSが低い傾向にあった．このことからBN被覆により界面準位密度が低下したと考えられる． | 1o342prEohuTW625
JPMXP1222UT1087 | 2354 | 2022 | UT | 1087 | 外部利用 | 機器利用 | ---- | ランダム性を付与した透過型回折格子の作製・観察 | 小野村 優作 | 早稲田大学先進理工学部青木研究室 | 加工・デバイスプロセス | 計測・分析 | 高度なデバイス機能の発現を可能とするマテリアル | ---- | UT-503：超高速大面積電子線描画装置 | UT-506：枚葉式ZEP520自動現像装置 | UT-509：枚葉式自動リフトオフ装置 | UT-608：汎用NLDエッチング装置 | UT-700：4インチ高真空EB蒸着装置 |  |  |  |  | 蒸着・成膜/Evaporation and Deposition,スパッタリング/Sputtering,リソグラフィ/Lithography,EB,膜加工・エッチング/Film processing and Etching,電子顕微鏡/Electron microscopy,光導波路/ Optical waveguide,MEMSデバイス/ MEMS device | ファイバーブラッググレーティング（FBG）とは、光ファイバー中に誘起された周期的な屈折率変調構造のことを指し、その周期に応じた特定の波長の光を反射する性質を持つ。FBGの周期に変化を加える（チャープさせる）ことで、広帯域に反射帯域を持つFBGを作製することができる。FBGは、歪センサなどのセンサや、波長フィルター、光源用の外部共振器ミラーなどに応用されている。FBGは一般的に透過型回折格子を用い、深紫外光の干渉縞を光ファイバーに照射することによって作製される。したがって、FBGの反射特性は、透過型回折格子の周期によって制御することができる。チャープFBGの周期にランダム性を加えることで、広帯域にわたり反射スペクトルの振動を抑えたFBGを作製できることが期待できる。そこで本研究では、ランダム性を加えた透過型回折格子の作製を、電子線リソグラフィならびにエッチング技術などを用いて行った。 | 厚さ525µmの4インチの合成石英基板上にレジストZEP520-7Aを塗布し、EB描画装置（F7000S-VD02）でパターンを描画する。自動現像装置（ADE-3000S）にて現像後、真空蒸着装置（NSP2）を使用して描画パターンを厚さ100nmのCr膜に置換し、自動リフトオフ装置（LOA34-805-09）にてリフトオフを行う。パターンをCr膜に転写した状態でNLDエッチング装置（NLD-5700Si）にてエッチングを行う。エッチングの深さは425nmを目標とするため、エッチング時間は56秒とした。NLDエッチング後、残っているCrを除去し、基板上に位相マスクのパターンを形成が完了する。電子線顕微鏡（Regulus8230）を用いて形成したパターンの表面の様子を確認した。 | FBGにて通信波長帯にわたり振動を抑えた反射特性を持つように透過型回折格子を設計した。この透過型回折格子の2ヵ所（位置A・位置B）におけるSEMでの表面観察結果を図1,2に、その解析結果を表1に示す。 | g09ZMKdpl3W8LchQ
JPMXP1222UT1084 | 2351 | 2022 | UT | 1084 | 外部利用 | 機器利用 | ---- | 17×3分割ビームスプリッターの開発 | 北山 清章 | SCIVAX株式会社 | 加工・デバイスプロセス | ---- | 高度なデバイス機能の発現を可能とするマテリアル | ---- | UT-503：超高速大面積電子線描画装置 | UT-800：クリーンドラフト潤沢超純水付 | [7 empty] | フォトニクス,回折光学素子,光学材料・素子,成形/Molding,リソグラフィ/Lithography,EB,光導波路/ Optical waveguide,MEMSデバイス/ MEMS device | DOE(Diffractive Optical Element)は光の回折現象を利用し、レーザー光を空間的に分岐させる機能を持つ。DOE表面で回折を起こす為には、光の波長に対応するナノメートルオーダーの微細な構造を設計・製作する必要があり、目的の光照射パターンに対応する表面形状を探索する研究開発が近年加速している。特にバイナリ型と呼ばれる、表面に凹・凸2パターンが周期的に並んだシンプルなものがビームを数点~数十点に分割するスプリッターとして注目を浴びている。これについて弊社では設計検討を進め、昨年度は3×3=9分割の広角ビームスプリッターの設計・製作に成功した。しかし、より多数に分割するスプリッターに関してはビーム分割数に応じてパターン構造・設計が複雑になる為難航していた。そこで今年度設計手法の見直しを行った結果、数十分割程度のスプリッターまで設計可能となった。本報告では17×3=51分割のビームスプリッターを電子線描画(直描)で製作し、SEMで観測した結果を記す。 | 【利用した主な装置】超高速大面積電子線描画装置、クリーンドラフト潤沢超純水付【実験方法】東京大学武田先端知スーパークリーンルームにて、シリコンウェハをAPM(Ammonia hydrogen Peroxide Mixture)に80℃10分で浸漬させて洗浄した後エアブローし、110℃90[sec]で脱水した。ウェハ上にOAPを3000[rpm]30[sec]、CAP-112レジストを3750[rpm]60[sec]で順にスピンコートし、それぞれコート後に110℃60[sec],180℃300[sec]で加熱した。電子線描画で周期的な凹凸型パターンを直描、110℃90[sec]で加熱後NMD-Wに60[sec]浸漬させて現像、純水でリンスした後エアブローし、110℃90[sec]で加熱した。得られたパターンを弊社へ持ち帰ってSEMで観測し、目的の形状が得られているか調べた。また、パターン構造をガラスにインプリント後、赤外光を当てて光学特性を調べた。 | Fig.1にSEMで観測したパターン表面の内、最も複雑な部分を示し、Fig.2に比較用の設計画像を示す。設計図は矩形の集合体で構成されており、最小で1pixel=170[nm]のジグザグが存在する。CAPレジストを用いた直描では細かいジグザグが潰れてしまうのではと危惧していたが、実際にはほとんど正確に描画出来ていた。Fig.3にSEMで観測したパターン断面図の一部を示す。テーパ・逆テーパがついており垂直性はやや悪い。しかし光学特性において大きな悪影響は無く、概ね設計通りビームが17×3=51分割される事を確認した。今回の結果から、本設計・製作手法を用いて多種のビームスプリッターを同様に製作出来ると期待でき、今後も高性能なビームスプリッターの実現を目指す。 | r92fBWJhaQ5lHg2d
JPMXP1222UT1083 | 2350 | 2022 | UT | 1083 | 外部利用 | 機器利用 | ---- | 石英基板の微細加工評価 | 大町 修 | 株式会社ディスコ | 加工・デバイスプロセス | ---- | 高度なデバイス機能の発現を可能とするマテリアル | ---- | UT-606：汎用平行平板RIE装置 | [8 empty] | 石英,プラズマエッチング,膜加工・エッチング/Film processing and Etching,高品質プロセス材料/ High quality process materials | 厚さ6.35 mmの石英基板（24 mm角）の表面に面内で均一な深さの溝を形成するために、汎用平行平板RIE装置で加工を試みた。しかし、エッジ効果により基板中心部に比べ周辺部では溝が深くなった。今回、サンプル基板周辺を同じ厚さのダミー基板で囲うことでエッジ効果を抑制し、均一な深さの溝を形成できるかを検証した。 | 厚さ6.35 mmの石英基板（24 mm角）を汎用平行平板RIE装置 (RIE-10NR) で加工し、加工溝深さの面内分布を評価した。Fig. 1 に示す単体の時（A）と同じ厚さのダミー基板で囲った時（B）の2条件で設置し、エッチング条件は RF_パワー 120 W、圧力3.0_Pa、ガス流量 CF4_4 sccm + CHF3_36 sccm、加工時間_15分で同時に加工した。 | 基板 A・B それぞれの中心を基準とし、 X軸方向の深さの分布を比較したグラフを Fig.2 に示す。基板を単体で設置した A の場合は、基板中心から外周部に向かって深さが1.5倍以上深くなる結果になった。一方、周囲を同じ厚さのダミー基板で囲った B の場合は、面内でほぼ均一な深さ分布になった。 結果から、基板周辺を同じ厚さのダミー基板で囲うことでエッジ効果を抑制できることがわかった。また、今回の加工条件においては、均一な深さの溝を形成するためには、周囲に少なくとも 12 mm 以上の幅のダミーを設置する必要があることが分かった。 | 44L2quA6oMWFVU0l
JPMXP1222UT1085 | 2352 | 2022 | UT | 1085 | 内部利用（ARIM事業参画者以外） | 機器利用 | ---- | Device applications of one-dimensional heterostructure nanotubes | 丸山 茂夫 | 東京大学 | 加工・デバイスプロセス | ---- | 次世代ナノスケールマテリアル | 高度なデバイス機能の発現を可能とするマテリアル | UT-500：高速大面積電子線描画装置 | UT-503：超高速大面積電子線描画装置 | UT-504：光リソグラフィ装置MA-6 | UT-504：光リソグラフィ装置MA-6 | UT-604：高速シリコン深掘りエッチング装置 |  |  |  |  | リソグラフィ・露光・描画装置、膜加工・エッチング、形状・形態観察、分析、電気計測,リソグラフィ/Lithography,膜加工・エッチング/Film processing and Etching,ナノエレクトロニクスデバイス/ Nanoelectronics device,ナノチューブ/ Nanotube | To investigate transport properties and fabricate functional devices of1D van der Waals heterostructure nanotubes, individual suspended nanotubes areprepared over suspended SiNx beams, enabling study of its transport propertieswithout substrate interference and TEM observation. Furthermore, the suspendedhetero-nanotubes would be face transferred onto target chips and fabricatedinto functional electronic devices. | A marker layer was patterned by EBL (ADVANTEST F5112+VD01) andtransferred to SiO2/Si substrate by RIE (ULVAC CE-300I). The secondlayer for catalysts was patterned by EBL and then catalyst Co was sputteredonto. The third layer for TEM grids was patterned by photolithography (MA6)from the back, and the exposed area was etched away by RIE and DRIE (SPTSMUC-21) sequentially to release the suspended SiNx frames for individual suspendedSWNT growth and later 1D van der Waals heterostructure formation. The as-grownheterostructure nanotubes could be further face transferred onto target chip,and metal connections were patterned by EBL (ADVANTEST F7000S-VD02). The contactmetals of 2nm Cr and 30nm Pd were sputtered. | The home-madeTEM compatible grid for long individual nanotube growth is schematically shownin Fig. 1(a). The desired individual nanotube in SEM images of Fig. 1(b) and 1(c)is ideal for thermal measurements by Raman opto-thermal technique. The thermal conductivityof the self-bundled nanotube in Fig. 1(c) was decreased. | pD8EQd9qm3hh2m81
JPMXP1222UT1106 | 2373 | 2022 | UT | 1106 | 内部利用（ARIM事業参画者以外） | 機器利用 | ---- | 有機材料を用いた全塗布型・超高精細TFTアレイの開発 | Inoue Satoru | 東京大学大学院 工学系研究科 物理工学専攻 長谷川研究室 | 加工・デバイスプロセス | ---- | 高度なデバイス機能の発現を可能とするマテリアル | ---- | UT-906：ブレードダイサー | [8 empty] | 切削、電気計測、マテリアルサイエンス、有機半導体、有機トランジスタ,成形/Molding,膜加工・エッチング/Film processing and Etching,高品質プロセス材料/ High quality process materials | 塗布型有機薄膜トランジスタ(TFT)の高性能化には、有機半導体開発と薄膜製造法の一体的な研究が求められる。本年度は新規有機半導体PE-BTBT-Cnの高均質な単結晶薄膜をシリコンウエハ上に作製するための塗布製膜方法を検討するとともに、得られた薄膜を用いて作製した有機 TFT電気特性評価を調べ、高性能化に向けた指針を得た。 | ブレードダイサーを使用して熱酸化膜付きシリコン基板を15 mm 角の形状に切削し、ゲート電極及び絶縁層を有する有機TFTの基材として用いた。この基板上にPE-BTBT-C12のクロロベンゼン溶液を用いてブレードコート法により室温塗布製膜を行い、得られる膜質の混合比に対する変化を調査した。さらに、得られた薄膜に真空蒸着で金属薄膜を形成し、ボトムゲート・トップコンタクト型の有機TFTを作製し、電気特性を評価した。 | 作製した有機 TFT の偏光顕微鏡像を Figure (a)に示す。得られた薄膜は、偏光子の回転に応じて光学的に一様な明暗の変化を示すドメインが数mmサイズで複数存在する単結晶となっていることがわかった。さらにこの薄膜は、薄膜X線構造解析やAFM観察によって、分子長軸を基板面直に向けて配向し、面内方向にTFTのキャリア輸送に最適なπ電子伝導面を持った層状結晶構造を形成していることがわかった。そこで、単結晶ドメインの一様な部分のみを用いて上部に電極を作成し、トップコンタクト型単結晶TFTを作製（Figure (b)）してその特性を評価した。その結果、Figure (c)(d)に示す通り、伝達特性、出力特性ともに優れたTFT駆動性能を示すとともに、性能の重要指標となる移動度を算出したところ、平均7 cm2/Vs程度のきわめて優れたキャリア輸送特性を示すことがわかった。以上の結果から、今回新たに開発したPE-BTBT-Cnが、製膜方法・条件の適切な選択によって、常温常圧下で優れた性能を示すTFT作製に用いることが可能であることを明らかにした。 | FS7zBE0WlmK41J8j
JPMXP1222UT1080 | 2347 | 2022 | UT | 1080 | 内部利用（ARIM事業参画者以外） | 機器利用 | ---- | 赤外フェムト秒レーザーの波形整形に向けたスペクトルフィルターの作製 | 芦原 聡 | 東京大学生産技術研究所 | 加工・デバイスプロセス | 計測・分析 | 高度なデバイス機能の発現を可能とするマテリアル | ---- | UT-500：高速大面積電子線描画装置 | [8 empty] | スペクトルフィルター,リソグラフィ/Lithography,赤外・可視・紫外分光/Infrared and UV and visible light spectroscopy,蒸着・成膜/Evaporation and Deposition,EB,高品質プロセス材料/ High quality process materials | 赤外域（波長2μmから25μm）は分子の指紋領域と呼ばれ、分子振動の共鳴波長域である。近年開発が進んでいる赤外モード同期レーザーの広帯域なスペクトルを自在に変調することで、分子分光や分子操作の自由度を増すことができる。本研究では、分子の吸収スペクトルに合わせて光源のスペクトルを変調するためのスペクトルフィルターを作製した。 | 東京大学武田先端知クリーンルームにおいて、フッ化カルシウム基板上にOAP、FEP-171、AX01を順にスピンコートし、電子線描画によるパターニングを行った。その後、自部門の真空蒸着装置を用いて金属薄膜（Ti 5 nm，Au 100 nm）を成膜し、リフトオフすることでスペクトルフィルターを作製した。 | 図1に本研究で作製したスペクトルフィルターの光学顕微鏡画像を示す。一酸化炭素、アンモニア、メタンの吸収線に対応した金ナノ構造が得られた。図2に示すように、赤外モード同期レーザー光を回折格子により周波数分解した後に、作製したフィルターで反射させ、再び回折格子により元に戻すことで、分子の指紋スペクトルを持った赤外光が得られる。このような光源を用いることで、分子選択的な高感度検出が可能になると期待される。 | 7yXhIkIXF63l881R
JPMXP1222UT1081 | 2348 | 2022 | UT | 1081 | 内部利用（ARIM事業参画者以外） | 機器利用 | ---- | カーボンナノチューブ構造制御に向けた成長素過程の速度論 | 丸山 茂夫 | 東京大学 | 加工・デバイスプロセス | 物質・材料合成プロセス | 次世代ナノスケールマテリアル | ---- | UT-504：光リソグラフィ装置MA-6 | UT-500：高速大面積電子線描画装置 | UT-501：卓上アッシング装置 | UT-711：LL式高密度汎用スパッタリング装置 (2018) | UT-900：ステルスダイサー |  |  |  |  | リソグラフィ/Lithography,スパッタリング/Sputtering,ナノチューブ/ Nanotube | 単層カーボンナノチューブ（CNT）をチャネルに用いた電界効果トランジスタは，微細化のポテンシャルだけでなく，速度や消費電力の面でも従来のシリコンを凌駕しうる[1]．その潜在能力を発揮するためには，カイラリティと呼ばれるCNTの幾何構造を制御することでその電子構造を半導体性のものに統一する必要があり，CNT成長過程における速度論的選択性の解明が求められる．本研究では，昨年度の我々が報告したCNT成長の速度論モデル[2]に基づき，成長速度の支配的要因である炭素源ガス吸着効率に着目する．半導体性CNTと不純物となる金属性CNTにおいて触媒微粒子上の炭素源分子の解離吸着反応を調査することからはじめ，さらに炭素の脱離や析出を含む素過程について定量的な知見を積み上げ，新たな構造制御合成の指針を提示する． | 単結晶水晶基板に光リソグラフィと真空蒸着法を用いて局所的に堆積させた金属触媒からCNTを成長する．このとき炭素源となるエタノール中の2種類の炭素原子の原子量がともに12のもの，またOH基に近い方のみ13のも（1-13Cエタノール）のを交互に供給するため，単一のCNT中に同位体比率の大きく異なる領域が交互に現れる．一方，合成された試料のラマン分光のため，熱酸化膜付きSiウエハに対し電子線描画を行い，スパッタリング装置により金属を堆積させることでマーカーを形成した．成長したCNTをこのSi基板上に転写し，主にラマン分光法により観察を行い，半導体性・金属性が区別された個々のCNTに対して成長速度やエタノール中の炭素原子の取り込み比率を算出した． | Figure 1aに同一のCNTにおいて12Cエタノールおよび1-13Cエタノールから成長した箇所の典型的なラマンGバンドスペクトルを示す。後者では、フォノンモードのダウンシフトの程度から、CNTを構成する12％の炭素原子が13C、つまりOH基に隣接していた炭素由来であり、エタノール分子中の炭素が不均等に触媒微粒子に取り込まれることがわかる。この比率をp(=12%)と定義する。Fe触媒からCNTを成長した場合、金属性CNTを平均するとp=20.6%、半導体性CNTではp=14.2%であり(Fig. 1(b))，触媒微粒子に接続されたCNTの電子構造が触媒上の解離吸着反応に影響を与えることが示唆された。金属性CNTの方が成長速度がわずかに大きいが、エタノールの1-Cがより触媒に吸着しやすいことを反映しているものと考察できる。さらにFe触媒にPdを同量蒸着した触媒系においては、1-Cの取り込み比率pがCNTごとに大きくばらついている。このことから、触媒微粒子の元素組成によってエタノールの解離吸着過程を大幅に変調できる可能性が示唆され、CNTの電子構造に依存した成長速度制御への応用が期待できる。 | QEe446H9o29wZPxS
JPMXP1222UT1082 | 2349 | 2022 | UT | 1082 | 内部利用（ARIM事業参画者以外） | 機器利用 | ---- | 非磁性半導体/強磁性半導体ヘテロ接合における新規量子輸送現象の研究 | Le Duc Anh | 東京大学工学系研究科 | 物質・材料合成プロセス | 計測・分析 | 量子・電子制御により革新的な機能を発現するマテリアル | 高度なデバイス機能の発現を可能とするマテリアル | UT-304：極限環境下電磁物性計測装置 | UT-151：集束イオン／電子ビーム 複合ビーム加工観察装置 | UT-505：レーザー直接描画装置 DWL66+2018 | UT-711：LL式高密度汎用スパッタリング装置 (2018) | UT-504：光リソグラフィ装置MA-6 |  |  |  |  | 分子線エピタキシャル結晶成長/Molecular beam epitaxial crystal growth,走査プローブ顕微鏡/Scanning probe microscopy,核磁気共鳴/Nuclear magnetic resonance,イオンミリング/Ion milling,集束イオンビーム/Focused ion beam,X線回折/X-ray diffraction,電子回折/Electron diffraction,トポロジカル量子物質/ Topological quantum matter,スピントロニクス/ Spintronics,量子効果/ Quantum effect,スピントロニクスデバイス/ Spintronics device | 電子がもつ電荷とスピン自由度を両方活用できる強磁性半導体（Ferromagnetic Semiconductors, 以下FMSと称す）を開発すれば、半導体ベースの超高速不揮発性メモリや再構成可能な論理回路、柔軟な情報処理など、従来にない新しい機能をもつ次世代デバイスの創製が期待できる。FMSは非磁性半導体の一部の原子を磁性原子で置換することにより作製され、既存の半導体技術と極めて高い親和性を持つ。FMS材料では母材半導体の電子状態のエネルギーが大きくスピン分裂することに基づき、様々なスピン機能材料やデバイスが提案されてきた。室温以上の温度領域で強い強磁性状態が実現できるFMSおよびそのヘテロ接合の作製と物性制御が重要な課題であり、次世代のスピントロニクスデバイスへの道を拓けると期待される。 | 本研究では、我々が分子線エピタキシャル結晶成長装置によって非磁性半導体InAs（膜厚15 nm)／強磁性半導体(Ga,Fe)Sb（膜厚15 nm、Fe濃度20%)からなる二層ヘテロ接合を作製し、その磁気伝導現象を調べた。(Ga,Fe)SbはFeを数％～25％でGaSbへ添加したことによって作製した室温FMSである。通常の物質では磁場を印加したときの電気抵抗の変化は磁場の向きを変えても全く同じであるが、作製した半導体ヘテロ構造では外部磁場（＝10 T)の向きを反転させると電気抵抗が27％も変化する巨大な奇関数磁気抵抗効果(Odd-parity Magnetoresistance, OMR）を発見した。また、InAs/(Ga,Fe)Sbをチャネルとした電界効果トランジスタ構造において、ゲート電圧を印加することによってOMRの強度と符号を制御することも実証した。 | われわれの実験データ解析および理論モデルによって、この新しいOMRは、非磁性半導体InAs層の側面（エッジ）に形成される一次元伝導チャネルにおいて発生し、①試料端（側面）の表面ポテンシャルによる「空間反転対称性の破れ」と②隣接する強磁性半導体からの磁気近接効果による「時間反転対称性の破れ」が同時に存在することに起因していることが判明した。この現象は、対称性の破れによる巨大電磁気応答がエレクトロニクスに整合性の良い半導体ヘテロ接合で現れたことに意義があり、高感度磁気センサなど次世代のスピントロニクスや量子デバイスに応用可能と考えられる。 | Af0184szQ406pD20
JPMXP1222UT1078 | 2345 | 2022 | UT | 1078 | 外部利用 | 機器利用 | 技術補助 | SiO系材料のエッチング形状の制御法開発 | 松原 礼高 | 古河電気工業株式会社 | 加工・デバイスプロセス | ---- | 高度なデバイス機能の発現を可能とするマテリアル | ---- | UT-603：汎用高品位ICPエッチング装置 | [8 empty] | 光学素子,膜加工・エッチング/Film processing and Etching | 光学部品に使用する目的で、ドーパントを添加したSiO2ガラスをエッチングするための研究を行う。光学部品の高機能化、小型化、低コスト化を実現するためにSiO2ガラスに添加するドーパントの種類、濃度を変更した場合、純粋なSiO2ガラスと比較して難エッチング材料となる場合があり、その際にはエッチング条件の最適化が必要となる。本検討では、エッチング条件を変更した際の挙動を確認するために、SiO2ガラスのエッチングを行った。 | ICPドライエッチング装置を用いて、レジストマスクを上面に形成したSiO2ガラスのエッチングを実施し、エッチングレートと形状の評価を行った。 | 酸化膜ドライエッチング装置において、SiO2ガラスをエッチングした際のエッチングレートに関して調査した。下記条件でのsampleNo.1(ドーパントなし)とNo.2(ドーパントあり)エッチングレートはそれぞれ、0.64μm/min、0.36μm/minであった。この結果からNo.2のエッチングレートはNo.1に対して半分以下となった。また、形状に関してはNo.1はほぼ垂直にエッチングできたのに対して、No.2は台形状のエッチング形状となることが分かった。そのため、今回の条件はドーパントありのSiO2ではデバイスを作るためには更なる条件の最適化が必要となっている。Table 1 Etching rate for various etching condition sample CF4 CHF3 Ar Press Antenna/Bias Etching rate sccm sccm sccm Pa W um/minNo.1 9 18 32 0.5 1800/200 0.64No.2 同条件 0.36この結果を元に、今後は更なる条件(ガス流量、圧力、RF出力等)を振って調査を行う予定である。 | vLDlL5pkwrJj5lvd
JPMXP1222UT1079 | 2346 | 2022 | UT | 1079 | 外部利用 | 機器利用 | ---- | Cuめっき表面の変色分析および原因究明 | 藤島 翔太 | エレファンテック株式会社 | 計測・分析 | ---- | 高度なデバイス機能の発現を可能とするマテリアル | ---- | UT-104：低真空走査型電子顕微鏡 | [8 empty] | 金属ナノインク,電子顕微鏡/Electron microscopy,高品質プロセス材料/ High quality process materials | 弊社の独自製法であるピュアアディティブ法で製造したフレキシブル基板において、Cuめっき後の表面に変色が見られたのでSEM-EDSを用いて元素分析の上、原因究明を進める。 | Cuめっき後に変色があった箇所を上面から東京大学ARIMのSEM-EDSを用いて元素分析を行う。サンプル作製方法は以下の通りで、弊社フレキシブル基板製造プロセスであるピュアアディティブ®法に基づく。(1) 基材となるポリイミド上に金属ナノインクを印刷(2) インク焼成(3) 金属ナノインク上に無電解Cuめっき(4) アニール(5) 表面洗浄および防錆処理(6) 目視外観観察(7) 変色した箇所についてSEM-EDSで元素分析 | 当該箇所の元素分析の結果、特異元素として炭素 (C) および酸素 (O) を検出した。洗浄工程で用いる洗浄液には有機物を含んでいることから液由来の元素と推察した。また調査の結果、洗浄後のリンスで用いる純水交換のタイミングが不定期となっており、標準化されていないことが判明したため社内ルールとして定めるよう改善を今後行っていく。 | V182xnecX3N9r0uw
JPMXP1222UT1077 | 2344 | 2022 | UT | 1077 | 内部利用（ARIM事業参画者以外） | 機器利用 | 技術相談 | 天文分光用ＭＥＭＳマイクロシャッタアレイ | 年吉 洋 | 東京大学生産技術研究所 | 加工・デバイスプロセス | 計測・分析 | 高度なデバイス機能の発現を可能とするマテリアル | ---- | UT-505：レーザー直接描画装置 DWL66+2018 | [8 empty] | レーザ描画、表面処理,形状・形態観察、光デバイス、シャッター,膜加工・エッチング/Film processing and Etching | 国立天文台、東京大学・天文学教育研究センターとの共同研究の一環として、遠方銀河の赤外分光器に搭載するマイクロシャッタアレイをＭＥＭＳ技術により構成した。 | 貼り合わせシリコン基板の両面をＲＩＥ加工して、Fig. 1に示すような印加電圧の静電引力で開閉可能なマイクロシャッタアレイを製作した。シャッタ寸法は幅0.1mm、長さ1mm程度であり、幅1μｍ程度の極めて細いネジリバネ形状のサスペンションで保持した構造を製作した。この構造を製作するために、施設のレーザー描画装置を使用した。 | シャッタ構造のレイヤー構成として、Fig. 1に示すように上部に迷光を防ぐための金属メッキによるひさし構造を設け、下部にはシリコン基板の裏側から形成した貫通孔を製作した。これにより、ひさし、シャッタ、基板の３極を静電駆動に利用可能となった。また、シャッタとひさし構造は、アレイ中でそれぞれ直交するように電気的に接続しており、電圧印加のシーケンスを適宜設定することで、Fig.2に示すように任意箇所のシャッタを開閉可能にした。なお、Fig. 2の実験では、シャッタ開閉状態を明らかにするために背面から青色LEDを照射している。 | PUf39Cp0JchUxHwp
JPMXP1222UT1075 | 2342 | 2022 | UT | 1075 | 内部利用（ARIM事業参画者以外） | 機器利用 | ---- | 超小型原子時計用のＭＥＭＳ波長可変光源 | 年吉 洋 | 東京大学生産技術研究所 | 加工・デバイスプロセス | 計測・分析 | 高度なデバイス機能の発現を可能とするマテリアル | ---- | UT-605：塩素系ICPエッチング装置 | UT-900：ステルスダイサー | UT-850：形状・膜厚・電気特性評価装置群 | [6 empty] | 表面処理,形状・形態観察、ファブリペロー発振器、原子時計,光学顕微鏡/Optical microscopy,膜加工・エッチング/Film processing and Etching,高周波デバイス | 超小型原子時計のルビジウムガスを励起する光源として、静電駆動型ＭＥＭＳファブリ・ペロ外部共振器を導入した波長可変型の面発光レーザー光学系を構築した。 | 化合物半導体の面発光型レーザーの外部共振器として、貼り合わせシリコン基板の両面を微細加工して、印加電圧の静電引力によって制御可能なＭＥＭＳファブリペロ干渉計を製作した。素子の製作にあたり、ＭＥＭＳプロセス後のチップを個別に切り出すステルスダイシング装置を使用した。また、製作したミラーの平坦性評価にレーザー顕微鏡を使用した。 | レーザーダイオードチップとＭＥＭＳミラーを接合してFig. 1の概念図に示すような波長可変光源を構成することで、製造時ウエハ面内の発振波長のばらつきを794.98nmに合わせ込む手法を実験的に検討した。また、発振波長に現れるノイズを抑制するＭＥＭＳ構造として、所望の基本モードに対する高次モードの機械的振幅を1/10以下に抑制する手法を３次元境界要素法による解析を用いて確立し、Fig. 2に示すような形状の可動ミラー系を製作した。 | 7EyoI2Jrrtza3W35
JPMXP1222UT1073 | 2340 | 2022 | UT | 1073 | 外部利用 | 機器利用 | ---- | Si深堀エッチング用保護膜の開発 | Maniwa Hitomi | 東京応化工業(株) | 加工・デバイスプロセス | ---- | 高度なデバイス機能の発現を可能とするマテリアル | ---- | UT-604：高速シリコン深掘りエッチング装置 | [8 empty] | 膜加工・エッチング/Film processing and Etching,高品質プロセス材料 | 当社ではSi深堀エッチング用の保護膜を開発している。保護膜はSi深堀エッチング時にエッチングマスクとして使用するため、Si基板とのエッチング選択性が十分に高いことが重要である。 今回、保護膜に高いエッチング耐性を持たせるために有用な添加剤の解明を目的として、東京大学武田クリーンルームの設備を利用した。結果としては、高いエッチング耐性の付与に有用である添加剤の特定に成功した。それを組成に組み込み、新規設計をした保護膜とSiのエッチング選択性を検証した。その添加剤の添加量を調整することで任意の選択比にデザインできることも見出した。 | 【利用した主な装置】高速シリコン深掘りエッチング装置【実験方法】Si基板上に製膜した保護膜にトレンチパターンを形成し、Si深堀エッチングを行った。その試料のトレンチ部分のSiと塗膜のエッチング量をそれぞれ計測することでエッチング選択比（Siのエッチング量 / 保護膜のエッチング量）を評価した。Si深堀エッチングはSF6とC4F8を使用するボッシュプロセスで実施した。 | 評価した保護膜のSiとのエッチング選択性の評価結果をTable 1に示す。開発品保護膜は選択比がSi/保護膜で120/1であり、今回高いエッチング選択比に寄与すると判明した添加剤Aを添加すると、添加量に応じた選択比の向上を確認できた。添加剤Aと類似構造を有する添加剤Bを使用しても、結果は良好であった。 以上の結果から、今回特定した添加剤を保護膜に含有させることで、望む選択比を有するSi深堀エッチング用保護膜をデザインできるようになった。Table 1. Resultof etching selectivity, protective film containing additives.添加剤種 添加量 エッチング選択比Additive-A 0% 120 / 1 0.15% 160 / 1 1.5% 200 / 1 2.5% 290 / 1Additive-B 0.15% 180 / 1 | 8RPmEt1lXyPdbCnv
JPMXP1222UT1074 | 2341 | 2022 | UT | 1074 | 外部利用 | 機器利用 | 技術補助 | 光メタサーフェスの試作 | 信川 輝吉 | NHK放送技術研究所 | 加工・デバイスプロセス | ---- | 高度なデバイス機能の発現を可能とするマテリアル | ---- | UT-503：超高速大面積電子線描画装置 | UT-855：高精細電子顕微鏡 | [7 empty] | メタサーフェス,リソグラフィ/Lithography,EB,メタマテリアルメタマテリアル/ Metamaterial | 超高速大面積電子線描画装置(F7000S-VD02)のCharacter Projectionモードを利用して光メタサーフェスを作製するために、ドーズ量と描画パターン寸法の関係性をSEMにより評価した。 | 石英基板上にOAP、電子線レジストZEP520A-7、エスペイサーを順にスピンコートした。F7000S-VD02により、ドーズ量を90、95、100 μC/cm2の3通りに設定して、幾何位相レンズ、回折格子のメタサーフェスを実現するための長方形の周期配列を描画し、現像した。現像結果をSEMで観察し、ドーズ量と描画パターン寸法の関係性を評価した。 | Fig. 1にSEMで観察した結果の一例を示す。目的の幾何位相レンズ、回折格子のメタサーフェスを実現する長方形の周期配列のパターンを描画できていることを確認した。また、ドーズ量90、95、100 μC/cm2の場合の描画パターンの面積比は、1: 1.08 : 1.17であり、ドーズ量の増加に応じて、描画パターンが拡大する傾向を確認した。今後、ドーズ量と描画パターン寸法の関係性を加味して目的寸法の構造を有するメタサーフェスを作製する。 | CV6k263NZFVwNyhL
JPMXP1222UT1071 | 2338 | 2022 | UT | 1071 | 内部利用（ARIM事業参画者以外） | 機器利用 | 技術補助 | 時間反転対称性の破れた反強磁性体における創発物性の開拓 | 関 真一郎 | 東京大学 | 加工・デバイスプロセス | ---- | 量子・電子制御により革新的な機能を発現するマテリアル | ---- | UT-505：レーザー直接描画装置 DWL66+2018 | UT-700：4インチ高真空EB蒸着装置 | UT-850：形状・膜厚・電気特性評価装置群 | [6 empty] | 蒸着・成膜/Evaporation and Deposition,リソグラフィ/Lithography,EB,トポロジカル量子物質,スピン制御,スピントロニクス,量子効果 | 本研究では、系の対称性やトポロジーといった幾何学的な性質に基づいた物質設計を通じて、革新的なエレクトロニクス・スピントロニクス機能を実現することを目指している。現在、ベリー曲率を介して生じる仮想的な磁場に起因した非自明な異常ホール効果を示す反強磁性体が注目を集めている。その中でキラルな空間群に属する反強磁性体CoNb3S6が巨大な異常ホール効果を有することが報告されている[1]。更に、我々はNbをTaに置換した反強磁性体CoTa3S6も巨大な異常ホール効果を有することを発見した[2]。これらの物質は時間反転対称性と空間反転対称性が同時に破れた系であるため、より幅広い物性現象が期待される。その一つは、順方向と逆方向の電流が異なる伝導度を示す非相反電気伝導である。非相反電気抵抗は電流に比例して現れ、一般にその大きさは小さい。したがって実験的な観測のためには、印加する電流密度を大きくするためのデバイス作製が必要である。 | レーザー直接描画装置（DWL66+）と4インチ高真空EB蒸着装置（NSP II）を利用し、熱酸化処理されたシリコン基板上にホール抵抗測定用の金電極パターンを作製した。 | 作製した基板上にFIBを用いて切り出したCoTa3S6単結晶試料を載せ、タングステンを用いて試料と金電極との配線を行った（図1）。試料を超伝導マグネットに入れ、AC電流源を用いて試料の[001]方向に交流電流（f=111Hz）を印加し、ロックインアンプおよびプリアンプを用いて同じ[001]方向の交流電圧（2f=222Hz）を測定した。その結果、反強磁性秩序温度以下で時間・空間反転対称性の破れに起因した非相反電気伝導の観測に成功し、２つの時間反転ドメインはゼロ磁場において逆符号の非相反性を示すことを明らかにした。これらの成果は、非相反電気抵抗を利用することで反強磁性ドメインを電気的に検出できることを示している。 | QZqcmpi88yfxZtX6
JPMXP1222UT1070 | 2337 | 2022 | UT | 1070 | 内部利用（ARIM事業参画者以外） | 機器利用 | 技術補助 | 骨分化制御のためのサブミクロン表面微細構造の作製 | 古川 克子 | 東京大学大学院工学系研究科 | 加工・デバイスプロセス | 計測・分析 | 次世代バイオマテリアル | ---- | UT-500：高速大面積電子線描画装置 | UT-600：汎用ICPエッチング装置 | UT-855：高精細電子顕微鏡 | [6 empty] | リソグラフィ・露光・描画装置骨再生，骨芽細胞，マイクロ・ナノパターン,リソグラフィ/Lithography,EB,膜加工・エッチング/Film processing and Etching,電子顕微鏡/Electron microscopy,細胞・組織再生誘導材料,MEMSデバイス | この研究は，バイオマテリアル的刺激を用いたMSC(Mesenchymal Stem Cells: ヒト間葉系幹細胞)の骨芽細胞への分化制御を目的としている．バイオマテリアル的刺激とは細胞が接着する細胞外基質による刺激である．MSCはこの周囲の細胞環境による刺激により多種類の細胞に分化することができる．現在，マイクロ・ナノスケールの微細構造（表面トポグラフィ）を実現し，ラット骨表面を模倣したサブミクロン(数100 nm)スケールに焦点を当てた研究はない．本研究では骨表面環境を模倣した最適な表面トポグラフィの作製を目的とする．この目的を達成するために，電子線リソグラフィを用いたサブミクロンスケールの溝の構造を持つシリコン基板の製作を行った． | 【利用した主な装置】高速大面積電子線描画装置、汎用ICPエッチング装置高精細電子顕微鏡【実験方法】 SiウェハにネガレジストであるCAN040AE 6.0cPを成膜し，電子線描画装置F5112で描画を行った．アッシング後はSURECOⓇでパターンのコーティングを行った．これによって研究室内で細胞培養基板を作製する際に，PDMSによるパターンの転写の際にパターンの保護とスムーズなPDMSの剥離を実現した．その後，作製した培養基板上で幹細胞を培養した． | 電子線描画装置を用いたパターンの描画，エッチング装置を用いたエッチングを行ったのちに，高精細電子顕微鏡を用いて表面を観察したSiウェハ上のパターンのモールドの画像を図１に示す．これは幅300 nmの突起が2250 nm間隔で六角形を構成している構造を配列させたものになっている．これをPDMSと呼ばれる樹脂で転写した画像が図2である．このように，モールドの形状を転写できていることが画像から確認された．また，これらの細胞培養基板上で細胞を培養した際の細胞のアスペクト比を計測した結果から，パターンの形状に沿って細胞が接着し，これによって細胞の形状を制御しうるということが示唆された． | 7NsNR6SuoDT3DUc2
JPMXP1222UT1067 | 2334 | 2022 | UT | 1067 | 外部利用 | 機器利用 | ---- | ニオブ酸リチウムLiNbO3上のSiO2 RIE加工検討 | 川島 由 | 太陽誘電株式会社 | 加工・デバイスプロセス | ---- | 高度なデバイス機能の発現を可能とするマテリアル | ---- | UT-603：汎用高品位ICPエッチング装置 | UT-858：電子顕微鏡 | UT-861：走査型プローブ顕微鏡 | [6 empty] | LiNbO3, ニオブ酸リチウム, LN, SiO2,膜加工・エッチング/Film processing and Etching,光導波路/ Optical waveguide,MEMSデバイス/ MEMS device | 我々のグループでは圧電単結晶を用いたデバイスの開発を行っており、LiNbO3(LN)ウエハ上のSiO2除去の検討を行っている。その中でSiO2の加工性とオーバーエッチング時のLNダメージの評価が必要である。フォトレジストまたはSiO2を成膜したLNウエハをRIE(CF4ガス)で加工し、LN表面のダメージとSiO2の加工後の表面状態をAFMとSEM/EDSで評価した。その結果、LNへのCF4プラズマによるダメージとウエハ表面の異物が確認された。異物からはFが検出され、CF4とSiO2の反応物のリデポであることが推察された。 | フォトレジストTCIR-ZR8800PB(東京応化工業製)でパターンを形成、 またはSiO2 50nmを成膜したLNウエハをRIE(NE-550(ID: UT-603), CF4ガス)で加工し、LNのCF4によるダメージとSiO2除去後の表面状態を自社内のAFMとSEM/EDSで評価した。表1にRIE条件とSiO2の加工レートを示す。 | 図1a) b)にレジストパターンを形成したLNをRIE後(SiO2 50 nm相当)にレジストを除去した状態でのAFM像と段差プロファイルを示す。左半分のレジストで保護した領域と比較して6.53 nmの段差が確認され、過剰なオーバーエッチングはLN表面にダメージを与えることが確認された。図1c)d)にSiO2成膜後にRIEで除去したLN表面のAFM像と段差プロファイルを示す。表面に50 nm前後の異物が確認され、プロファイルから7 nm程度の高さを有していることが確認された。これらの結果から、RIE後ただちにLN上に電極などを作ることは難しく、除去工程が必要と判断した。 図2にSEM/EDSでの分析結果を示す。SEMで観察された大きめの異物とEDSでのF検出時の明点が一致した。このことから確認された異物はSiO2とCF4での反応物がリデポとして残存したと推察される。 | 7HNChCfv1xZ96g1U
JPMXP1222UT1076 | 2343 | 2022 | UT | 1076 | 内部利用（ARIM事業参画者以外） | 機器利用 | ---- | ＭＥＭＳ振動発電型エナジーハーベスタ | 年吉 洋 | 東京大学生産技術研究所 | 加工・デバイスプロセス | 計測・分析 | 高度なデバイス機能の発現を可能とするマテリアル | 革新的なエネルギー変換を可能とするマテリアル | UT-500：高速大面積電子線描画装置 | UT-900：ステルスダイサー | [7 empty] | 表面処理,形状・形態観察、環境発電,膜加工・エッチング/Film processing and Etching,MEMSデバイス | ＩｏＴ無線センサ用の自立電源として、周波数100Hz、加速度0.1G程度の環境振動から500µW以上の電力を回収する振動発電素子を半導体シリコン微細加工に基づくＭＥＭＳ技術を用いて製作し、その特性を評価した。 | 貼り合わせＳＯＩ基板の両面を振動発電素子形状に加工した後に、電極表面の酸化膜を６５０℃の高温で加熱しつつ、５００Ｖ程度の高電圧で分極処理することで、エレクトレット（永久電荷）を帯びた静電誘導型の振動発電素子を製作した。本研究では、フォトリソに用いるマスクの製作に施設を利用した。 | 振動発電の電力を取り出す電極９００対のうち２０対程度を分離して、振動発電素子の動作に影響を与えずに振動位相状態を読み出し可能なモニタ用電極を設けた。この電極から振動の位相情報を読み出し、その情報を元に振動発電素子の出力端に繋がる負荷抵抗を制御することで、常に入力振動から位相９０度遅れの状態、すなわち共振状態を維持する制御系を構築した。これにより、入力振動周波数に追従して常に共振状態で最大出力を維持する振動発電素子を世界で初めて実証した。 | evg4KGsnDT8Tgr80
JPMXP1222UT1072 | 2339 | 2022 | UT | 1072 | 内部利用（ARIM事業参画者以外） | 機器利用 | ---- | マイクロ加工技術を利用した神経細胞群の機能評価 | 神保 泰彦 | 東京大学 | 加工・デバイスプロセス | 計測・分析 | 高度なデバイス機能の発現を可能とするマテリアル | ---- | UT-504：光リソグラフィ装置MA-6 | [8 empty] | フォトリソグラフィ、細胞計測,リソグラフィ/Lithography | 脳の記憶は大脳皮質と海馬の相互作用で形成されることが報告されている．記憶のメカニズム解明は，学術的な理由に加えて，記憶障害を特徴とする神経疾患の発生機序の理解にも重要である．本研究では，フォトリソグラフィをはじめとしたマイクロ加工技術により共培養用のデバイスを作製し，ラットより採取した海馬と大脳皮質の神経細胞の相互作用を評価した． | マスクアライナMA6を利用したフォトリソグラフィにより，64点の計測電極を有する微小電極アレイを作製した．さらに，光感受性樹脂であるSU-8を硬化し，硬化したSU-8を鋳型としてPDMSを成形することで，海馬と大脳皮質の共培養を行うためのデバイスを作製した．デバイスは細いトンネル構造を有し，神経細胞の軸索のみが通過できる．2つの培養区画のうち，片方に大脳皮質を，もう一方に海馬の神経細胞を播種した．3週間程度培養をすることで両方の神経細胞を成熟させたうえで，電気活動計測による機能評価，および免疫組織化学染色による形態評価を行った． | 神経細胞の細胞骨格(Beta III Tubulin)と細胞核を染色し，共培養した大脳皮質と海馬の神経細胞の形態を観察した．図1に結果を示す．両方の培養区画から神経細胞が軸索を伸長し，もう一方の区画まで到達したことを確認した．また，細胞核がトンネル内に見られないことから，トンネル構造が十分に機能したことが示された．Ca imaging法により細胞の活動を計測したところ，両者の神経細胞群が同期したタイミングで活動を示した．よって，両者が機能的な結合を計測したことが示唆された．さらに，微小電極アレイを用いて細胞の電気活動を計測したところ，複数の点で同期活動を計測できた．活動のパターンから，大脳皮質と海馬について，それぞれの生体内の特性を培養系においても維持していることが示唆された． | eb8Sok3Wdhw5xW3c
JPMXP1222UT1066 | 2333 | 2022 | UT | 1066 | 内部利用（ARIM事業参画者以外） | 機器利用 | ---- | The formation of pattern Ni thin film | 鹿園 直毅 | 東京大学生産技術研究所 | 加工・デバイスプロセス | ---- | 革新的なエネルギー変換を可能とするマテリアル | ---- | UT-704：高密度汎用スパッタリング装置 | [8 empty] | 燃料電池、Ni、エネルギー関連技術,スパッタリング/Sputtering,蒸着・成膜/Evaporation and Deposition,燃料電池 | Nickel yttria-stabilized zirconia (Ni-YSZ)fuel electrode is widely used in solid oxide fuel cells. It is of vitalimportance to improve its stability and performance during long term operation.In the present study, to investigate the morphological changes and degradationmechanisms of Ni-YSZ electrode, patterned Ni thin film electrode is sputteredon YSZ pellet using the sputtering machine of Advanced Research Infrastructurefor Materials and Nanotechnology in Japan. | Patternedthin film Ni fuel electrode with well-defined triple phase boundary (TPB) wassputtered on the surface of YSZ pellet by using a sputtering machine (CES-4ES, Shibaura,Japan) with a 99.9% purity Ni target. The sputtering was repeated twice with aspecially designed steel mask (Geomatec Co. Ltd., Japan) rotated 90oafter the first sputtering to obtain 1 µm-thick Ni film. The sputtering wasperformed at room temperature under the conditions of Argon atmosphere,pressure of 0.5 Pa and RF power of 300 W. | Onemicron thick Ni film was fabricated by Ni sputtering method on a YSZ pellet. Apatterned Ni-film network was obtained to ensure the connectivity as shown in figure1. The specific patterned Ni-film facilitates the observation of morphologicalevolution of fuel electrode. The thickness of Ni-film at overlapping region oftwo sputterings was 2.0 micron and transiently change from 1.0 micron to 0 atthe edge of the square region of YSZ open surface. The edge of sputteredNi-film contacting with open YSZ surface thus can be treated as active TPB inoperation. The as-prepared patterned Ni will be used as fuel electrode in the futuresolid oxide cell degradation tests. In the future, different sputtering targetwill be used to investigate the effect of different metal materials on themechanisms of solid oxide cell performance degradation. | hr6XJ5dtIfrhF75U
JPMXP1222UT1053 | 2320 | 2022 | UT | 1053 | 内部利用（ARIM事業参画者以外） | 機器利用 | ---- | 低消費電力MEMSガスセンサの開発 | 鈴木 雄二 | 東京大学工学系研究科機械工学専攻 | 加工・デバイスプロセス | 計測・分析 | 高度なデバイス機能の発現を可能とするマテリアル | ---- | UT-500：高速大面積電子線描画装置 | UT-604：高速シリコン深掘りエッチング装置 | UT-855：高精細電子顕微鏡 | UT-900：ステルスダイサー | UT-602：気相フッ酸エッチング装置 |  |  |  |  | 電子顕微鏡/Electron microscopy,スパッタリング/Sputtering,EB,膜加工・エッチング/Film processing and Etching,電子顕微鏡/Electron microscopy,MEMSデバイス/ MEMS device | 本研究では，マイクロガスクロマトグラフィの低消費電力化に向け，低熱伝導率樹脂 Parylene C により形成されるサブミクロン多孔性パリレン構造を用いた新たなKnudsenポンプを開発し，また，従来の吸着材充填方式に代わるガス収着原理に基づく新規濃縮デバイスを提案し，ガス濃縮性能を実験的に定量評価することを目的とし，東京大学の設備を利用し，EBリソグラフィ，シリコン深掘りプロセス，形状観察を行った． | Knudsenポンプの作製に関しては，SOIウェハを基板とし，EBリソグラフィ及びDRIEプロセスでデバイス層上にシリコンピラー構造を，ハンドル層にヒートシンクを形成し，シリコンピラー間の隙間をパリレンCVDプロセスで埋めた後，BOX層及びシリコンピラーを除去し，パリレン多孔膜構造を作製した． VOC濃縮デバイスに関しては，フォトリソグラフィ及びDRIEプロセスでシリコン基板上に高S/V比三次元流路構造を形成し，流路構造の表面にパリレンCVDプロセスで収着膜を成膜した．また，基板の裏面に金属膜を成膜し，マイクロヒータを形成した． | 図1に主なMEMSプロセスフォロー及び作製したパリレン多孔膜構造のSEM画像を示す．流路開口部測定寸法は528 nmであり，流路出口部を外付けニクロムヒータで加熱し，入口部を自然冷却させ，ポンプの動作確認ができた．また，測定したポンピング特性を，一次元熱伝導モデルで見積もった温度差情報を用いた動力学モデルと比較し，良好な一致性が得られた． 図2に作製した流路部のSEM画像を示す．本実験では既知濃度のサンプルガスを濃縮デバイスに供給し，パリレン収着層に蓄積した後ヒータ加熱で吸収ガスを脱着させ，濃度変化を測定し，パリレンによる濃縮効果を確認した． | gK051Qh1gY9BXK9A
JPMXP1222UT1065 | 2332 | 2022 | UT | 1065 | 外部利用 | 機器利用 | ---- | バイオアッセイへの応用に向けたシリコン製マイクロ流体デバイスの作製 | 須山 英悟 | 中外製薬株式会社 | 加工・デバイスプロセス | 計測・分析 | 高度なデバイス機能の発現を可能とするマテリアル | ---- | UT-500：高速大面積電子線描画装置 | UT-505：レーザー直接描画装置 DWL66+2018 | UT-850：形状・膜厚・電気特性評価装置群 | UT-604：高速シリコン深掘りエッチング装置 | UT-906：ブレードダイサー |  |  |  |  | マイクロ流体デバイス、バイオアッセイ,光学顕微鏡/Optical microscopy,リソグラフィ/Lithography,膜加工・エッチング/Film processing and Etching,EB,MEMSデバイス/ MEMS device | マイクロ流体デバイスをバイオアッセイに応用するためには、各アッセイに適した形状のマイクロ流路を作製する技術の開発が重要である。化学的安定性や加工のしやすさという観点から基材としてシリコンを選択し、東京大学超微細リソグラフィー・ナノ計測拠点の設備を利用して、シリコン製マイクロ流体デバイスの作製について検証した。 | 4インチシリコンウエハに電子線レジスト（OEBR-CAP112）を塗布した後、高速大面積電子線描画装置を利用して、流路パターンの領域に電子線を照射した。現像・乾燥後、高速シリコン深掘りエッチング装置でシリコン基板をエッチングした。エッチング後の基板を洗浄して表面のレジストを取り除き、再度基板にUVレジスト（AZ4620）を塗布した後、レーザー直接描画装置で導入口になる部分のパターン形状の領域にレーザーを照射した。現像・乾燥後、高速シリコン深堀エッチング装置で導入口、排出口をエッチングにより形成した。シリコン基板を洗浄して表面のレジストを除き、さらに表面をアンモニア過水などで洗浄してから、ガラス基板と陽極接合装置（東京大学・鈴木雄二先生所有）を利用して接合した。接合した基板をブレードダイサーにより切断して１つ１つのデバイスに分離した。 | 高速シリコン深堀エッチング装置を利用して作製した流路の形状をオリンパス社製のレーザー顕微鏡 OLS5000で計測した結果をFig. 1に示す。計測された流路深さは19.6 μmとなり、狙いの深さ20 μmと概ね一致した。また、完成したマイクロ流体デバイスの写真をFig. 2に示す。 | xqQ5074ek63KyBx6
JPMXP1222UT1051 | 2318 | 2022 | UT | 1051 | 外部利用 | 機器利用 | ---- | 微細加工技術の開発 | 大川 晃次郎 | 大日本印刷株式会社ファインデバイス事業部 | 加工・デバイスプロセス | ---- | 高度なデバイス機能の発現を可能とするマテリアル | ---- | UT-505：レーザー直接描画装置 DWL66+2018 | [8 empty] | リソグラフィ/Lithography,メタマテリアルメタマテリアル/ Metamaterial | 微細加工技術の一環としてレーザー直描装置を用いた2.5次元加工を検討中である。装置の使用方法やポイントを学び、得られた知見を今後の開発へ生かすことを目的としている。 | シリコンウエハ上へレジスト塗布し、上記描画装置にて加工・評価する。階調カーブの調整は、スロープ形状(100 mm長さ×8 mm深さ) を用いて行った。目的のグレースケール形状を表現するために、各グレースケール値に対応する変調強度を設定し、これをフィルターとして使用することで、目的の線形表現に繋げる(参照：ナノテクノロジープラットフォーム事業利用報告書 F-21-UT-0120)。 | 深さの調整はレーザー出力の最適化により行っている。Fig. 1に示すように、モデルと実際の相関を得ることができた(F-21-UT-0120)。2022,年度は昨年度に報告済みのパターンをモチーフに途中まで加工を進めていたが、開発の優先順位が変わり、中断した。グレースケール露光自体は良好であり、将来性があるものだと考えている。 | Hfi7quIJF2KsYy9e
JPMXP1222UT1050 | 2317 | 2022 | UT | 1050 | 外部利用 | 機器利用 | ---- | 2自由度ゼロコンプライアンス式力測定機構の製作 | 高崎 正也 | 埼玉大学 | 加工・デバイスプロセス | ---- | 高度なデバイス機能の発現を可能とするマテリアル | ---- | UT-500：高速大面積電子線描画装置 | UT-602：気相フッ酸エッチング装置 | UT-604：高速シリコン深掘りエッチング装置 | UT-900：ステルスダイサー | UT-851：機械特性評価装置 |  |  |  |  | シリコン基材料・デバイス、ゼロコンプライアンス機構,MEMSデバイス/ MEMS device | これまでに，ゼロコンプライアンス機構を活用した微小力測定が提案されている．ゼロコンプライアンス機構は一般的なバネと負の剛性のバネを直列に接続した構造となっている．負の剛性のバネはアクチュエータを利用し，荷重を与えた時に荷重と反対方向に力を発生させることで実現できる．両者の剛性の絶対値が等しければ，系全体の剛性の絶対値は無限大となり構造全体の長さは変化しない．一方で，2つの連結点は変位するため，この変位量により力を測定することができる．したがって，作用点と測定対象の距離を変化させずに力測定を行うことができる．先行課題では，MEMS技術を利用して，作用点質量・バネ・検出点質量・アクチュエータの直列接続で校正される1自由度のゼロコンプライアンス式微小力測定装置の製作が行われ，作用力を検出できることを示した．本課題では，これを2自由度に拡張することを試みた． | 並進と回転方向に荷重・変位を与えることができる2自由度力測定装置の製作を行った．設計・製作したデバイスを図に示す．その大きさは約6.8×3.6×0.2mmである．正のバネ，連結点となる質量，負のバネを直列接続した系を剛体に2か所並列接続した構成としている．剛体に並進荷重やトルクを与え，ゼロコンプライアンス機構の連結点となる各質量の変位を測定することで与えた荷重やトルクの測定が可能となる．実験では，2つの質量を駆動方向と垂直に板ばねを介して接続した構造を剛体と考え，これらの質量にそれぞれ荷重を与える．ゼロコンプライアンス機構が達成された際，作用点となる各質量は変位しない．ゆえに2つの質量をバネで繋いだ構造は力の作用により変形しない剛体とみなすことができ，剛体に荷重を与えた際と同様に荷重と力のモーメント測定が可能となる． | アクチュエータは60本の櫛歯型電極4セットを1つのアクチュエータとみなし，合計で8つのアクチュエータを製作した．各アクチュエータの印加電圧の二乗と変位の比を計測した．片側0.4µmエッチングされると仮定した場合の理論値との差異が最大で13％程度でそのばらつきも大きくなった．また，装置を実際に外力を印加したところ，作用点質量・バネ・検出点質量・アクチュエータの配列方向と直交方向の変位が見られ，センサ．アクチュエータ用の櫛歯電極が正しく動作しない事象が見られた．2自由度力測定を可能とするためには，その直交方向の変位をできる限り小さくするための板ばね等の設計を改善する必要がある． | 8lD78j1UP2RbnI6O
JPMXP1222UT1052 | 2319 | 2022 | UT | 1052 | 外部利用 | 機器利用 | ---- | ブロックコポリマーを用いた量子ドット型太陽電池の開発 | 尹 友 | 群馬大学 | 加工・デバイスプロセス | ---- | 革新的なエネルギー変換を可能とするマテリアル | 高度なデバイス機能の発現を可能とするマテリアル | UT-600：汎用ICPエッチング装置 | [8 empty] | ブロックコポリマー、量子ドット,膜加工・エッチング/Film processing and Etching,高品質プロセス材料/ High quality process materials,太陽電池/ Solar cell,量子効果/ Quantum effect | 近年、エネルギーの需要が高まる中、東日本大震災以降、太陽光を有効利用した発電等の再生可能エネルギーの普及に大きな期待が寄せられている。太陽電池は、世界各国で盛んに研究されており、実用レベルにおいても20％超の変換効率に達した。今後更なる高変換効率を目指し、将来は第三世代の3次元量子ドット太陽電池（理論変換効率：63％）の出現が予測されている。本研究では、新型量子ドット構造を有する太陽電池を開発し、2050年に向け、量子効果を最大限に発揮させ、変換効率40％超を目指す。私たちがナノ加工技術を駆使し、量子ドット構造の形成方法を確立する。従来の量子ドットのサイズや配置の不揃い等を解消し、太陽光スペクトルとの整合性が大きく改善できる量子ドット型太陽電池の開発を最終的な目的とする。以上の目的を達成するため、ブロックコポリマーを用い、ナノドット列を作製した。 | 先ず、1cm角のSi基板を切り出す。その後、調整したPS-PDMS溶液をスピンコートし、基板を170℃でアニールする。アニールによってミクロ相分離を起こし、秩序状態となったPS-PDMSを反応性イオンエッチング（RIE）により削ってPDMS量子ドットを顕在化させる。 | PS-PDMS 47100-9000 g/molとPGMEAを天秤により測り、PGMEAに溶かし、濃度1%、2%と3%の溶液を調製した。これらの溶液を利用し、回転速度を3000、5000、7000 rpmとし、PS-PDMSをスピンコートした。アニールした後に、CF₄のガス雰囲気中でRIEを10 s行い、上部のPDMSのナノ層を除去した。また、O₂のガス雰囲気中でRIEを60 s行い、PSを削ってPDMS量子ドットを露出させた。溶液濃度と回転速度を変えてもすべての溶液濃度と回転速度において量子ドットを形成することができた。また、DectakXT-Sによりアニール後のPS-PDMS 47100-9000 g/molの膜厚を測定した。各条件で作製したナノ構造のSEM像を図１に示す。SEM像によると、溶液濃度1%の場合、回転数が上がるにつれて、量子ドットの間隔が大きくなり量子ドット密度が小さくなったことがわかる。7000 rpmで形成した薄膜の厚さはわずか10nm程度であり、量子ドットが形成することは困難である。また、溶液濃度2%の場合、5000と7000 rpmのSEM像を見ると、均一性の良い量子ドット列が形成した。溶液濃度3%の場合、影のような構造が多数見つけることが出来る。これは、PS-PDMS 47100-9000 g/molの膜が厚すぎで、1層の量子ドットではなく2層の量子ドットが形成したと考えられる。以上の結果により、このPS-PDMS 47100-9000 g/molを用いる場合は、適切な量子ドット作製条件は膜厚15～25 nm程度で溶液濃度2%とスピンコート回転速度5000と7000 rpmである。この条件では、直径約25 nm、ピッチ約40 nmの均一性の良い量子ドットの列が得られた。 | NTKudA6jlsGt612a
JPMXP1222UT1049 | 2316 | 2022 | UT | 1049 | 外部利用 | 機器利用 | ---- | 半導体光デバイスの作製 | 荒川 太郎 | 横浜国立大学 | 加工・デバイスプロセス | ---- | 高度なデバイス機能の発現を可能とするマテリアル | ---- | UT-503：超高速大面積電子線描画装置 | UT-606：汎用平行平板RIE装置 | UT-703：8インチ汎用スパッタ装置 | UT-600：汎用ICPエッチング装置 | UT-900：ステルスダイサー |  |  |  |  | マイクロリング共振器、MRR,蒸着・成膜/Evaporation and Deposition,スパッタリング/Sputtering,EB,膜加工・エッチング/Film processing and Etching,光導波路/ Optical waveguide,IoTセンサ/ IoT sensor | InP系化合物半導体やシリコンを用いた光導波路デバイスの作製を行った。光通信用光変調器や光学式ガスセンサーなどのデバイスへの応用を目的としている。 | 光導波路や電極パターンの描画に超高速大面積電子線描画装置、作製した構造の観察に高精細電子顕微鏡、電極や絶縁膜成膜に汎用平行平板RIE装置、8インチ汎用スパッタ装置、シリコン導波路形成に汎用ICPエッチング装置を用いた。レジスト塗布などはクリーンドラフトで行った。 | 半絶縁性Fe-InP基板を用いた平面アンテナを組み合わせたアンテナ集積量子井戸光変調器を作製した。基板には半絶縁性Fe-InP基板を用い、裏面にはGround metalを蒸着した。AlSiアンテナは 60 GHzの無線信号に強く共振するように設計した。 平面アンテナ中央部分に微小なギャップを設けており, 無線ミリ波信号受信時に, その共振電界がギャップ部で増幅され、 その電界が直下の導波路に垂直に印加される。量子閉じ込めシュタルク効果（QCSE）により屈折率変化を生じ位相変調を実現する。2×10mm2の基板に３個のデバイスを作製した。そのうちの１個のデバイスの電子顕微鏡像を図１に示す。光導波路、電極形成には電子ビーム露光法およびICPドライエッチングを用いた。光変調特性評価を行い、60GHzミリ波信号による光変調を確認した。また、SARS-CoV-2を検知する光学式バイオセンサの開発を目指し、シリコンマイクロリング共振器（Si MRR）を作製した。光導波路の形成には電子ビーム露光法、スパッタ、基板劈開にはステルスダイサーを用いた。作製したSi MRRの電子顕微鏡増を図２に示す。作製したSi MRRを用いてヌクレオカプシドタンパク質検出実験を行い、µg/mLオーダーの検出に成功した。 | lZ0ZaZvq85OG676a
JPMXP1222UT1048 | 2315 | 2022 | UT | 1048 | 外部利用 | 機器利用 | ---- | トップハット型光強度分布整形メタサーフェス | 岩見 健太郎 | 東京農工大学 | 加工・デバイスプロセス | 計測・分析 | 高度なデバイス機能の発現を可能とするマテリアル | ---- | UT-503：超高速大面積電子線描画装置 | UT-508：電子線描画用近接効果補正ソフト | UT-603：汎用高品位ICPエッチング装置 | UT-604：高速シリコン深掘りエッチング装置 | UT-855：高精細電子顕微鏡 |  |  |  |  | メタサーフェス,電子顕微鏡/Electron microscopy,リソグラフィ/Lithography,膜加工・エッチング/Film processing and Etching,EB,メタマテリアルメタマテリアル/ Metamaterial | 本研究では、ビーム整形用メタサーフェスの製作により照明用光学素子の小型化を目的とする。メタサーフェスは、Fig. 1に示すようにビーム整形の機能を有し、シリコンの四角柱を多数配列している。このシリコン柱パターンを描画し、柱状にエッチングするためにARIM東京大学武田クリーンルームの装置を利用した。 | 20 mm角の基板に対して電子線描画用近接効果補正ソフト (Procxymity effectcorrection for electron beam lithography)を用いてパターンの補正を行い、シリコン柱配列のパターンを描画した。描画には、超高速大面積電子線描画装置（F7000S-VD2）を利用し、レジスト材としてポジ型の共用EBレジストZEP-520A-7を使用した。F7000S-VD2の内臓ステンシル（CPモード）を使用することで、ナノスケール四角形パターンを短時間で描画することに成功した。現像後、リフトオフプロセスを経たのちに汎用高品位ICPエッチング装置（NE-550）を利用して、シリコン膜のエッチングを行い、柱形状を製作した。なお、比較のために高速シリコン深堀エッチング装置（MUC-21 ASE-Pegasus）を用いて同様にシリコン膜のエッチングを行った。最後に、柱形状の観察のために高精細電子顕微鏡（Regulus 8230）を利用した。 | 製作したメタサーフェス構造（クロムマスクあり）を走査型電子顕微鏡で撮影した画像をFig. 2に示す。斜め観察により、シリコン柱はクロムマスクより細い幅にエッチングがされている。今後は、エッチングプロセスの電圧やガス種、ガス圧等のパラメータを調整することにより、設計した柱幅での製作を目指す。 | x0NVS08nj7tgI6cY
JPMXP1222UT1047 | 2314 | 2022 | UT | 1047 | 内部利用（ARIM事業参画者以外） | 機器利用 | ---- | Giant voltage-controllable magnetoresistance switching in Ge short-channel devices with epitaxial ultra-thin Fe electrodes | 田中 雅明 | 東京大学 | 加工・デバイスプロセス | ---- | 量子・電子制御により革新的な機能を発現するマテリアル | 高度なデバイス機能の発現を可能とするマテリアル | UT-503：超高速大面積電子線描画装置 | [8 empty] | Tunneling anisotropic magnetoresistance , TAMR,リソグラフィ/Lithography,高品質プロセス材料/ High quality process materials,スピン制御/ Spin control,量子効果/ Quantum effect | Tunneling anisotropic magnetoresistance (TAMR) is an interfacial effect between a ferromagnet and a non-magnetic material where the tunneling resistance depends on the orientation of the magnetization. Since TAMR originates from spin-orbit coupling (SOC), large TAMR is observed in materials with strong SOC such as GaMnAs, while observing large TAMR in weak SOC materials has been difficult. In this study, we fabricated and characterized a Ge-based all-epitaxial single-crystalline lateral device with a short channel. | We have grown Fe/ MgO/ Ge:B/ Ge on a Ge (001) substrate using molecular beam epitaxy (MBE), and then we reduced the Fe layer to less than 1 nm by Ar milling to induce a perpendicular magnetic anisotropy component. We have fabricated a short-channel device with a channel length of a few tens of nm by electron beam lithography and Ar milling. | In the perpendicular magnetic-field dependence of the source-drain resistance at 3 K, we observed switching between the high-resistance state and the low-resistance state at a threshold field, and it increases with the increasing voltage. The magnetoresistance (MR) ratio increases with the increasing voltage, and when it is 9 V, the MR ratio reaches over 10000%. These results suggest that the magnetoresistance switching reflects the modulation of the magnetization direction induced both by electric and magnetic fields. | 80sNy355rybQw8jI
JPMXP1222UT1045 | 2312 | 2022 | UT | 1045 | 外部利用 | 機器利用 | 技術補助 | 培養基板の表面構造が細胞に及ぼす作用の解析 | Miyoshi Hiromi | 東京都立大学 | 加工・デバイスプロセス | ---- | 高度なデバイス機能の発現を可能とするマテリアル | ---- | UT-505：レーザー直接描画装置 DWL66+2018 | UT-604：高速シリコン深掘りエッチング装置 | [7 empty] | 細胞解析,光学顕微鏡/Optical microscopy,リソグラフィ/Lithography,膜加工・エッチング/Film processing and Etching,MEMSデバイス/ MEMS device | 細胞の微細間隙に対する応答特性を評価することを目的として，溝構造が付与されたPDMS基板を作製するため，東京大学の設備を利用してシリコンモールドを作製した． | レーザ直接描画装置（DWL66+，ハイデルベルグ・インストルメンツ (HEIDELBERG INSTRUMENT)）を用いて，シリコンウエハ上にフォトレジスト（SIPR3251，信越シリコーン）のマスクパタンを描画した．マスクパタンは，間隙幅1 – 11 µm（1 µm刻み）の溝が形成されるよう設計し，各溝幅につき29本の溝が平行に形成されるよう配置した．次に，高速シリコン深堀エッチング装置（ MUC-21 ASE-Pegasus，SPTS）を使用して，六フッ化硫黄 (SF6) ガスを用いたシリコン削剥と，オクタフルオロシクロブタン （C4F8）ガスを用いた保護膜形成を行い，矩形の突起構造を形成した．最後にシリコンモールド上の矩形突起構造を転写してPDMS上に溝構造を形成させた．溝構造を走査型電子顕微鏡（VE-8800，キーエンス; 東京都立大学に設置）にて観察し，溝幅及び溝深さを計測した． | Fig. １に作製したPDMS基板を示す．PDMS基板の間隙幅及び溝深さをTable 1にまとめる．34サイクルのシリコン削剥と保護膜形成により得られた溝深さは，10.5 µmであった．溝幅については，設計値5 – 7 µmでは想定値より0.2 µm程度広く，設計値8 – 11 µmでは0.1 – 0.6 µm狭い幅となった．本PDMS基板において培養，解析することを予定している細胞の寸法が10 – 20 µmで，溝幅の誤差は細胞に対して0.5 – 6%である．細胞の微細間隙に対する応答特性の溝幅依存性の評価に問題ない精度の微細溝を作製することができた． | 0gDn2r63v78ljXni
JPMXP1222UT1046 | 2313 | 2022 | UT | 1046 | 外部利用 | 機器利用 | ---- | 金属-絶縁体-金属構造波長選択赤外線放射体によるインク保湿剤の定着に関する研究 | 石 原光希 | 東京工業大学 | 加工・デバイスプロセス | ---- | 高度なデバイス機能の発現を可能とするマテリアル | ---- | UT-711：LL式高密度汎用スパッタリング装置 (2018) | UT-500：高速大面積電子線描画装置 | UT-704：高密度汎用スパッタリング装置 | [6 empty] | 赤外線放射体,リソグラフィ/Lithography,スパッタリング/Sputtering,EB,高品質プロセス材料/ High quality process materials | 紙などの機材にインクを定着させる際にインク保湿剤を乾燥させている。このインク保湿剤の吸収スペクトルに対応した放射率を持つ構造を作製することでインク定着の際の消費電力の低減を研究の目的とした。特定の波長において100％近い放射率を持ち、それ以外の波長帯では放射率が大きく下がる波長選択性をもつ金属絶縁体金属構造(MIM構造)を作製し赤外線放射体として利用しインク保湿剤の乾燥を行った。 | MIM構造の作製のためSiウエハにAu,接着用Cr,Al2O3をスパッタ装置CFS-4ES,CFS-4EP-LLを用いて製膜する。その後スピンコーターを用いてZEP-520A-7をサンプル上に塗布し電子線描画装置F5112で正方形の形に露光する。現像したのち接着用Cr,Auをスパッタし,リフトオフすることで絶縁体Al2O3上に島状のAuを製作する。作製したMIM構造の反射率を測定し狙った波長選択制を持つか確認し、赤外線放射体として500℃まで加熱し,インク保湿剤を乾燥させる。 | 狙った大きさの島状金属をもつMIM構造の作製に成功した。また狙った波長域において赤外線吸収率が90％近くまですることが確認できた。作製したMIM構造を加熱しインク保湿剤を一定の速度で乾燥させることが出来た。ただし目標とした500℃まで加熱することが出来ず350℃まで上昇させた際に構造にひび割れが見られた。使用する材料や作製方法を変更し耐熱性を上昇させることが今後の課題となる。 | wPD9B2thKnrl8Uiy
JPMXP1222UT1044 | 2311 | 2022 | UT | 1044 | 外部利用 | 機器利用 | ---- | CMOSプロセスを用いたMEMSセンサの実現 | 小松 聡 | 東京電機大学 | 加工・デバイスプロセス | 計測・分析 | 高度なデバイス機能の発現を可能とするマテリアル | ---- | UT-500：高速大面積電子線描画装置 | UT-602：気相フッ酸エッチング装置 | UT-604：高速シリコン深掘りエッチング装置 | UT-609：XeF2ドライエッチングシステム | UT-850：形状・膜厚・電気特性評価装置群 |  |  |  |  | MEMS,加速度センサ,リソグラフィ,成膜,膜加工・エッチング,形状・形態観察,リソグラフィ/Lithography,膜加工・エッチング/Film processing and Etching,EB,MEMSデバイス/ MEMS device,IoTセンサ/ IoT sensor | 本研究ではCMOSプロセスを用いて静電容量型加速度センサを設計し、ポストプロセスによって加速度センサの製作を行った。CMOSプロセスを用いた加速度センサの製作を実現することで、読み出し回路を同一チップ上に集積化し、寄生容量の低下が期待できる。加速度センサのプロセスでは、シリコン深堀りエッチングやXeF2ドライエッチングシステムを利用した。 | 高速シリコン深堀りエッチング装置（MUC-21 ASE-Pegasus）を使用してSiO2の異方性エッチングをし、シリコン層を露出させた。エッチング後はレーザー顕微鏡（LEXT OLS5000）を用いて観察を行った。その後、XeF2ドライエッチングシステム（VPE-4F）を用いてSiの等方性エッチングをし、浮遊構造の形成を行った。 | 試作したCMOS-MEMS加速度センサの一部をFig. 1に示す。加速度を印加した際の錘の変位が大きくなるように加速度センサの梁の形状はFig. 1のような蛇行形状を採用した。XeF2ドライエッチングシステム（VPE-4F）を用いてSiのエッチングを7サイクル行った結果をFig. 2に示す。Siのエッチングを7サイクル行ったが、加速度センサのリリースは確認できなかった。また、Fig. 2に示したように電極の反りが発生してしまった。この原因として加速度センサを構成する各層の接合が弱いことや残留応力などが考えられる。 | tkATKvVIl43C578L
JPMXP1222UT1062 | 2329 | 2022 | UT | 1062 | 外部利用 | 機器利用 | ---- | マスクレスダイレクトパターニングによる有機トランジスタの作製 | 山内 博 | 東京電機大学工学部電子システム工学科田所研 | 加工・デバイスプロセス | ---- | 高度なデバイス機能の発現を可能とするマテリアル | ---- | UT-709：パリレンコーター | UT-850：形状・膜厚・電気特性評価装置群 | UT-705：超高真空蒸着装置(ベルジャー) | [6 empty] | 有機トランジスタ、有機半導体、静電塗布法(ESD),蒸着・成膜/Evaporation and Deposition,高品質プロセス材料/ High quality process materials | 本研究ではシャドウマスクを使用しないで有機半導体薄膜をダイレクトパターニングを行う静電塗布法(ESD)を提案した。この方法は製造コストを下げることが可能であるが、所望の回路幅での成膜を実現することが不可欠である。エレクトロスプレー成膜の条件を探り、フレキシブル基板を用いた有機電界効果トランジスタを作製する。本研究の目的は「シャドウマスクを用いないESD法でマスクレスダイレクトパターニングを行い，有機電界効果トランジスタ(OFET)を作製する」ことである。 | 有機半導体層の塗布には高電圧に印加したキャピラリーに溶液を充填し、塗布対象に吹き付ける構造とした。一般的には均一な薄膜を形成するために用いられるが、本研究では下部電極にも電圧を印加することで帯電した液滴の制御、及びパターニングを試みた(図1)。OFETの構造はボトムゲート・ボトムコンタクト型とした。この構造はエレクトロスプレーで成膜した有機半導体層に物理的なダメージを与えることなくトランジスタを作製することが出来るほか、有機半導体層が最上層となるため、それまでの製造プロセスならびに熱履歴などに影響されない。また、ドレイン/ソース電極やゲート電極を静電塗布時の対向電極としてマスクレスダイレクトパターニングを行うことができることからこの構造とした。ポリイミドフィルム基板上にゲート電極をスパッタ（自機関）によりAuを成膜後、絶縁膜をパリレンコータ(ARIM装置UT-709)で成膜し、ドレイン/ソース電極Auを真空蒸着(ARIM装置UT-705)によって成膜を行った。膜厚の確認は干渉膜厚計(ARIM装置UT-805)で行った。最後に電極に向かって2種類の溶液をマスクレスダイレクトパターニングし有機半導体層を成膜（自機関）し、OFETを作製した。ソースメジャーユニットを用いることで出力特性及び伝達特性を測定し（自機関）OFETの特性を評価した。 | 本研究ではESD法を行う際に流れる電流量やパターニング幅を観測した。また、OFETの作製に挑戦し、移動度の算出を行った。キャピラリーへの印加電圧を上昇させると、スプレー時に流れる電流量は3つの段階（モード）を踏んで増加していく。今回の実験範囲では設定すると目標のパターニング幅に近く、安定したスプレー現象が得られると分かった。2種類のOFETの移動度は5倍程度異なり、ドレイン電流量は少ないものの、出力特性にてある程度トランジスタとしての特性が見られたOFETの半導体層をマスクレスダイレクトパターニングによって作製できた(図2)。 | lGYV8AIocpz8i9XM
JPMXP1222UT1061 | 2328 | 2022 | UT | 1061 | 外部利用 | 機器利用 | ---- | 半導体デバイス上の誘電体積層膜の成膜 | 藤田 浩己 | 旭化成エレクトロニクス株式会社 研究開発センター 化合物半導体開発部 開発第一グループ | 加工・デバイスプロセス | ---- | 高度なデバイス機能の発現を可能とするマテリアル | ---- | UT-711：LL式高密度汎用スパッタリング装置 (2018) | UT-850：形状・膜厚・電気特性評価装置群 | [7 empty] | 誘電体積層構造,スパッタリング/Sputtering,蒸着・成膜/Evaporation and Deposition,高品質プロセス材料/ High quality process materials | 半導体デバイス上へSiおよびSiO2の積層膜を成膜するため、東京大学マテリアル先端リサーチインフラ・データハブ拠点の微細加工部門の設備を利用してスパッタリング成膜を行った。 | 【実験方法】はじめにスパッタリングによる成膜レートの算出を行った。個片化して表面にカプトンテープを貼付したダミー基板を用意して一定のスパッタリング時間でSiとSiO2を成膜した。成膜後にカプトンテープを剥がすことで非成膜部分を露出し、成膜部分と非成膜部分の間に生じた膜段差を触針段差計で計測することで膜厚を計測した。計測された膜厚と成膜時間より各材料の成膜レートを算出した。続いて、基板上に半導体デバイスが形成されたサンプルを用意してSiおよびSiO2の積層膜を成膜した。同時にダミー基板に対しても積層膜を成膜し、前述した方法と同様に成膜後の積層膜厚を触針段差計で計測して膜厚を確かめた。スパッタリング時間は算出した成膜レートを用いて膜厚設計値に合わせ最適化した。【プロセス条件】スパッタリングターゲットはSi、SiO2を使用した。成膜レート算出時、積層膜成膜時ともにスパッタリングパワーは400Wにて実施した。成膜時の導入ガスはAr：23sccmとし、SiO2のスパッタリングについては、ターゲット組成とスパッタリング膜の組成変化を避けるため追加でO2：1sccmを導入した。基板温度制御は実施していない。 | Table1に算出した成膜レートを示す。Table1に示したスパッタリングレートはSiO2がSiに対して小さいが、これは材料によるスパッタリングレートの差異に起因するものと予想される。Fig.1に積層膜成膜後の触針段差計測定結果を示す。積層膜成膜後において触針段差計によって成膜部と非成膜部の段差が計測できることを確認した。計測結果より、積層膜の膜厚が概ね設計通りであることを確認した。一方、積層膜成膜後の外観に異常が生じることが判明した。Fig.2に成膜後のダミー基板外観を示す。積層膜成膜後のダミー基板上において膜剥がれが見られており、半導体デバイス上でも同様の現象が生じていた。膜剥がれはスパッタリングにより成膜されたSi、SiO2膜の応力に起因していると推測される。今後は、応力の緩和もしくは下地と積層膜の密着性を向上させる技術検討が必要である。 | nPgQe8YPSM8uGc2s
JPMXP1222UT1063 | 2330 | 2022 | UT | 1063 | 外部利用 | 機器利用 | ---- | ガラス製マイクロ・ナノ流体デバイスの作製 | 太田 亘俊 | 理化学研究所 | 加工・デバイスプロセス | 計測・分析 | 高度なデバイス機能の発現を可能とするマテリアル | ---- | UT-701：川崎ブランチスパッタリング装置 | UT-603：汎用高品位ICPエッチング装置 | [7 empty] | 電子顕微鏡/Electron microscopy,膜加工・エッチング/Film processing and Etching,スパッタリング/Sputtering,MEMSデバイス/ MEMS device | 微細流路を持つガラス製の分析デバイスを作製するため、東京大学の設備を利用してガラスの微細加工を行った。従来法であるウェットエッチングによるガラス加工では、ガラス上への高精度なマイクロ・ナノパターンの作製が困難なため、微小物体分析を目的としたマイクロ・ナノ流体デバイスへの応用には不向きである。そこで、東京大学の金属成膜装置とドライエッチング装置を使用し、ガラス基板上にマイクロ・ナノ流路を作製した。 | プラズマエッチングによる高精度なガラス流路作製を行うため、最初にスパッタリング装置(CFS-4EP-LL)で金属膜の保護層を3cm x 7cmのガラス基板上に生成した。保護層は、ガラス表面から順にクロム(340秒)、金(180秒)、クロム(170秒)の順に成膜した。この保護層にOFPRレジストを塗布し、フォトリソグラフィーとHF溶液エッチングによってマイクロパターンを形成した。さらにもう一方のガラス基板上に電子線レジスト(ZEP520A)を塗布し、電子線描画装置によってパターン描画を行った。次に、プラズマエッチング装置(NE-550)を用いて矩形型の微細流路を形成した。エッチングにはSF6とCHF3プラズマを用い、200秒間のプラズマによる反応性エッチングを行った。その後、走査型電子顕微鏡(SEM)を用いてガラス流体デバイスの流路幅を測定した。最後に、マイクロ・ナノ流路を形成した2枚のガラス基板を貼り合わせることで、ガラス流体デバイスを作製した。ARIM支援機関(東京大学)ではスパッタリングによる金属成膜とプラズマエッチングを行った。それ以外の加工と測定は利用者所属機関にて行った。 | ガラス流路の写真をFig.1aに示す。流路以外のガラス表面は、金属膜保護しているためエッチングによる基板へのダメージがなく、平滑さを保つことができる。そのため、平滑なガラス表面同士でガラス接合を行うことに成功した。またFig.1bに示すように、走査型電子顕微鏡(SEM)観察の結果、幅100 nmの流路が形成されたことを確認した。ガラス流路の深さは今後測定する。 | xvDNZ5gnxSLAs2Wy
JPMXP1222UT1064 | 2331 | 2022 | UT | 1064 | 外部利用 | 機器利用 | ---- | グラフェンナノスケールデバイスの作製と多層グラフェンの光学特性 | 松井 朋裕 | アンリツ株式会社 | 加工・デバイスプロセス | 物質・材料合成プロセス | 次世代ナノスケールマテリアル | ---- | UT-503：超高速大面積電子線描画装置 | UT-606：汎用平行平板RIE装置 | UT-850：形状・膜厚・電気特性評価装置群 | [6 empty] | カーボン系材料、ナノリボン、膜厚測定、電子線描画、プラズマエッチング,リソグラフィ/Lithography,EB,膜加工・エッチング/Film processing and Etching,エリプソメトリ/Ellipsometry,赤外・可視・紫外分光/Infrared and UV and visible light spectroscopy,ナノカーボン/ Nano carbon | グラファイトの単原子層薄膜であるグラフェンは優れた電気的・機械的特性をもち、様々な分野への応用が期待される物質である。我々はグラフェンを用いたナノスケールデバイスの開発を念頭に、グラフェンのナノリボン、ナノメッシュ、そしてそれらを電極で架橋したグラフェン共振器の作製を進めている。今年度は架橋グラフェンナノリボンの作製に成功すると同時に、グラフェンナノメッシュ素子の熱伝導やラマン散乱の増強効果を調べた。また単層から厚さ約100 nmに至る多層グラフェンの光学特性を、可視光に対する反射率とラマン分光から包括的に明らかにした。 | グラフェンに加工パターンを電子線ビーム描画し、CHF3プラズマによって基板ごと穴を開けた後、独自に開発した水素プラズマエッチング装置を用いて穴を核とした六角形ナノピットをグラフェン上に作製した。ここで基板には約10 mm角に切り出したSiO2 (t = 274 nm)/Si基板を用いている。グラフェンの架橋構造を作るためには、微細加工した電極パターンに金/クロムを蒸着した後、試料をバッファードフッ酸でエッチングし、ヘキサンで乾燥させた。一方、多層グラフェンの光学特性を明らかにするために、基板であるSiO2の膜厚と可視光域での多層グラフェンの反射率を光干渉式膜厚測定装置を用いて測定した。 | グラフェンの架橋構造を作製するために昨年度は気相フッ酸による基板のエッチングを試みたが、これは期待通りには進まなかった。そこで今年度はエッチングにはバッファードフッ酸(BHF)を用い、表面張力の小さいヘキサンを介して乾燥させた。その結果、電極を架橋するグラフェンナノリボン(GNR)の作製に成功した。作製した架橋GNRはおよそ10個に1つの割合で共振を示したが、これはこれまでの研究から得られている知見と同等である。このような共振器の作製再現性の低さはGNRの形状再現性の低さや、架橋GNRの張力の不均一性が原因と考えられる。再現性あるグラフェン共振器の作製のため、水素プラズマエッチング(HPE)により形状を原子スケールで整えたGNRで架橋グラフェンを作製したが、グラフェン共振器の実現確率は更に低いものになった。これはHPEによって基板の状態が変化したためBHFによるエッチング条件が変化した可能性や、共振器として十分な張力が得られていない可能性がある。一方、GNRのネットワーク構造であるグラフェンナノメッシュ(GNM)ではヘキサンを用いた乾燥でも架橋構造を作ることができなかった。別途試みた超臨界乾燥では架橋GNMを作製できていることから、GNMの架橋にはヘキサンよりも表面張力が小さな環境を用いた乾燥が必要であることが分かった。このGNM素子についてはSiO2基板に保持された状態での熱伝導やラマン分光基板としての特性を評価し、リボン幅に反比例する異常な熱伝導率やRhodamine6G分子に対するラマン散乱の増強効果が観測されている。グラフェン微細加工の一方で、単層から厚さ約100 nmまでの多層グラフェンについて、その可視光域での光学特性を反射率とラマン散乱強度(レーザー波長532 nm)の両面から測定した。その結果、厚さ20 nm前後でラマン散乱強度は最大に、反射率は最小になることが分かった。これはラマン散乱に対しては、グラフェン各層での反射光とラマン発光の多重散乱と干渉のため実効的な散乱断面積が最大となるためである。しかし、それらの効果は反射率に対しては十分小さいことが分かった。グラフェンの反射率はグラフェンの吸光度が厚さ20 nm程度であまり変化しなくなるために最小値をとり、SiO2の膜厚によっては特定の波長に対して反射率がゼロの状態すら実現することが分かった。 | O72RaK2668R65QVN
JPMXP1222UT1060 | 2327 | 2022 | UT | 1060 | 外部利用 | 機器利用 | 技術補助 | ナノ構造パターニングに用いるマスターモールドの作製 | 石河 泰明 | 青山学院大学 | 加工・デバイスプロセス | 計測・分析 | 高度なデバイス機能の発現を可能とするマテリアル | ---- | UT-503：超高速大面積電子線描画装置 | UT-600：汎用ICPエッチング装置 | UT-855：高精細電子顕微鏡 | [6 empty] | フェーズシフトマスク,電子顕微鏡/Electron microscopy,リソグラフィ/Lithography,膜加工・エッチング/Film processing and Etching,高品質プロセス材料/ High quality process materials | フェーズシフトマスクに対して入射した光の回折効果により形成する3次元周期的ナノ構造体の作製において、周期性を改良したナノ構造体形成を目指している。フェーズシフトマスクの形成にはそのマスターモールドとなる基板を設計・作製しなければいけないが、本課題では、既に設計したマスターモールド構造の作製を試みた。エッチング条件および電子線描画のドーズ量を最適化することで、設計値に近いマスターモールド構造を形成することができた。 | SOI基板に塗布したレジストを超高速大面積電子線描画装置（F7000S）でパターニングした。現像後、汎用ICPエッチング装置（CE-300）にてCHF3およびSF6によるエッチングを行い（Power: 30 W (Bias)/50 W (Antenna)、Pressure: 0.8 Pa）、高精細電子顕微鏡（Regulus 8230）を用いて作製した構造を観察した。 | ドーズ条件等により形成されるナノ構造サイズが変わるため、様々な設計値およびドーズ量で検討を行った。その結果、想定の構造にサイズに最も近いマスターモールドが得られた(Fig. 1)。低いドーズ量にすると、形成された構造サイズ分布も大きく、構造の変形も確認された。 | fPTNdcWAHj74vTCT
JPMXP1222UT1057 | 2324 | 2022 | UT | 1057 | 内部利用（ARIM事業参画者以外） | 技術補助 | ---- | 探針への金属薄膜の成膜 | 成瀬 誠 | 東京大学大学院情報理工学系研究科 | 加工・デバイスプロセス | ---- | 高度なデバイス機能の発現を可能とするマテリアル | ---- | UT-711：LL式高密度汎用スパッタリング装置 (2018) | [8 empty] | 蒸着・成膜/Evaporation and Deposition,ナノフォトニクスデバイス/ Nanophotonics device | 近接場光を用いてナノ領域において特定の波長の光を局所的に電場増強するため、波長に対応する金属薄膜をタングステン製の探針に対し東京大学武田先端知の設備を利用して金、およびアルミニウムの薄膜の成膜を行った。 | タングステン細線を電解研磨により先端曲率半径を10 nm程度まで先鋭化した。作製した探針を先端が飛び出すように配置し、ガラス基板上で挟み込んだ。LL式高密度汎用スパッタリング装置（CFS-4EP-LL i-Miller）を用いて金属薄膜を成膜した。その後、共同研究を行なっている山梨大学所有の電子顕微鏡を用いてプローブの先端の観察を行った。 | ガラス基板に取り付けたプローブに対し表裏面で2度イオンスパッタを行うことでプローブ全面において金属膜が成膜するようした。Fig. 1に金属薄膜を成膜したプローブの電子顕微鏡像を示す。Fig.1(a)は金を成膜したものである。先端曲率半径は約48 nmであった。また、Fig. 1(b)はアルミニウムを成膜したものである。先端曲率半径は約40 nmであった。金をコートしたプローブ表面は滑らかであり、密度が高く成膜できている。また、アルミニウムを成膜したプローブ表面では粒状の構造が見られており、金に比べプローブへの吸着力が低いと考えられる。 | 7i1hNB4nL2oEE0fE
JPMXP1222UT1056 | 2323 | 2022 | UT | 1056 | 外部利用 | 機器利用 | ---- | 電子線描画装置を用いた近赤外光用可変焦点メタレンズの製作 | 岩見 健太郎 | 東京農工大学 | 加工・デバイスプロセス | 計測・分析 | 高度なデバイス機能の発現を可能とするマテリアル | ---- | UT-503：超高速大面積電子線描画装置 | UT-603：汎用高品位ICPエッチング装置 | UT-604：高速シリコン深掘りエッチング装置 | UT-855：高精細電子顕微鏡 | [5 empty] | 電子顕微鏡/Electron microscopy,リソグラフィ/Lithography,膜加工・エッチング/Film processing and Etching,EB,メタマテリアルメタマテリアル/ Metamaterial | メタサーフェスの一種であるメタレンズの製作を行った。本研究のメタレンズは、Fig. 1のような2枚1組のレンズからなり、それらを光軸に対して垂直な方向に変位させることで、焦点距離が変化する。このメタレンズは、ガラス基板上にアモルファスのシリコンのナノスケールの柱を多数配列することで構成される。ナノ柱の配列パターンを描画し、そしてエッチングにより構造を形成するため、ARIMの装置を利用した。 | 表面にアモルファスのシリコンをスパッタリング成膜した20 mm角の石英ガラス基板に対して、シリコン柱配列のパターンを描画した。描画には超高速大面積電子線描画装置（F7000S-VD2）を利用し、レジスト材としてポジ型のEBレジストZEP-520A-7を使用した。F7000Sの内臓ステンシル（CPモード）を使用することで、ナノスケールの四角形パターンを短時間で描画することに成功した。現像後、リフトオフプロセスを経たのち、汎用高品位ICPエッチング装置（NE-550）、または高速シリコン深堀エッチング装置（MUC-21 ASE-Pegasus）を利用して、シリコン膜のエッチングを行い、柱形状を製作した。最後に、柱形状の観察のために高精細電子顕微鏡（Regulus 8230）を利用した。 | Fig. 2(a)は汎用高品位ICPエッチング装置（NE-550）を用いて製作した柱を、高精細電子顕微鏡（Regulus 8230）にて観察した結果である。製作された柱構造は垂直性が高かったが、構造上部の角部は後退し、また柱の側面は粗くなっていた。この原因としては、エッチングマスクの耐性が不十分だったために、構造のエッチングが過度に進行したことが考えられる。一方Fig. 2(b)は高速シリコン深堀エッチング装置（MUC-21 ASE-Pegasus）を用い、Boschプロセスにて製作した柱の観察結果である。製作された柱は垂直性が高く、また構造上部は四角形の形状を保っていることが確認された。今後はMUC-21 ASE-Pegasusを用いたエッチングについて、プロセスの条件の最適化を行うことにより、柱構造の製作誤差にも対処する。 | JluZHhmT6rcyP5NC
JPMXP1222UT1054 | 2321 | 2022 | UT | 1054 | 外部利用 | 機器利用 | 技術補助 | 電子線リソグラフィを用いた高感度バイオセンサ用ナノワイヤの作製 | 曾根 逸人 | 群馬大学大学院理工学府電子情報部門 | 加工・デバイスプロセス | 計測・分析 | 高度なデバイス機能の発現を可能とするマテリアル | ---- | UT-600：汎用ICPエッチング装置 | UT-604：高速シリコン深掘りエッチング装置 | UT-704：高密度汎用スパッタリング装置 | UT-802：高速ランプアニール装置 | UT-900：ステルスダイサー |  |  |  |  | 電子線リソグラフィ、バイオセンサ,蒸着・成膜/Evaporation and Deposition,スパッタリング/Sputtering,リソグラフィ/Lithography,EB,膜加工・エッチング/Film processing and Etching,電子顕微鏡/Electron microscopy,走査プローブ顕微鏡/Scanning probe microscopy,MEMSデバイス/ MEMS device,IoTセンサ/ IoT sensor | 微量分析技術は理学、工学、医学の基盤技術であり、特に生化学や臨床検査の分野では、化学物質や生体分子の検出に必要不可欠である。これまで我々は、電子線（EB）リソグラフィを用いてSiliconon insulator（SOI）基板への微細加工を行い、幅約20 nmのSiナノワイヤ（SiNW）を形成し、aMレベルの超低濃度IgG（抗体）の検出を確認した。さらなる高感度化を目指して、EB描画および反応性イオンエッチング（RIE）の条件最適化によってSiNWを細線化させて、超高感度バイオセンサを作製することを目的とした。 | フォトリソグラフィでTi電極を形成したn型SOI基板上にEBリソグラフィにより、ネガ型EBレジストのHSQを用いたレジスト細線パターンを形成した。そして、それをマスクとしてRIEによってSiデバイス層をエッチングして、SiNWを形成した。 | 今年度はRIE、ステルスダイサー、高速ランプアニール装置等の装置利用のためグループメンバーが延べ25日施設を訪問した。電極を形成したSOI基板への重ねEB描画、RIE等を実施した結果、Fig.1(a)に示す平均幅16.2 nmのSiNW列が形成できた。その後、電極絶縁、外部電極へ配線を行った後、SiNWセンサ部に反応セルを絶縁樹脂で固定して、Fig. 1(b)のバイオセンサを完成させた。ソースメータを用いた測定回路に繋ぎ、卵白アルブミンと免疫グロブリンG（IgG）を反応させたところ、aM（=10-18 mol/L）レベルの超低濃度で特異的結合を確認した。 | ymDkKY5K36W4erBt
JPMXP1222UT1055 | 2322 | 2022 | UT | 1055 | 内部利用（ARIM事業参画者以外） | 機器利用 | ---- | 超解像イメージング評価用試料の作製と評価 | 小関 泰之 | 東京大学 | 計測・分析 | 加工・デバイスプロセス | 次世代バイオマテリアル | ---- | UT-500：高速大面積電子線描画装置 | [8 empty] | 生体イメージング、ラマン分光,リソグラフィ/Lithography,生体イメージング/ In vivo imaging | 生体試料中の多種の生体分子を高い空間分解能で観察する技術の開発を進めている。具体的には、分子振動の狭帯域性を活用することで多色イメージング能を実現するラマンイメージングにおいて、光スイッチング可能なラマンプローブを開発し、それを用いて生体の超解像イメージングを実現した。しかし、生体試料では空間分解能を見積もるのが難しく、実現可能な分解能が不明であった。本研究では、本イメージング方式の空間分解能を正確に見積るために、リソグラフィパターンを作成し、それを超解像計測することで空間分解能の見積もりを行った。 | 電子線レジストに光スイッチングラマンプローブをドープし、カバーガラスにスピンコートしてベークした後にEB描画を行い、現像してパターンを作製した。 | レジスト境界を超解像ラマンイメージングし(Fig. 1B)、得られた強度パターンを誤差関数でフィッティングすることで空間分解能と信号強度を求めた(Fig. 1B)。空間分解能および信号強度のドーナツビーム強度依存性をそれぞれFig. 1C, Fig. 1Dに示す。ドーナツビーム強度を高めることで空間分解能が向上し、100 nm程度の空間分解能が得られることを確認できた。 | 47jDfhE3X5Y06ilT
JPMXP1222UT1059 | 2326 | 2022 | UT | 1059 | 外部利用 | 機器利用 | ---- | 照射光多点分配のためのメタサーフェス光学素子の開発 | 岩見 健太郎 | 東京農工大学 | 加工・デバイスプロセス | 計測・分析 | 高度なデバイス機能の発現を可能とするマテリアル | ---- | UT-503：超高速大面積電子線描画装置 | UT-600：汎用ICPエッチング装置 | UT-603：汎用高品位ICPエッチング装置 | UT-855：高精細電子顕微鏡 | [5 empty] | メタマテリアル, メタサーフェス,リソグラフィ/Lithography,EB,膜加工・エッチング/Film processing and Etching,電子顕微鏡/Electron microscopy,赤外・可視・紫外分光/Infrared and UV and visible light spectroscopy,IoTセンサ/ IoT sensor,メタマテリアルメタマテリアル/ Metamaterial | 本研究開発は複数の光学機能を複合化した機能性メタサーフェスを光学センシングシステムに実装することを目的として、単結晶シリコン(c-Si)を使用したビーム分配機能と集光機能を融合したメタサーフェス光学素子を製作した。前段階としてビームを線状に構造化するメタサーフェス(線集光メタレンズ)を製作し、次に伝搬軸外に分配し複数の集光点を形成するメタサーフェス(多点集光メタレンズ)を製作した。線集光メタレンズは可視光帯域(λ=532nm)で設計し製作寸法誤差を校正して線集光素子としての性能評価を実施した。多点集光メタレンズについては動作波長を近赤外域(λ=1064nm)に設定し、伝搬軸外の４点で集光するための３種のメタレンズを製作し、ビームプロファイラを用いた測定により開発素子のビーム分配性と集光性能を評価した。 | 線集光メタレンズと多点集光メタレンズをそれぞれ、ARIMに設置されている超高速大面積電子線描画装置(F7000S)、汎用ICPエッチング装置(CE-300I)、および汎用高品位ICPエッチング装置(NE-550)を使用して製作し、高精細電子顕微鏡(Regulus 8230)で製作評価を行った。また製作した光学素子は東京農工大学に設置されているビームプロファイラなどによる光学測定により、素子の光学特性の評価を実施した。 | 製作した素子について測定の結果、光学機能に必要な透過性と回折効率を持つことが確認された。幅約100 nm～300 nm、高さ300nmの正八角柱状の構造体を2 mm角内に約3880万本配置した。予備製作により露光条件の最適化を行い、寸法補正値を反映することで、所望の光学特性を有する光学素子を得た。光学測定の結果、入射ビームが回折せず直進する０次光の発生が確認された。これはドライエッチング時のマスクまたは基板への帯電などが影響しサイドエッチングが進行したことにより微細構造柱の垂直性が不十分であったことが推定される。今後はエッチング条件の最適化を行い製作精度の向上を図りたい。 | k5k1xBCMN8vEZsMO
JPMXP1222UT1040 | 2307 | 2022 | UT | 1040 | 外部利用 | 機器利用 | ---- | 高い色再現性を備えたシネマトグラフ式フルカラーメタサーフェスホログラムの開発 | 岩見 健太郎 | 東京農工大学 | 加工・デバイスプロセス | 計測・分析 | 高度なデバイス機能の発現を可能とするマテリアル | ---- | UT-503：超高速大面積電子線描画装置 | UT-600：汎用ICPエッチング装置 | UT-603：汎用高品位ICPエッチング装置 | UT-855：高精細電子顕微鏡 | [5 empty] | メタサーフェス,電子顕微鏡/Electron microscopy,リソグラフィ/Lithography,膜加工・エッチング/Film processing and Etching,EB,メタマテリアルメタマテリアル/ Metamaterial | 本研究開発は、ターゲット像の色を忠実に再現する2次元フルカラーホログラフィックアニメーションの実現を目的として、窒化シリコンを用いたメタサーフェスホログラムを製作した。このメタサーフェスホログラムは、ナノスケールの正八角形のピラーを正方格子状に配置した構造体であり、各ピラーは、ピラーの寸法によって透過光に異なる位相遅れを発生させ、1本のピラーで画像の1画素を表現する。本研究では、3つの設計波長（443nm，532nm，633nm）からなるメタサーフェスホログラムを30フレーム製作し、それらの像を重ね合わせて基板をステージにより駆動させることでフルカラーアニメーションを実現した。また、パワーメーターを用いた測定により、開発素子の透過率を評価した。 | ARIMに設置されている超高速大面積電子線描画装置(F7000S)、および汎用高品位ICPエッチング装置(NE-550)を使用して製作し、高精細電子顕微鏡(Regulus 8230)で製作評価を行った。製作した光学素子は東京農工大学に設置されているパワーメーターなどによる光学測定により、素子の光学特性の評価を実施した。 | 製作したホログラムに設計波長である3種類のレーザーを同時に照射し、ホログラムステージを動かすことで、フルカラーアニメーションに成功した。また、メタサーフェスホログラムの平均透過率は85.5%と先行研究よりも高い値を示した．Fig.1にメタサーフェスホログラムのSEM写真を示す（Fig. 01）。幅約80 nm～200 nm、高さ1500nmの正八角柱名のピラーの構造体が 0.79 mm角内に配置されている。柱の欠損はないが、柱の高さが小さく、テーパ状になっている様子が確認できた。柱の高さは目視による判断のため、人的要因により起こるものである。これについては現在TohoSpecによる高さ測定を試みている。柱のテーパ状は、エッチング用クロムマスクがエッチングに耐え切れないことが要因であると考えられる。今後はエッチング条件の最適化を行い製作精度の向上を図る。 | YzAp62G3x8aB1Xh5
JPMXP1222UT1041 | 2308 | 2022 | UT | 1041 | 外部利用 | 機器利用 | ---- | 電子ビーム描画及び深掘りエッチング装置を利用したSiメタレンズ | 岩見 健太郎 | 東京農工大学 | 加工・デバイスプロセス | ---- | 高度なデバイス機能の発現を可能とするマテリアル | ---- | UT-500：高速大面積電子線描画装置 | UT-604：高速シリコン深掘りエッチング装置 | UT-900：ステルスダイサー | [6 empty] | メタレンズ,膜加工・エッチング/Film processing and Etching,EB,メタマテリアルメタマテリアル/ Metamaterial | メタサーフェスの一種であるメタレンズの製作を行った．メタレンズは近年開発された超薄型小型レンズで，今回製作するメタレンズは高アスペクト比のシリコン柱を多数配列した構造をしている．メタレンズによってレンズのさらなる小型化や高透過率の実現が期待できる．東京大学の武田先端知ビルのクリーンルームでは，電子線描画装置によってシリコン柱のパターンを描画し，高速シリコン深掘りエッチング装置によってシリコン柱の製作を行った． | 20 mm角のシリコン基板に対し，シリコン柱の配列パターンの描画を行った．ネガ型の共用EBレジストOEBR-CAN040AE6.0cPをレジストとして使用した．高速大面積電子線描画装置で描画を行った後，現像を行った．その後，高速シリコン深掘りエッチング装置にて，柱形状の製作をした．最後にO2アッシャーによってレジストの除去を行った．また形状観察のため高精細電子顕微鏡を利用した．その他にも，ステルスダイサによって基板の切断を行った． | 高速大面積電子線描画装置によって，高精度に描画できることを確認した．高速シリコン深掘りエッチング装置では，柱の製作を行った．高アスペクト比のエッチングをした際，溝が深くなるにつれて溝幅が小さくなった．そのため，エッチングする開始時間と比べて終了時間を長く設定することにより，Fig. 2のように，狭い溝での高アスペクト比でのシリコン柱の製作ができることを確認した．しかし，高アスペクト比になると，溝によって加工できる深さに違いがあることが分かった．また，柱形が小さいほど誤差が大きくなる傾向にあるため，条件の改善を目指す | FiWYarXdB8UH113o
JPMXP1222UT1043 | 2310 | 2022 | UT | 1043 | 外部利用 | 機器利用 | 技術補助 | 金フィッシュネット金属/半導体/金属構造共振器を用いた波長選択型熱光起電力電池の製作 | 吉岡 駿 | 東京工業大学 | 加工・デバイスプロセス | 計測・分析 | 革新的なエネルギー変換を可能とするマテリアル | ---- | UT-503：超高速大面積電子線描画装置 | UT-700：4インチ高真空EB蒸着装置 | UT-711：LL式高密度汎用スパッタリング装置 (2018) | UT-509：枚葉式自動リフトオフ装置 | [5 empty] | 波長選択，熱光起電力、GaSb，メタマテリアル，金属/半導体/金属構造,蒸着・成膜/Evaporation and Deposition,スパッタリング/Sputtering,リソグラフィ/Lithography,EB,電子顕微鏡/Electron microscopy,太陽電池/ Solar cell,熱電材料/ Thermoelectric material | 近年，製鉄所などの排熱から放射される光を電気に変換する熱光起電力電池が注目されている．しかし熱光起電力電池は発電できる光の波長帯が限られていることでエネルギー変換効率が低いことが課題である．そこで本研究では，発電に寄与する波長帯の光のみ吸収し，それ以外の波長帯の光については反射することで，高効率発電を実現する波長選択型熱光起電力電池の製作を目的としている．この選択波長効果を持つ構造として．光の波長程度の周期的な微細構造と電磁場の共鳴効果を利用する金フィッシュネット金属/半導体/金属構造の電池を製作する．実施内容として，今回は数値シミュレーションを元に計算された構造設計(図1,2)を元に，東京大学ナノテクプラットフォームの公開装置を利用して (1)スピンコーティング (2)電子線描画，(3)現像，(4)金蒸着，(5)リフトオフ を行った(図3)． | 実験手順は以下の通りである(図3)．(1)金スパッタへ貼り付けされたGaSb薄膜上に，スピンコートを用いてレジスト(ZEP-520A-7,日本ゼオン製)を200nm塗布する．(2)電子線描画装置 (F7000)を用いて予め設計したフィッシュネット図を電子線描画する，このとき電子線描画はレジスト内の光の散乱によって実際の作成物は設計よりも大きくなってしまう傾向にある．そこで今回はフィッシュネットの幅とピッチの目標値それぞれ100nmと400nmに対し，設計を幅とピッチそれぞれ70nmと330nm，露光量は80[μC/cm2]付近(75,80,85,90)で行った．(3)現像液および洗浄液(ZED-N50,ZMD-B,日本ゼオン製)を用いて現像を行う．(4)現像後に高真空 EB 蒸着装置(NSPⅡ)を用いて，金の電子ビーム蒸着を行う，このとき蒸着を行った金の厚みは40nmである．(5)最後に残留レジストを取り除くため，リフトオフ液(剥離104)を用いて超音波洗浄を行いリフトオフを行った． | 図4にリフトオフ前のサンプルSEM画像，図5はリフトオフ後のサンプルSEM画像を示す．電子線描画する際に露光量を75,80,85,90μC/cm2に振ったところ，露光量が小さい(75,80)μC/cm2とレジストへの描画が不十分でリフトオフの際に金フィッシュネットが剝がれてしまったり，線が途切れてしまっている．原因は露光量不足による残留レジスト(図4 SEM画像における黒っぽい影の部分)の上で金蒸着されてしまい，リストオフの際にレジストと一緒に金が剥がれてしまったためと考えられる．一方，露光量を大きくする(85,90μC/cm2)とレジストへの描画が上手くいき，リフトオフ後に目的のフィッシュネット構造を得ることができた．ただし実際に作成したフィッシュネットの幅は目標値よりも小さくなってしまった．今後はレジストの感度特性を調べて露光量の調節を行い，また電子線描画の設計幅をより大きくすることで，目標の幅100nmピッチ400nmのフィッシュネット構造に近づけるようにする．またリフトオフの際に金が剥がれることを防ぐために，洗浄負荷の小さいより高周波な超音波洗浄機を用いて，フィッシュネットへのダメージを小さくする． | GbY8U0nuDELubM5T
JPMXP1222UT1037 | 2304 | 2022 | UT | 1037 | 内部利用（ARIM事業参画者以外） | 機器利用 | 技術補助 | 超伝導転移端センサの開発 | 高橋 浩之 | 東京大学 | 加工・デバイスプロセス | 計測・分析 | 量子・電子制御により革新的な機能を発現するマテリアル | ---- | UT-505：レーザー直接描画装置 DWL66+2018 | UT-800：クリーンドラフト潤沢超純水付 | UT-711：LL式高密度汎用スパッタリング装置 (2018) | UT-604：高速シリコン深掘りエッチング装置 | UT-902：マニュアルウエッジボンダ― |  |  |  |  | 光学顕微鏡/Optical microscopy,リソグラフィ/Lithography,スパッタリング/Sputtering,EB,超伝導/ Superconductivity,量子コンピューター/ Quantum computer | 超伝導転移端センサ（Transition Edge Sensor, TES）は、超伝導体薄膜を超伝導と常伝導の転移端にバイアスさせた状態で動作する、超高感度なマイクロカロリメータである。入射粒子のエネルギーによって生じる薄膜の微弱な温度上昇が、抵抗値の急激な上昇を生じ、それによるバイアス電流の変化が信号となる。TESはX線・ガンマ線・粒子線といった放射線から、可視光〜赤外に至る単一光子の計測が可能である。特に単一光子検出では、TESは光子数弁別特性と高い量子効率を有しており、光量子コンピューティングにおける有望な検出器として応用が期待されている。本課題では光子検出用のTESの極小化によってTESのエネルギー分解能の向上および高速化を試みた。 | 本研究では有感領域を従来の12μm角から、3~4μm角にまで極小化したデバイスの開発を試みた。まず、レーザー直接描画装置DWL66+によって、有感領域のTESのパターン（3〜4μm角の領域）をフォトレジストに描画し、スパッタ装置iMillerによってチタン層を成膜し、研究室保有のスパッタ装置によりイリジウム層を成膜した。その後リフトオフ法によって、TESの有感領域となる形状を作製した。同様の方法でニオブを用いて電極を作製した。また、光ファイバのコアとTESが機械的に自動でアライメントされるように、シリコンウェハの形状を深堀エッチング装置MUC-21 ASE-Pegasusによってラケット形状に加工した。この結果、光ファイバの割スリーブにウェハが嵌合し、光ファイバのコアとTESの有感領域の高精度なアライメントが実現できた。作製した極小化TESは、希釈冷凍機を用いて極低温下に冷却し、TESを超伝導と常伝導の転移端にバイアスさせ、光を入射してその光応答を測定した。 | 本研究では、3μm角の素子と、4μm角の素子を作製し、それぞれにレーザー光の照射を行って応答を観測した。その結果、3μm角および4μm角の素子で単一光子レベルの測定に成功した。また、4μm角素子では極小化による熱容量の削減によって、0.67eV程度と高いエネルギー分解能が得られた。今後はさらなる極小化による高分解能化・高速化を目指した開発を実施する。 | mskfFiD800OFKwX5
JPMXP1222UT1039 | 2306 | 2022 | UT | 1039 | 内部利用（ARIM事業参画者以外） | 機器利用 | ---- | 金ナノメッシュの表面形態観察 | 合田 圭介 | 東京大学大学院理学系研究科化学専攻 | 計測・分析 | 加工・デバイスプロセス | 次世代ナノスケールマテリアル | ---- | UT-855：高精細電子顕微鏡 | UT-858：電子顕微鏡 | [7 empty] | 電子顕微鏡/Electron microscopy,蒸着・成膜/Evaporation and Deposition,高品質プロセス材料/ High quality process materials,ナノ粒子/ Nanoparticles,ナノワイヤー・ナノファイバー/ Nanowire/nanofiber | 電界紡糸法で作製したポリビニルアルコール（PVA）ナノメッシュの片側に金を蒸着した金ナノメッシュの表面状態の分析を行うために、東京大学の設備を利用して走査型電子顕微鏡（SEM）観察をおこなった。その結果、金蒸着側では鱗状の形態が観測された。一方、被蒸着側では平坦なPVAの表面が観測されたが、濡らしてPVAを取り除くと樋状（U型）の構造になることが観測された。金ナノメッシュは表面増強ラマン測定(SERS)に応用できる。 | まず、電界紡糸法でPVA水溶液からナノファイバーを作製して、それをドラム上に巻き取ることでPVAナノメッシュを得た。このPVAナノメッシュに、真空中で金を蒸着させることで金ナノメッシュを作製した。霧吹きで湿らせたシリコン基板上に、金ナノメッシュを貼付して乾燥させたものを試料とし、電子顕微鏡(JSM-6610LV)や高精細電子顕微鏡(HITACHI Regulus 8230)で、金蒸着側と被蒸着側の両面の表面形態を観測した。また、非蒸着側のSEM観測では乾燥したシリコン基板上の金ナノメッシュの周囲をカーボンテープで固定した状況でも、表面形態を観測した。 | Fig. 1に金ナノメッシュのSEM画像を示す。Fig. 1(a)は金蒸着側の表面形態であり、金が鱗状に蒸着していることがわかる。一方、Fig. 1(b)は非蒸着側の表面形態であり、平滑な表面であることがわかる。これは金が蒸着されていないPVAナノファイバーが観測されていると考えられる。画面中央の暗く見えるやや細いファイバーは、奥側すなわち金蒸着側に近い位置にあると思われ、実際に明るく見える荒い表面形態をした金が縁に蒸着していることがわかる。Fig. 1(c)は濡らすことでPVAを溶かして取り除いた金ナノメッシュの非蒸着側のSEM画像である。PVAが消失することで樋状（U型）の金ナノ構造体になることがわかった。 | v27z9etEe3yeb2mn
JPMXP1222UT1036 | 2303 | 2022 | UT | 1036 | 内部利用（ARIM事業参画者以外） | 機器利用 | ---- | 安定的自立型窒化シリコンナノ薄膜加工プロセスの構築 | 山崎 洋人 | 東京大学大学院理学系研究科 | 加工・デバイスプロセス | ---- | 量子・電子制御により革新的な機能を発現するマテリアル | 高度なデバイス機能の発現を可能とするマテリアル | UT-504：光リソグラフィ装置MA-6 | UT-603：汎用高品位ICPエッチング装置 | UT-850：形状・膜厚・電気特性評価装置群 | UT-800：クリーンドラフト潤沢超純水付 | [5 empty] | 光学顕微鏡/Optical microscopy,電子顕微鏡/Electron microscopy,MEMSデバイス/ MEMS device,原子薄膜/ Atomic thin film | 半導体ナノ薄膜は、ナノスケールサイズの生体分子を検知し、これを調べる上で、必要不可欠な基板材料である。そのため、本研究グループでは、東京大学武田先端知スーパークリーンルームのマイクロパターニング装置・ナノエッチング加工装置を利用して、ウエハスケールでの安定的な自立型窒化シリコンナノ薄膜の作製を試みた。 | 本研究では、ラベルフリーで生体分子検出可能な窒化シリコンナノ薄膜の加工を実施した。本年度は、膜厚50 nm窒化シリコンを膜厚200 µm シリコンウエハ（熱酸化膜 膜厚2.5 µm付き）に成膜したものをNTTアドバンス社から調達した。これにフォトレジストを用いてマイクロサイズのパターニングし、ドライエッチング・ウェットエッチングを実施することで、自立型ナノ薄膜を加工した。まず、窒化シリコンナノ薄膜付きシリコンウエハを有機溶媒洗浄した。これをアニーリング後、スピンコーター（回転数：2000rpm）で膜厚5 µm 程度のフォトレジスト(AZP-4620)を製膜した。成膜後、MA6 マスクアライナーにフォトマスクをセットして、UV照射によるパターン描画を行った。これを現像液に漬けることで、チップパターンを作製した。フォトレジストパターン付きシリコンウエハをCE-300 ICP-RIEを用いて、CHF3ガス条件下でプラズマエッチングを行い、チップパターンに沿って、窒化シリコン、自然酸化膜を除去した。その後、このウエハを水酸化カリウム溶媒でウエットエッチングし、窒化シリコンが除去された領域のシリコンを異方性エッチングで除去する。最後に自然酸化膜をウェットエッチング（フッ化水素酸エッチング）で除去することで、窒化シリコンナノ薄膜を加工した(Fig. 1)。 | フォトレジスト成膜後、MA６ マスクアライナー・アルカリドラフトを利用して、露光・現像液処理でパターンを作製し、これに対してドライエッチング（CE-300I ICP-RIE）を行い、有機溶媒（アセトン・イソプロパノール）でフォトレジスト残膜を取り除いた。Fig.2にウエハの写真を示す。ウエハ全体にチップパターンが概ね9割以上と、高い精度での加工できた。ドライエッチング後、東京大学理学部 環境学科酸処理室にて、約70oCの水酸化カリウム溶媒に大よそ一晩漬け込み、シリコンを除去し、武田先端知スーパークリーンルームの酸ドラフトを利用して、フッ化水素酸によるウエットエッチングを2～3分ほど行い、シリコン自然酸化膜を除去することで、Fig. 2に示すような窒化シリコンナノ薄膜の加工をウエハスケールで実現することができた。Fig.3に正立顕微鏡（武田先端知スーパークリーンルーム・レーザー顕微鏡 LEXT OLS5000及び、自前の正立顕微鏡）による観察像を示す。光学像より、概ね～100µm四方の膜厚50 nmの自立型窒化シリコンナノ薄膜がわかった。また、一部の領域において、マイクロサイズの白い突起物が観察された。先行研究において、島岡らの報告によると、窒化シリコンとフッ化水素酸が以下のような化学反応が生じ、この生成物がアニーリングで除去できることが示されている[1]。Si3N4 + 16HF → 2(NH4)2[SiF6] + SiF4。そこで、本研究でも、イナートガスオーブン（光洋サーモシステム INH-9CD）を用いて、窒素雰囲気下で600oC 2時間のアニーリング処理を行った。アニーリング後、正立顕微鏡を用いて、表面状態を観察した。観察像をFig. 4に示す。観察像から、アニーリング後でも、白い突起物が見られたことから、これはSiF4とは異なる組成の生成物であることが示唆された。今後、SEMなどを用いた元素解析を行うことで、生成物の組成を確かめ、突起物の除去方法を検討したい。 | uW96J4iSqR5Pu6lt
JPMXP1222UT1031 | 2298 | 2022 | UT | 1031 | 外部利用 | 共同研究 | 機器利用 | 絶縁材にポリマーを用いた低温ハイブリッドボンディングの実証 | 壽慶 将也 | 東レ株式会社、東京大学工学部三田研究室 | 加工・デバイスプロセス | ---- | 高度なデバイス機能の発現を可能とするマテリアル | ---- | UT-911：精密フリップチップボンダー | UT-906：ブレードダイサー | UT-901：精密研磨装置 | UT-853：簡易電子顕微鏡 | UT-805：プラズマ表面改質装置 |  |  |  |  | 表面処理、形状・形態観察、研磨、接合、異種材料接合、断面観察,リソグラフィ/Lithography,膜加工・エッチング/Film processing and Etching,スパッタリング/Sputtering,EB,高品質プロセス材料/ High quality process materials | 近年、高性能パッケージング技術の代表的手法の一つとして半導体チップを縦積みする３次元積層（3DIC）が挙げられる。その中でも特に重要な技術がチップ間のシリコンおよび金属配線の接合技術である。また昨今では半導体チップ自体の高性能化のため、チップ内の金属配線密度が求められており、微細な配線幅も合わせて要求される。そのため現在はマイクロバンプと呼ばれる25-100μm程度の微小なはんだバンプでチップ間を接続する方法が最も一般的な方法とされている。一方で、マイクロバンプによるはんだ接合は、より高性能な配線ピッチの短い半導体チップへの適用には困難となっている。そこで25μm以下のより配線ピッチの短いチップの接合については、ウエハとチップの表面に形成した金属配線同士を直接接合させるハイブリッドボンディング（HB）と呼ばれる技術が提唱されており、特に一つのパッケージで異種チップを接合させるチップレット構造と組み合わせたChip to Wafer(C2W)-HBが次世代高密度実装技術として注目されている。 これまでHBの絶縁材料としてはSiO2等の無機材料が検討されてきたが、C2W-HBにおいては、主に２つの課題があるとされている。１つはチップ化のダイシング時に生じるシリコンダストをHB時に噛み込んでしまい、ボイドが生じること、もう１つはSiO2の接合に必要な熱処理が350℃程度と高温であるためパッケージへのダメージが大きいことであり、洗浄工程や表面改質方法の探索がなされている。 今回、我々は上記の課題解決手法として、絶縁材への樹脂ポリマーの適用によるダストの吸収および低温処理での接合の可能性について実験検証を行った。 | 【実験方法】実験工程としては以下の７工程を本来要するが、今回は一部作業を外注委託にて実施した。①Cuパターン基板の作製（外注）、②樹脂材コーティング（東レ）、③CMPによる表面出し（外注／武田ＣＲ）、④ダイシングによるチップ切り出し（武田ＣＲ）、⑤プラズマ等による表面改質処理（武田ＣＲ）、⑥フリップチップボンディング（武田ＣＲ）、⑦アニール処理（東レ）【評価方法】・SEMによる断面観察（東レ／武田ＣＲ）：アニール処理後の基板をダイサーにて割断し、クロスセクションポリッシャー（CP）の後にSEM観察した。・表面改質プラズマ種による密着性への影響（東レ）：ポリマーのみのチップおよび基板を作製し、表面改質処理としてアクアプラズマ、O2プラズマ、Arプラズマをそれぞれ実施し、最終的に得られたサンプルについてダイシェア試験機（東レ設備）にて密着強度を比較評価した。 | HB後にダイサー⇒CPで加工したサンプルの断面SEM像をFig.1に示す。ポリマー／Cuの接合界面において、特にCu/Cuにおいて数十nm程度の空隙が見られた。一般的にポリマーの方がCuよりも線熱膨張係数が数倍近く大きいので、アニール時にポリマーの方が膨張してしまい、Cu-Cu間の空隙に繋がったと考えられる。次に表面にCuパターンのない、ポリマーのみのチップを用いて、表面改質時の活性プラズマ種とボンディング後アニール前の密着力を比較評価した。（Table.1） 表面処理したものと未処理のものを比較することで、表面処理により密着力が向上することが明らかとなった。また、特にH2Oで処理したときに密着力がO2やAr処理比でさらに向上した。 H2Oプラズマで処理することでO2やArと比較して、表面親水性の向上またはボンディングに寄与する官能基がより活性化状態となったと考えられる。 | aG3C84eDRS4Jte88
JPMXP1222UT1033 | 2300 | 2022 | UT | 1033 | 内部利用（ARIM事業参画者以外） | 機器利用 | ---- | MEMS加工と3Dプリントの融合プロセスによるセンサ集積化ピペットチップを用いた細胞操作 | 新井 史人 | 東京大学 | 加工・デバイスプロセス | ---- | 次世代バイオマテリアル | ---- | UT-505：レーザー直接描画装置 DWL66+2018 | UT-711：LL式高密度汎用スパッタリング装置 (2018) | UT-906：ブレードダイサー | [6 empty] | ダイシング、スクライバ、細胞操作,リソグラフィ/Lithography,スパッタリング/Sputtering | 本研究は細胞操作実験の自動化システムに適用可能な単一細胞を操作する実験ツールの開発を目的としている．3DプリントとMEMS加工技術を組合せた製作プロセス構築し，構築した製作プロセスを適用してMEMSセンサ一体型ピペットチップを作製した．その後，細胞を把持/吐出したい際の細胞検出および搬送実験を行ったので報告する． | 本研究においては，植物の環境耐性向上等の研究に使用されており，熟練度を要する細胞操作が必要となるアフリカツメガエルの卵母細胞[1, 2]を用いた実験を対象とした．この実験の自動化を目指したシステムのコンセプトを図 1 に示す．細胞を供給する流体デバイス系と細胞を把持して評価系に移動する搬送系および細胞特性等を評価する評価系から構成されている．細胞を吸着把持すると同時に接触検出が可能なデバイスとして本研究で提案する MEMS センサ集積化ピペットチップを搭載する．本デバイスは，先端部に静電容量型 MEMS センサを配置している．また，デバイスはポンプと接続されており，ポンプで吸引することでデバイス先端に細胞を吸着把持する．その際の静電容量変化から細胞の把持状態を検出する構成となっている．デバイスの概要図を図 2 に示す．本デバイスはMEMS センサ基板と 3D プリントで造形したピペットチップから構成されている．実験対象とした卵母細胞は直径 1 mm 程度である．細胞一つのみ把持および検出するため，ピペットチップ先端から 1.2 mm までを内径1 mmとし，それ以降については内径0.5 mm とした． MEMS センサ基板には，1 対の対向する電極からなる静電容量型センサをデバイス先端部に配置している．細胞を検出する電極は，流路幅，電極幅，電極間隔をパラメータに式1[3, 4]と製作プロセスを考慮して，細胞を検出可能な電極幅 500 μm，電極間隔 10 μm とした．本デバイスはポンプに接続し図 3a の様に卵母細胞をデバイス先端のセンサ電極上に吸引把持して固定する構造としている．卵母細胞が吸引されて電極上に載った際に静電容量が上昇し、細胞を吐出することで静電容量が低下する（図 3b）．センサ集積化ピペットチップの製作プロセスを図 4 に示す．まず，ガラス基板を洗浄しスパッタ装置にて電極層を形成した．次に，レーザ描画装置で作製したフォトマスクを用いてMEMSプロセスにより電極を作製した．MEMSセンサ電極付きガ ラス基 板を 3D プリ ント 装置に設置し，ピペットチップ形状をガラス基板上に直接造形した．造形後のセンサ一体型ピペットチップ基板をブレードダイサーにより個片化し，導電性接着剤で配線を固定した．作製したデバイスを図 5 に示す．MEMS センサ電極基板上に高精度にアライメントして構造体を直接 3D プリントできていることが確認できた． | 作製したデバイスを使用してアフリカツメガエルの卵母細胞の把持/検出評価を実施した．評価実験システム概要図を図 6 に示す．作製したデバイスをピエゾポンプおよび治具に接続し，搬送操作用のマイクロマニュピレータに取付けた．卵母細胞は細胞供給デバイスに浸る程度の水とともに静置した．細胞検出時の静電容量計測にはLCR メータを使用した．検出実験は，マニュアル操作にて顕微鏡画像を確認しながらデバイス先端が細胞を吸引把持できる距離まで近づけ，ピエゾポンプを作動させて細胞を吸引してデバイス先端部で細胞を把持した．把持した後，細胞を評価デバイスまで搬送して所定の位置に配置した．まず，細胞の吸引把持と吐出した状態の静電容量を測定した．静電容量測定結果を図 8 に示す．測定結果の赤線は移動平均を示している．デバイス先端に細胞を吸引把持した状態と吐出した状態で静電容量が ８ nF 程度変化した．細胞搬送実験の写真を図8に示す．細胞供給デバイスから測定デバイスへの細胞搬送を行い，細胞を吸引把持した状態を維持して細胞を搬送し，吐出して細胞を目的位置に設置可能であることを確認した． | X3mX7QQfJeRf3aRr
JPMXP1222UT1034 | 2301 | 2022 | UT | 1034 | 外部利用 | 機器利用 | ---- | パリレンＣ厚膜構造体の密着性 | 渡辺 茂高 | キヤノン電子株式会社 | 加工・デバイスプロセス | ---- | 高度なデバイス機能の発現を可能とするマテリアル | ---- | UT-709：パリレンコーター | UT-504：光リソグラフィ装置MA-6 | UT-603：汎用高品位ICPエッチング装置 | UT-606：汎用平行平板RIE装置 | UT-703：8インチ汎用スパッタ装置 |  |  |  |  | リソグラフィ/Lithography,膜加工・エッチング/Film processing and Etching,スパッタリング/Sputtering,蒸着・成膜/Evaporation and Deposition,高品質プロセス材料/ High quality process materials | シランカップリング剤KBM-503(信越化学工業株式会社)を塗布することで、セラミック基板とパリレンC厚膜構造体の密着性を改善した。 | 【利用した主な装置】 卓上アッシング装置、光リソグラフィ装置MA-6、汎用高品位ICPエッチング装置、汎用平行平板RIE装置、8インチ汎用スパッタ装置、パリレンコーター、クリーンドラフト潤沢超純水付、形状・膜厚・電気特性評価装置群【実験方法】 0.5 wt.%のKBM-503溶液（純水：IPA=9:1）を作製して、セラミック基板に塗布し乾燥させる。クリーンドラフト潤沢超純水付と卓上アッシング装置（FA-1）を用いて、セラミック基板に超音波洗浄とプラズマ洗浄を行う。続いて、パリレンコーター（PDS2010）と8インチ汎用スパッタ装置（SIH-450）により、基板に厚さ25 µmのパリレンCと厚さ0.1 µmのAl-Si薄膜を成膜する。更に、光リソグラフィ装置（MA-6）とクリーンドラフトを用いて、厚さ1 µmのJSR77090G(JSR株式会社) フォトレジストパターンを積層する。レジストパターンをエッチングマスクとして、混酸アルミエッチング液(関東化学株式会社)で不要なAl-Si薄膜を除去し、レジストパターンを剥離液104(東京応化株式会社)で除去すると、パリレンCの表面にAl-Si薄膜パターンが形成される。このパターンをマスクとして、汎用平行平板RIE装置（RIE-10NR）により不要なパリレンCを酸素プラズマアッシングで除去し、汎用高品位ICPエッチング装置（NE-550）でAl-Si薄膜パターンを塩素系ドライエッチングで除去すると、セラミック基板表面にパリレンC厚膜構造体が作製される。また、厚膜構造体とフォトレジストパターンの厚みは形状・膜厚・電気特性評価装置群（DektakXT）で測定された。 | Fig.1にKBM-503溶液を塗布しなかったパリレンC厚膜構造体を示す。中心から端部にかけて構造体が基板から剥離し干渉縞が見えている。剥離した原因は、パリレンCとセラミック基板の密着性が低いことや、通常のパリレンC薄膜と比べて厚みが大きいことにより、成膜時に大きな膜応力が生じたと推測する。Fig.2にKBM-503溶液を塗布した厚膜構造体を示す。剥離に伴う干渉縞が見えず、セロハンテープを用いた90度剥離試験後も変化は無かった。シランカップリング剤を試料に塗布・乾燥させると、表面に単分子膜が形成される。KBM-503の単分子膜は、分子中に2個の異なった反応基を持ち、一つは無機質材料と化学結合するメトキシ基、もう一つが有機質材料と化学結合するメタクリル基である。メタクリル基とパリレンCの相性が良いため、密着性が向上したと考える。 | J021fDX4ClPCajb6
JPMXP1222UT1028 | 2295 | 2022 | UT | 1028 | 内部利用（ARIM事業参画者以外） | 機器利用 | ---- | シリコン光集積回路の研究 | Takenaka Mitsuru | 東京大学 | 加工・デバイスプロセス | ---- | 高度なデバイス機能の発現を可能とするマテリアル | ---- | UT-503：超高速大面積電子線描画装置 | [8 empty] | 窒化シリコン光導波路,リソグラフィ/Lithography,EB,光導波路 | 窒化シリコン光導波路を作製するため、東京大学の設備を使って光導波路の作製を行った。また、窒化シリコン光導波路中の電気光学効果を評価するため、電極を堆積し、電界を印加できる素子構造を作製した。 | 熱酸化シリコン基板上に窒化シリコン膜を堆積したウェハを準備し、高速大面積電子線描画装置（UT-503）を使って、直線導波路やマッハ・ツェンダー干渉計、グレーティングカプラなどの導波路パターンを描画した。その後、ドライエッチングを用いて窒化シリコン導波路を形成し、SiO2クラッドを堆積後、電極を堆積した。 | 長さの異なる直線導波路を使って窒化シリコン導波路の損失を評価した。その結果、導波損失は波長1550 nmの光に対して6dB/cm程度となり、素子作製に十分な低損失な導波路が得られたことを確認した。また、窒化シリコンで作製したグレーティングカプラの動作も確認できた。非対称マッハ・ツェンダー干渉形についても良好な波長干渉ピークが観測されるなど、窒化シリコン光導波路の作製に成功した。 | ufi8QxBRRv2FBzYi
JPMXP1222UT1030 | 2297 | 2022 | UT | 1030 | 外部利用 | 機器利用 | ---- | TWISTED AND CONTACTED AU MICRO-RODS 3D CHIRAL METAMATERIALS WITH CIRCULAR DICHROISM VIA AN ABSORPTIVE ROUTE IN LONG-WAVELENGTH INFRARED | 菅 哲朗 | 国立大学法人電気通信大学 大学院情報理工学研究科 機械知能システム学専攻 | 加工・デバイスプロセス | ---- | 量子・電子制御により革新的な機能を発現するマテリアル | ---- | UT-500：高速大面積電子線描画装置 | UT-501：卓上アッシング装置 | UT-506：枚葉式ZEP520自動現像装置 | UT-507：スプレーコーター | [5 empty] | 円偏光、反射防止フィルタ,リソグラフィ/Lithography,EB,フォトニクス/ Photonics | 金属キラル構造が持つ光領域の強い円二色性を応用し、片側円偏光吸収による薄型・単層の反射防止フィルタの実現を目標に取り組んだ。先行研究では、ミリサイズ金属キラル構造を用いた、電波領域で動作する薄型・単層の片側円偏波吸収体がある。片側円偏光吸収は反射防止フィルタに応用可能である。しかし、電波領域と光領域では材料物性が異なり、先行研究の設計論を光領域の可視光に適用できない。そこで本研究は、光領域である遠赤外光で動作する片側円偏光吸収を実現に取り組んだ。デバイスは、東京大学の武田先端知クリーンルームにあるF5112などでフォトマスクを製作し、フォトリソグラフィで製作した。 | EB描画装置であるF5112を用いて、ブランクマスク上にコーティングされたEBレジストに、デバイスのマスクパターンを描画、現像してフォトマスクを製作した。フォトマスクにはシングルミクロンスケールの矩形をアレイ化したものをパターニングしたところ、非常に高い精度でエッジまでパターニングできていた。製作したフォトマスクを用いてフォトリソグラフィで金属キラル構造を製作した。 | デバイスはシングルミクロンスケールの金属パターンの2層構造で構成されており、1層目と2層目のアライメント誤差を1マイクロメートル以下に抑える必要があった。東京大学のF5112で製作したフォトマスクはアライメントマークも含めて非常に高精度にパターニングされており、2層目のパターニングの際にアライメント誤差を1マイクロメートル以下に抑えることができた。 | Q9b9J5y7tvXXKc9F
JPMXP1222UT1029 | 2296 | 2022 | UT | 1029 | 外部利用 | 機器利用 | ---- | MEMSミラーの作製 | 岡本 有貴 | 産業技術総合研究所 | 加工・デバイスプロセス | ---- | 高度なデバイス機能の発現を可能とするマテリアル | ---- | UT-500：高速大面積電子線描画装置 | UT-604：高速シリコン深掘りエッチング装置 | UT-711：LL式高密度汎用スパッタリング装置 (2018) | [6 empty] | リソグラフィ/Lithography,膜加工・エッチング/Film processing and Etching,PVD,MEMSデバイス/ MEMS device | 東京大学拠点武田スーパークリーンルームの設備を利用して、MEMSミラー作製に必要なフォトマスクの作製及び金属成膜、エッチングを行った。 | ２ｃｍ四方のSilicon-on-Insulator (SOI) 基板上にTi, Auを成膜し、電子線描画装置F5112を利用して作製したフォトマスクによってパターニングを行った。その後、SOI基板の活性層をDRIEによりパターニングを行った。その後、自研究所において、支持層を裏面からDRIEすることで除去し、CHF3プラズマエッチングで埋め込み酸化膜層を除去してリリースした。 | 作製工程をFig. 1に示す。自研究所でプリント基板に貼り付け・ワイヤボンディングした素子をFig.2に示す。作製したデバイスでは、面内2軸方向に動作する静電アクチュエータと面外2軸方向にレーザーを掃引する機構の動作が確認でき、ブレ補正機構として利用可能な面内・面外動作2軸MEMSミラーの作製に成功した。 | Rh0YJecx9FEv7h6o
JPMXP1222UT1035 | 2302 | 2022 | UT | 1035 | 内部利用（ARIM事業参画者以外） | 機器利用 | ---- | Fabrication of Diamond LikeCarbon (DLC) based superhydrophobic surface | 大宮司 啓文 | 東京大学 | 加工・デバイスプロセス | ---- | 高度なデバイス機能の発現を可能とするマテリアル | ---- | UT-500：高速大面積電子線描画装置 | UT-600：汎用ICPエッチング装置 | UT-603：汎用高品位ICPエッチング装置 | UT-604：高速シリコン深掘りエッチング装置 | UT-855：高精細電子顕微鏡 |  |  |  |  | 表面処理，撥水親水,リソグラフィ/Lithography,EB,高品質プロセス材料/ High quality process materials | We fabricated DLC based superhydrophobic surface (SHS) to conduct wetting transition experiment with evaporating water drop. In 2021, we developed and finalized the recipe for SHS fabrication. In 2022, we made several samples of SHS for different micropillar thickness (t =3 and 25 µm), pitch (p =9, 15 and 75 µm) and height (h1 = 3, 6 and 8 µm). An illustration of t, p and h1 are shown in Fig. 1. | Process of DLC surface fabrication is given below: i. Deposit DLC thin film (10 µm thick) on Si wafer by CVD (performed outside of Takeda). ii. Cleave the wafer into 2*2 cm chip manually. iii. Organic cleaning using Acetone, ethanol, and water. iv. Sputtering of Al hard mask (100 nm thick) using SIH-450 ULVAC.v. O2 plasma ashing to improve adhesion of surface. vi. Spin coat of OAP (0 rpm/1sec. – 500rpm/5sec. – 3,000rpm/30sec.) and ZEP520A (0 rpm/1sec. - 500rpm/5sec. – 4,000rpm/60sec.) as EB resist.vii. EB lithography (ADVANTEST F5112+VD01), dose: 104 C/cm2. viii. Development: ZND-50 60sec., MIBK 10sec., IPA 10sec., dry with N2 gun. ix. Etching of Al hard mask (Cl2 plasma) with ICP-RIE ULVAC NE-550 (etching time 45 sec.) x. Etching of DLC layer (O2 plasma) with ICP-RIE-ULVAC CE-300I. (Etching rate approximately 0.38 µm per minute). xi. Removal of Al hard mask and resist by chemical etching (Al etchant was used for 5 min)xii. Teflon coat of pillars with DRIE SPPT MUC-21 ASE Pegasus. (Film thickness 50 nm and depo time 30 sec.) xiii. Check the micropillar dimensions in SEM. | Below we show the SEM images of various DLC based SHS we made in 2022. Fig. 2 shows 45-degree SEM images of the micropillar array of the five surfaces made under this study. Fig. 3 shows 90-degree SEM image of the typical micropillars made under this study. | QbFHj1U0Y1LDn9G8
JPMXP1222UT1024 | 2291 | 2022 | UT | 1024 | 外部利用 | 機器利用 | ---- | Ni基合金の酸化皮膜の成分測定 | 王 昀 | 株式会社 日立製作所 | 加工・デバイスプロセス | ---- | 高度なデバイス機能の発現を可能とするマテリアル | ---- | [9 empty] | オージェ分析、高耐食性材料,電子顕微鏡/Electron microscopy,X線回折/X-ray diffraction,質量分析/Mass spectrometry,高品質プロセス材料/ High quality process materials | Ni基合金の高温水中の応力腐食割れの発生メカニズム検討の一環として，オージェ分析により，高温水に浸漬した後のNi基合金の酸化皮膜における化学成分の分布を測定した。 | Ni基合金の高温水環境での劣化を評価している。制高温水に浸漬したNi基合金の断面を，イオンミリングにより鏡面仕上げを施した。その後，オージェ分光分析装置PHISAM680を利用して，表面下1～2mmの深さまで，ライン分析を行い，主成分であるNi，Fe，CrおよびOの濃度分布を測定した。倍率は100kにした。 | 測定した視野のSEM像の代表例をFig. 1に示す。図中の縦方向に示した白いラインに沿って，オージェ分光分析装置により各元素の原子濃度分布を測定した。得られた結果をFig. 2に示す。Fig. 1のSEM像から表面を特定した位置は，Fig. 2でOの上昇の開始点位置によく一致した。O濃度の分布から酸化皮膜の範囲を特定した。酸化皮膜内の濃度は，表面から深さ方向にNiが増加，Feが低下することが確認され，参考文献(1)に近い結果となった。ただし，高倍率の測定中にドリフトが生じたため，順番に測定した各元素は位置的にずれる可能性があった。今後この課題を解決するために，測定条件を最適化検討を行う予定である。 | OHKu48mRukSFu0p0
JPMXP1222UT1023 | 2290 | 2022 | UT | 1023 | 外部利用 | 機器利用 | ---- | 反応物・乾燥物の赤外線吸収帯で放射するエミッタの研究開発と放射効果の実証 | 戸谷 剛 | 北海道大学 | 加工・デバイスプロセス | ---- | 高度なデバイス機能の発現を可能とするマテリアル | 量子・電子制御により革新的な機能を発現するマテリアル | UT-503：超高速大面積電子線描画装置 | [8 empty] | EB,高品質プロセス材料/ High quality process materials,原子薄膜/ Atomic thin film | 反応物の波長4.76μm（波数：2100cm-1）の赤外線吸収帯に赤外線を放射するエミッタの実現を目的に，金属ー絶縁体ー金属（MIM）構造を持つ波長制御エミッタ（面積：50mm×50mm）の作製を行った。 | MIM構造の作製手順と利用した機関をFig.1に示す。北海道大学のコンパクトスパッタでCrとAuをスパッタし，原子層堆積装置(ALD)でアルミナAl2O3を堆積させた後，東京大学で電子線描画を行い，北海道大学で現像後，ヘリコンスパッタを用いて，CrとAuをスパッタし，リフトオフすることでMIM構造を作製している。 | 作製したMIM構造の垂直放射率をFig.2に示す。Fig.2のCenter_#1, #2は，50mm角の中心付近を測定した１回目と２回目の垂直放射率のデータを示す。作製したMIM構造の垂直放射率が，目標とした波長域（4.76μm付近）で大きくなっていることが分かる。 | wbOby5OcBk58hu37
JPMXP1222UT1026 | 2293 | 2022 | UT | 1026 | 内部利用（ARIM事業参画者以外） | 機器利用 | ---- | GaN Ultraviolet Laser based on Bound States in the Continuum (BIC) | ドロネー ジャンジャック | 東京大学 | 加工・デバイスプロセス | 計測・分析 | 高度なデバイス機能の発現を可能とするマテリアル | ---- | UT-503：超高速大面積電子線描画装置 | UT-855：高精細電子顕微鏡 | UT-900：ステルスダイサー | UT-505：レーザー直接描画装置 DWL66+2018 | UT-850：形状・膜厚・電気特性評価装置群 |  |  |  |  | マイクロレーザー,光学顕微鏡/Optical microscopy,電子顕微鏡/Electron microscopy,リソグラフィ/Lithography,ナノフォトニクスデバイス/ Nanophotonics device | This workdemonstrates UV microlaser based on bound states in the continuum (BICs). Designedsub-wavelength dielectric photonic crystal support BIC and achieve strong lightconfinement in the gain. | The experimental session includes: 1. Patterning of dielectric sub-micrometer periodic structure with electron-beam lithography. 2. Characterizing fabricated samples with scanning electron microscope | The fabricatedZEP520A line-and-space periodic structure is proved to support optical BIC andcorresponding narrow-width UV lasing. Additionally, structures with variedperiods (0.5 nm/step) were fabricated and characterized to prove that thecontrol of lasing wavelength is achievable. | 1HM4QTYB3xw7IuNa
JPMXP1222UT1018 | 2285 | 2022 | UT | 1018 | 外部利用 | 機器利用 | ---- | マイクロ光学セルのためのメタサーフェス光学素子開発 | 岩見 健太郎 | 東京農工大学岩見研究室 | 加工・デバイスプロセス | 計測・分析 | 高度なデバイス機能の発現を可能とするマテリアル | ---- | TU-002：有機ドラフトチャンバー | UT-503：超高速大面積電子線描画装置 | UT-603：汎用高品位ICPエッチング装置 | UT-604：高速シリコン深掘りエッチング装置 | UT-855：高精細電子顕微鏡 |  |  |  |  | リソグラフィ, 膜加工・エッチング, 形状・形態観察, メタサーフェス、原子時計,電子顕微鏡/Electron microscopy,膜加工・エッチング/Film processing and Etching,EB,メタマテリアル,量子効果,リソグラフィ/Lithography,膜加工・エッチング/Film processing and Etching,電子顕微鏡/Electron microscopy,高品質プロセス材料/ High quality process materials,メタマテリアルメタマテリアル/ Metamaterial,メタマテリアルメタマテリアル/ Metamaterial | 本研究では、原子時計の構成要素を集積化したメタサーフェスを製作することにより、原子時計の小型化を目的とする。メタサーフェスは、Fig. 1に示すように偏向および1/4波長板機能を有し、シリコンの四角柱を多数配列している。このシリコン柱パターンを描画し、柱状にエッチングするためにARIM東京大学武田クリーンルームの装置を利用した。 | 【利用した主な装置】 超高速大面積電子線描画装置（F7000S-VD2） 汎用高品位ICPエッチング装置（NE-550） 高速シリコン深掘エッチング装置（MUC-21 ASE-Pegasus） 高精細電子顕微鏡（Regulus 8230）【実験方法】表面にアモルファスシリコン薄膜をスパッタリング成膜した20 mm角のテンパックスガラス基板に対して、シリコン柱配列のパターンを描画した。描画には、超高速大面積電子線描画装置（F7000S-VD2）を利用し、レジスト材としてポジ型の共用EBレジストZEP-520A-7を使用した。F7000S-VD2の内蔵ステンシル（CPモード）を使用することで、ナノスケール四角形パターンを短時間で描画することに成功した。現像後、リフトオフプロセスを経たのちに汎用高品位ICPエッチング装置（NE-550）を利用して、シリコン膜のエッチングを行い、柱形状を製作した。なお、比較のために高速シリコン深堀エッチング装置（MUC-21 ASE-Pegasus）を用いて同様にシリコン膜のエッチングを行った。最後に、柱形状の観察のために高精細電子顕微鏡（Regulus 8230）を利用した。 | 製作したメタサーフェス構造（アルミニウムマスクあり）を高精細電子顕微鏡で撮影した画像をFig. 2に示す。斜め観察により、シリコン柱が欠損なく製作されていることが確認できた。一方で、アルミニウムマスクの後退が見られる。今後は、エッチングプロセスの電圧やガス種、ガス圧等のパラメータを調整することにより、垂直な柱の製作を目指す。 | YstOz5ua81M7vvYx
JPMXP1222UT1019 | 2286 | 2022 | UT | 1019 | 外部利用 | 機器利用 | 技術補助 | マイクロロボットの脚部を駆動する静電アクチュエータの作製に関する試行利用 | 齊藤 健 | 日本大学理工学部精密機械工学科 | 加工・デバイスプロセス | ---- | 高度なデバイス機能の発現を可能とするマテリアル | ---- | UT-500：高速大面積電子線描画装置 | UT-703：8インチ汎用スパッタ装置 | UT-602：気相フッ酸エッチング装置 | UT-604：高速シリコン深掘りエッチング装置 | UT-900：ステルスダイサー |  |  |  |  | 膜加工・エッチング/Film processing and Etching,スパッタリング/Sputtering,EB,MEMSデバイス/ MEMS device,アクチュエーター/ Actuator | ミリメートルサイズのマイクロロボットを駆動可能な静電モータの試作を行った。静電モータは櫛歯型の静電アクチュエータを4つ搭載し，中央のシャトルを尺取虫のように駆動する機構を採用した。静電モータの発生力を高めるためには、高速かつ大面積の微細パターンの描画が必要である。日本大学のクリンルームには高速大面積電子線描画装置が導入されていないため、全工程を東京大学武田先端知スーパークリーンルームにて実施した。 | [利用した主な装置]8インチ汎用スパッタ装置, 高速大面積電子線描画装置, 高速シリコン深堀エッチング装置, 気相フッ酸エッチング装置, ステルスダイサー[実験方法]以下の加工プロセスで静電モータの試作を行った。(1)8インチ汎用スパッタ装置を用いて、2 cm角のSOIチップにAl薄膜を成膜。(2)チップ上にレジストOEBR-CAN040AE 6.0cPを塗布。(3)高速大面積電子線描画装置を用いて、マスクパターンを露光。(4)現像液NMD-Wを用いて現像。(5)混酸Alエッチング液を用いて、Alをエッチング。(6)高速シリコン深堀エッチングを用いて、Siをエッチング。(7)気相フッ酸エッチング装置を用いて、SiO2をエッチング。(8)ステルスダイサーを用いて、チップを分割。 | Fig.1に試作した静電モータを示す。静電モータの最小加工精度の1.6µmのパターンを高速大面積電子線描画装置で露光し、高速シリコン深堀エッチング装置を用いて最小幅1.6µm、深さ40µmのエッチングを行った。また、気相フッ酸エッチング装置を用いて、深さ4µmのエッチングを行い、ステルスダイサーを用いて2cm角のSOIチップを分割した。しかし、試作した静電モータはシャフトなど一部の箇所が駆動しなかった。シャフトなどの開口面が狭い箇所において、デバイス層および犠牲層のエッチング加工が不十分であることが原因だと考えられる。したがって、今後は高速シリコン深堀エッチング装置や気相フッ酸エッチング装置のプロセスの改良を行う予定である。 | yRyw92NbCWJ4x0oO
JPMXP1222UT1020 | 2287 | 2022 | UT | 1020 | 外部利用 | 機器利用 | ---- | 臓器チップの研究開発 | 梶 弘和 | 東京医科歯科大学 | 加工・デバイスプロセス | ---- | 次世代バイオマテリアル | ---- | UT-504：光リソグラフィ装置MA-6 | [8 empty] | 細胞培養デバイス,リソグラフィ/Lithography | 微細な流路をもった細胞培養デバイス（いわゆる細胞培養用のマイクロ流路デバイス, 臓器チップ）を作製するために、東京大学の設備を利用してフォトリソグラフィーを行い、デバイスの鋳型を作製した。 | ウエハをH2O2/H2SO4混合溶液で処理し、その後洗浄した。ウエハにSU-8 3050あるいはSU-8 2100をスピンコートした。その後、以下の加熱処理を行った。60℃ 1 min → 110℃ 50 min → 65℃ 1 min → 室温 >30 min。マスクアライナー MA6を使用して、SU-8があるウエハにフォトマスク上のパターンを転写した。その後、以下の加熱処理を行った。65℃ 1 min→95℃ 5 min→65℃ 1min→ 室温 >5 min。SU-8 developer （あるいはPMシンナー）で現像した後、イソプロパノールとエタノールで洗浄した。最後に加熱処理（たとえば150℃ 10 min）をして鋳型を完成させた。 | 本方法により、ウエハ上に微細なSU-8パターンを形成させることができた。流路は、たとえば、流路幅1000ミクロン前後、流路高さ100-200ミクロン程度のものを作製することができた。SU-8 developer （あるいはPMシンナー）による現像は、2度行うことにより、より綺麗な結果が得られることが分かった。 | EZ0sAKrUES9Z7co1
JPMXP1222UT1017 | 2284 | 2022 | UT | 1017 | 外部利用 | 機器利用 | ---- | 紫外プラズモン共鳴を利用した光学式ガスセンサ | 岩見 健太郎 | 東京農工大学 | 加工・デバイスプロセス | ---- | 高度なデバイス機能の発現を可能とするマテリアル | 量子・電子制御により革新的な機能を発現するマテリアル | UT-609：XeF2ドライエッチングシステム | UT-855：高精細電子顕微鏡 | [7 empty] | プラズモン、ガスセンサ,膜加工・エッチング/Film processing and Etching,IoTセンサ/ IoT sensor,量子効果/ Quantum effect | 紫外域でプラズモン共鳴を誘起可能なガスセンサ素子の開発を本研究の目的とした。ガスセンサ素子の構造はガラス基板上にアルミニウムの板を周期配列させたものとした。電子線描画装置やドライエッチング装置を用いて製作した。製作した基板を走査型電子顕微を用いて観察した。 | 東京農工大学クリーンルームで20mm角のガラス基板上に厚さ65 nmのシリコンをスパッタリング成膜した。 この基板に対し、東京大学武田先端知ビルのスーパークリーンルームでOAP (HDMS)を30 secの間3000 rpmでスピンコートし、60 sec間、110 ℃で加熱することによって焼き付けた。次に、ネガ型レジストOEBR-CAN038AE2.0cPを135 nmの厚さとなるように30 secの間3000 rpmでスピンコートし、60 sec間、110 ℃で加熱することによって焼き付けた。最後に、エスペーサ300AX01を60 secの間3000 rpmでスピンコートし、10 min間、110 ℃で加熱することによって焼き付けた。以上の処理をした基板に東京農工大学クリーンルームの電子線描画装置（JBX-6300）を用いて電子線を照射した。電子線照射後、120 ℃で60 sec加熱した。その後、NMD-Wに60 sec浸し、90 ℃で90 sec 間加熱することで現像した。東京農工大学クリーンルームでシリコンのエッチングを行いシリコン板の製作を行い、シリコン板の側壁に抵抗加熱式蒸着器 (SANYU SVC-700EB)を用いてアルミニウムを堆積させた。不要なアルミニウム部分をエッチングし、最後にシリコンを東京大学武田先端知ビルのスーパークリーンルームのXeF2ドライエッチングシステムを用いて除去した。各製作工程ごとに基板を東京大学武田先端知ビルのスーパークリーンルームの走査型電子顕微鏡（Regulus 8230）で観察した。 | Fig.1に現像後の基板を走査型電子顕微鏡で観察した結果を示す。Fig.1よりシリコン板のパターン構造上にレジストのマスクが綺麗に長方形の形で製作されていることが分かった。今後は現像以降の製作プロセスにおいても設計通りの構造が製作できるように加工条件の精査が必要である。 | 33D7KX6ZA2V3Y7hi
JPMXP1222UT1015 | 2282 | 2022 | UT | 1015 | 外部利用 | 機器利用 | ---- | マイクロ医療のための可視ガウシアン―トップハットビームコンバータ | 岩見 健太郎 | 東京農工大学 | 加工・デバイスプロセス | 計測・分析 | 高度なデバイス機能の発現を可能とするマテリアル | ---- | UT-503：超高速大面積電子線描画装置 | UT-603：汎用高品位ICPエッチング装置 | UT-855：高精細電子顕微鏡 | [6 empty] | メタサーフェス、回折光学素子,蒸着・成膜/Evaporation and Deposition,EB,膜加工・エッチング/Film processing and Etching,電子顕微鏡/Electron microscopy,光学顕微鏡/Optical microscopy,メタマテリアルメタマテリアル/ Metamaterial | 通常使用されるガウシアンビームに比べて, 均一な照射強度を持つトップハットビームは, 光切断測距センサや光電センサの計測精度の向上に有効である. 入射ビームのガウシアン強度分布を均一強度に変換するGTBS (Gaussian to top-hat beam shaper)として, 主に屈折型光学素子と回折光学素子（DOE: Diffractive Optical Element）が普及している．これらは入射光源のわずかな強度分布の補正を行うための加工難度が高いことに加え, 前者は薄型化に限界があり, 後者は性能が入射光の偏光状態に依存しやすいといった特徴に対して課題がある．これらの課題に対し，メタサーフェス光学素子が入射光強度分布への許容性を確保できるのではないかと期待されている． これは誘電体のサブ波長構造で光を制御するメタサーフェスの配列設計次第で補正が容易であることや，構造単位体に軸対称構造を適用することで, 入射光の偏光方向に無依存な素子が製作可能な特徴を持つためである．本研究に関連する先行研究では，波長3 mmのサブミリ波の電波領域でGTBSメタサーフェスのシミュレーション結果が報告されている(1)．現時点では実際に製作された報告例はなく，特に光センサで広く用いられる可視光域では透過特性の優れた材料の選択に加え，ナノレベルでの加工技術が要求されるため，製作実現は容易ではない．そこで本研究では, 可視光域に高い透過性を持つ窒化シリコン(SiN)を用いることで, 可視光で動作するGTBSメタサーフェスが実現可能であることを実験的に実証することを目的とした． | 窒化シリコン（SiN）が1500 nm製膜されたガラス基板に, ZEP520A-7を塗布し, F-7000Sでマスクパターンを描画した. 次にクロム（Cr）を蒸着し, リフトオフ後にNE-550でICP-RIEを行った後,ウェットエッチングによりCrを除去して完成とした. 製作したサンプルに波長532 nmのレーザを入射させ, 出射光の強度分布をビームプロファイラで測定した. | 完成したサンプルおよびSEM画像をFig.1, Fig. 2に示す. ビームプロファイラに照射された光パターンおよび強度分布をFig. 3(a), (b)に示す. 1次光の強度分布は, 均一強度かつ設計に近い長さを持つライン形状となっており, サンプルの高精度なトップハットビーム整形機能を確認した. 1次回折効率は16.3 % だった.また, 意図せず生じた0次光, -1次光も観察された. 1次回折効率の悪化および0次光・-1次光の発生要因として, サンプル表面の微細構造における加工精度の低さが挙げられる. Fig. 2のように, 単位ナノ構造それぞれがテーパ状にエッチング加工されていることが判明したからである. 今後はサンプルの性能向上に向け, ナノ構造の垂直性を保てるようなエッチングレシピの条件出しが必要である. | zwJ00cFfRmOSbtWJ
JPMXP1222UT1014 | 2281 | 2022 | UT | 1014 | 外部利用 | 機器利用 | ---- | 窒化シリコンを利用した高透過率メタサーフェスホログラム | 岩見 健太郎 | 東京農工大学岩見研究室 | 加工・デバイスプロセス | 計測・分析 | 高度なデバイス機能の発現を可能とするマテリアル | ---- | UT-503：超高速大面積電子線描画装置 | UT-603：汎用高品位ICPエッチング装置 | UT-800：クリーンドラフト潤沢超純水付 | UT-855：高精細電子顕微鏡 | UT-850：形状・膜厚・電気特性評価装置群 |  |  |  |  | メタサーフェス、ホログラム,電子顕微鏡/Electron microscopy,リソグラフィ/Lithography,膜加工・エッチング/Film processing and Etching,EB,メタマテリアルメタマテリアル/ Metamaterial | 本研究では、窒化シリコン（SiN）を用いてメタサーフェスホログラムの製作を行う。図1に示すように本研究で製作したホログラムには、正八角柱のSiNナノ柱が正方格子状に配列されており、波長445 nm、532 nm、633 nmのレーザを照射することで、高輝度のフルカラー画像を投影することができる。このナノ柱を製作するためにARIM東京大学武田クリーンルームの装置を用いた。 | 表面に1500 nmの窒化シリコンをスパッタリング成膜した20 mm角の石英ガラス基板に対して、超高速大面積電子線描画装置(F7000S-VD2)を利用して、SiNナノ柱のパターンを描画した。ここで、レジスト材にはポジ型の共用EBレジストZEP-520A-7を使用した。その後、蒸着・リフトオフを行った基板に対し、SiN層のドライエッチングを行った。エッチングには、汎用高品位ICPエッチング装置（NE-550）を用いた。製作が終了したのちに、高精細電子顕微鏡(Regulus 8230)や形状・膜厚・電気特性評価装置(Tohospec3100)を用いて、構造の評価を行った。 | 製作したメタサーフェスホログラムを高精細電子顕微鏡で撮影した画像と、得られた投影像を図2に示す。図2から、製作された柱は垂直形状ではなく、テーパ状になっていたことがわかる。これにより損失が生まれ、平均回折効率は29.3%となっていた。この損失は、柱形状を設計形状へと近づけることで解消できると考えられる。実際に汎用性高品位ICPエッチング装置を利用する際のレシピの最適化を目指す中で、回折効率は平均54.4%まで向上した。今後もレシピの改善を続けることで垂直形状へと近づけていき、さらなる効率の向上を目指していく。 | Of552uQUNC4t12Jv
JPMXP1222UT1022 | 2289 | 2022 | UT | 1022 | 外部利用 | 機器利用 | ---- | 赤外線励起による溶剤の分子内振動の緩和と溶剤乾燥に効果的な赤外線吸収波長帯の解明 | 戸谷 剛 | 北海道大学 | 加工・デバイスプロセス | ---- | 高度なデバイス機能の発現を可能とするマテリアル | 量子・電子制御により革新的な機能を発現するマテリアル | UT-503：超高速大面積電子線描画装置 | [8 empty] | MIM構造,EB,高品質プロセス材料/ High quality process materials,原子薄膜/ Atomic thin film | 水の効果的な乾燥を目的に，水の変角振動（波長：6.06μm，波数：1650cm-1）で赤外線を放射する金属ー絶縁体ー金属（MIM）構造を持つ波長制御エミッタ（面積：50mm×50 mm）の作製を行った。 | MIM構造の作製手順と利用した機関をFig.1に示す。北海道大学のコンパクトスパッタでCrとAuをスパッタし，原子層体積装置(ALD)でアルミナAl2O3を堆積させた後，東京大学で電子線描画を行い，北海道大学で現像した後，北海道大学のヘリコンスパッタを用いて，CrとAuをスパッタし，リフトオフすることでMIM構造を作製している。 | 作製したMIM構造の垂直放射率をFig.2に示す。Fig.2のNo.1〜4は，4 inchダミーウエハから切り出された25mm角のサンプルを表す。作製したMIM構造の垂直放射率が，No.1〜4のサンプルとも，目標とした波長域（6.06μm付近）で大きくなっていることが分かる。 | ac5USVCfQq3KQvhZ
JPMXP1222UT1012 | 2279 | 2022 | UT | 1012 | 内部利用（ARIM事業参画者以外） | 機器利用 | 技術補助 | マイクロ波共振器を用いた物性測定 | 井手上 敏也 | 東京大学物性研究所 | 加工・デバイスプロセス | 物質・材料合成プロセス | 高度なデバイス機能の発現を可能とするマテリアル | ---- | UT-505：レーザー直接描画装置 DWL66+2018 | UT-606：汎用平行平板RIE装置 | [7 empty] | マイクロ波、超伝導体,高周波デバイス/ High frequency device,リソグラフィ/Lithography,膜加工・エッチング/Film processing and Etching | SI基板上のMoRe薄膜（超伝導体）をリソグラフィ、エッチングしてマイクロ波共振器を作成した。 | MoReがスパッタされた基板にレーザー直接描画装置で共振器パターンを描き、平行平板RIE装置でエッチングをすることでマイクロ波共振器を作成した。 | フォトリソグラフィでは金属表面で焦点ずれの問題があったが描画前に焦点合わせを行い描画中は高さを固定することで描画が均一に行える。エッチングでは基板のSiをエッチングしないようにMoReのエッチングレートをAFMを使って測定し、MoReのみが確実にエッチングされる条件を確認した。 | 9msz60tJnO2Yj5sR
JPMXP1222UT1013 | 2280 | 2022 | UT | 1013 | 内部利用（ARIM事業参画者以外） | 機器利用 | ---- | 蒸発界面を保持するためのナノ細孔アレイ膜の作成 | 杵淵 郁也 | 東京大学 | 加工・デバイスプロセス | ---- | 高度なデバイス機能の発現を可能とするマテリアル | ---- | UT-500：高速大面積電子線描画装置 | UT-603：汎用高品位ICPエッチング装置 | UT-504：光リソグラフィ装置MA-6 | UT-711：LL式高密度汎用スパッタリング装置 (2018) | UT-906：ブレードダイサー |  |  |  |  | 気液界面、蒸発速度分布,リソグラフィ/Lithography,膜加工・エッチング/Film processing and Etching,スパッタリング/Sputtering,EB,高品質プロセス材料 | 蒸発は植物の蒸散作用のような一般的な自然現象から，除熱デバイスなどの工学的応用例まで多岐な分野にわたり解析が求められる現象である．相変化が生じている気液界面近傍には厚さが平均自由行程の数倍から数十倍ほどの薄い非平衡領域（Knudsen層）が存在し，相変化を伴う気液混相流の解析を行うには適切な境界条件の設定が必要である．蒸発・凝縮による質量流束の境界条件として，これまでHertz-Knudsen-Schrageの式が広く用いられてきたが，この式はMaxwell-Boltzmann平衡速度分布をもとに構築された式であり，非平衡領域への適用には物理的妥当性に疑問がある．そこで本研究では，蒸発直後の真の速度分布を計測することを目的とし実験系の構築を進めている． | 本研究では飛行時間（TOF: Time-of-flight）法を用いて蒸発分子の速度分布を計測する．気液界面から蒸発した分子の非平衡な速度分布を計測するためには，蒸発後の分子間衝突による速度分布の緩和を防ぐ必要がある．本研究では，図1に示すようなナノスケール細孔の出口にピン止めされた微小液面を蒸発源として用いる．蒸発後の分子は三次元的に広がり，分子数密度が距離の二乗に反比例して急激に減少するため，従来手法と比較し分子間衝突回数を大幅に低減できる．真空容器内に気液界面を保持するために，シリコン窒化膜に直径約400 nmの細孔が100個程度並んだ構造を電子線リソグラフィにより作製した．シリコン基板をKOH溶液により非等方性エッチングすることでメンブレン構造を作製した． | 図2に本実験系で計測された重水(D2O)の速度分布を示す．図中の赤実線は蒸発源の温度（305 K）におけるMaxwell-Boltzmann分布である．測定された速度分布にはMaxwell-Boltzmann分布からのずれが見られ，遅い分子の割合が少なく，速い分子の割合が多い結果となった．この結果は，分子動力学シミュレーションで報告されている非平衡速度分布に対応するものであると考えられる．今後，計測の信頼性について検証を進め，蒸発源の温度を変化させたときの速度分布を吟味することで，蒸発直後の分子の速度分布について理解が進むものと考えている． | 6LE4g7LHegcaU4Nd
JPMXP1222UT1016 | 2283 | 2022 | UT | 1016 | 外部利用 | 機器利用 | ---- | 結晶シリコンメタサーフェスによる可視3次元ホログラム | 岩見 健太郎 | 東京農工大学工学院工学府機械システム専攻 | 加工・デバイスプロセス | 計測・分析 | 高度なデバイス機能の発現を可能とするマテリアル | ---- | UT-503：超高速大面積電子線描画装置 | UT-600：汎用ICPエッチング装置 | UT-603：汎用高品位ICPエッチング装置 | UT-855：高精細電子顕微鏡 | [5 empty] | メタサーフェス、ホログラム,電子顕微鏡/Electron microscopy,リソグラフィ/Lithography,膜加工・エッチング/Film processing and Etching,フォトニクス/ Photonics,メタマテリアルメタマテリアル/ Metamaterial | 本研究開発は、広視域角かつ肉眼で観察できる3次元ホログラフィックアニメーションの実現を目的として、窒化シリコンを使用したメタサーフェスホログラムを製作した。メタサーフェスホログラムの課題であるホログラム面積の微小さを、超高速大面積描画装置を使用することで、大面積なホログラムの製作を可能とした。製作したメタサーフェスホログラムは、ナノスケールの正八角形の柱が正方格子状に配列されたものである。幅の異なるシリコンナノピラーを配置し、任意の像を投影できる位相分布を再現可能とした。ホログラムの面積は、肉眼で観察できる大きさを実現するために、16384×16384px（5.57mm）とした。製作したホログラムの性能を評価した。 | ARIMに設置されている超高速大面積電子線描画装置(F7000S)、汎用ICPエッチング装置(CE-300I)、および汎用高品位ICPエッチング装置(NE-550)を使用して製作し、高精細電子顕微鏡(Regulus 8230)で製作評価を行った。また製作した光学素子は東京農工大学に設置されているパワーメーターなどによる光学測定により、ホログラムの光学特性の評価を実施した。 | 製作したホログラムに可視光を入射することで、肉眼で観察可能な立体像の投影・観察を行うことができた。Fig.1にメタサーフェスホログラムのSEM写真を示す。幅約80 nm～200 nm、高さ1500nmの正八角柱状の構造体が5.57mm角内に約2億6840万本配置されている。SEM写真から、柱が一部欠損している様子や、テーパ状になっている様子が確認できる。柱の欠損は、柱形状が高アスペクト比なため、細い形状の柱がエッチングに耐え切れず折れてしまっていると考えられる。柱のテーパ状は、エッチング用のクロムマスクがエッチングに耐え切れず後退していることが要因であると考えられる。今後はエッチング条件の最適化を行い製作精度の向上を図りたい。 | VUrzvLW2myOz0PNu
JPMXP1222UT1021 | 2288 | 2022 | UT | 1021 | 外部利用 | 機器利用 | ---- | UNIQUE DISPERSION RELATION FOR PLASMONIC PHOTODETECTORS WITH SUBMICRON GRATING | 菅哲 朗 | 国立大学法人電気通信大学 大学院情報理工学研究科 機械知能システム学専攻 | 加工・デバイスプロセス | ---- | 量子・電子制御により革新的な機能を発現するマテリアル | 高度なデバイス機能の発現を可能とするマテリアル | UT-500：高速大面積電子線描画装置 | UT-604：高速シリコン深掘りエッチング装置 | [7 empty] | 表面プラズモン,リソグラフィ/Lithography,膜加工・エッチング/Film processing and Etching,EB,IoTセンサ/ IoT sensor,フォトニクス/ Photonics | 連続した波長の光の分光を目的とした，表面プラズモン共鳴式光検出器によるインコヒーレント光の分光ついて報告する。表面プラズモン共鳴式光検出器は，特定の波長に対応する入射角で光を吸収する表面プラズモン共鳴を電流検出することができる。この分光法では，あらかじめ測定した単色光の波長ごとの光電流スペクトルをもとに，入射光の光電流スペクトルから光強度を再構成する。本研究では，単色光と異なるインコヒーレントな光を入射し，入射光について分光結果を市販分光器と比較し性能を評価した。 | 電子線描画装置F5112でn-Siウエハ上にピッチ0。95 [μm]の回折格子をパターニングし、高速シリコン深掘りエッチング装置MUC-21 ASE-Pegasusを用いて，溝深さ80 [nm]の回折格子を形成した。さらに、電気通信大学クリーンルームにて100 [nm]の厚さのAu膜を回転蒸着により製膜し，裏面にAlを製膜した。 | 光検出器の回折格子ピッチは、シングルミクロンスケールで構成されており、高精度なリソグラフィが必要であった。東京大学のF5112で製作した回折格子パターンは、サブミクロンサイズで非常に高精度にパターニングされており、この光検出器によりより正確な分光結果を得ることができた。 | Fxw0aC3J7R4J9Z3d
JPMXP1222UT1011 | 2278 | 2022 | UT | 1011 | 内部利用（ARIM事業参画者以外） | 機器利用 | 技術補助 | アンモニア燃焼における表面反応の解明 | 鈴木 雄二 | 東京大学 | 計測・分析 | ---- | その他 | ---- | UT-203：粉末X線回折装置 | UT-301：多機能走査型X線光電子分光分析装置(XPS) | UT-858：電子顕微鏡 | [6 empty] | アンモニア・酸素富化火炎、窒化鉄,電子顕微鏡/Electron microscopy,X線回折/X-ray diffraction,高品質プロセス材料/ High quality process materials | アンモニア・酸素富化火炎による鉄系試験片の窒化の効果を評価するため，EDS及びWDSを装備する電子顕微鏡を利用して試験片断面の観察及び元素濃度の定量分析を行った． | アンモニア・酸素富化火炎を用いて耐熱性ステンレス鋼SUS310S製試験片の表面を窒化させ，試験片の断面をワイヤソーでカットした後，鏡面研磨した．電子顕微鏡（JSM-6610LV Oxford X-max50 + Energy 250）を用いて断面の観察を行い，EDSによる元素の同定およびWDSによる元素濃度の定量計測を行なった． | 図1に電子顕微鏡で撮影した試験片断面の微細構造を示す． 試験片表面に約50 µm深さの窒化層の形成を確認した．また，図2と表１に，表面より深さ方向30 µmの位置において，加速電圧20 kV，吸収電流6 nA，倍率90000倍の条件下で計測したWDSスペクトルおよび質量濃度算出結果を示す．窒素原子のピークが検出されていることがわかる．WDSの標準サンプル（55 Standards - SN11384 and higher - Si3N4）により補正した窒素原子の質量濃度は，9.85%である．以上の結果より，アンモニア火炎によるステンレス表面の窒化効果が確認できた． | R053MZCT10T0BArE
JPMXP1222UT0420 | 1935 | 2022 | UT | 420 | 外部利用 | 機器利用 | ---- | アミノ酸シッフ塩基金属錯体の粉末構造解析 | Akitsu Takashiro | 東京理科大学 | 計測・分析 | ---- | マルチマテリアル化技術・次世代高分子マテリアル | ---- | UT-451：粉末X線回折装置 | [8 empty] | 粉末X線回折, 金属錯体, 人工金属蛋白質,X線回折/X-ray diffraction,コンポジット材料/ Composite material | 天然の蛋白質（リゾチームやラッカーゼ）との複合化により、人工金属蛋白質を創製する研究を行っている。組み込む金属錯体として、アミノ酸（あるいはジペプチド）誘導体のシッフ塩基銅(II)錯体を新たに合成した。これらの結晶構造解析を行うために、東京大学の設備を利用して粉末X線回折測定を行った。 | 東京理科大学で合成した数種類の金属錯体を、透過法測定に適した材質のキャピラリーに詰めて、東京大学の粉末X線回折装置（リガク SmartLab）で粉末回折パターンを測定した。 | アゾベンゼンサリチルアルデヒド(1 mmol)とL-アルギニン(1 mmol)をMeOH(100 mL)に溶解させ、313 Kで1.5時間攪拌したところ赤色の溶液が得られた。酢酸銅(Ⅱ)-水和物(1 mmol)を加え、1時間攪拌し、イミダゾール(1 mmol)を加えたのちさらに1時間攪拌することにより、濃緑色の溶液を得た。反応溶液を3~4日、室温で静置することにより緑色の微結晶を得た。単結晶X線解析に使えるほどの大きさには成長しなかった。そこで、粉末X線回折データを測定し、リートベルト解析を行った。例えばCuAT-imi は Z=4 の三斜晶系空間群 P-1 で結晶化する。CuAT-imiは、4つのドナー原子（3座キレートのシッフ塩基と、ヒスチジン残基モデルとしての単座イミダゾール配位子）で構成された5配位[CuN2O3]形状をとる、歪んだ四角錐配位構造であった(Fig. 1)。Cu-O1, Cu-O2,Cu-O3,Cu-N1, Cu-N4間の配位結合距離は1.829から1.944 Åと、通常の銅錯体で見られる範囲となった。 | 1kjoba0Q0JPGK82h
JPMXP1222UT0416 | 1933 | 2022 | UT | 416 | 内部利用（ARIM事業参画者） | 技術補助 | ---- | 反強磁性金属薄膜での磁気光学効果 | 肥後 友也 | 東京大学 | 計測・分析 | ---- | 革新的なエネルギー変換を可能とするマテリアル | その他 | UT-303：分光エリプソメータ | [8 empty] | 赤外・可視・紫外分光/Infrared and UV and visible light spectroscopy,トポロジカル量子物質/ Topological quantum matter,スピントロニクス/ Spintronics,フォトニクス/ Photonics | 一般的な反強磁性体とは異なり異常ホール効果などの巨大な応答を示すワイル反強磁性体Mn3Snは、THz帯での超高速駆動が可能な次世代の情報担体として注目を集めている。本研究では、光との協奏デバイスの開発を視野に入れ、Mn3Sn薄膜の光学特性を明らかにすることを目的にエリプソメーターを用いた光学実験を行った。 | 実験には熱酸化膜付きのSi基板上に成膜したMn3Sn薄膜（厚さ: 50, 100, 150 nm）を用いて、分光エリプソメータM-2000DI-T（J.A.Woollam社製）において200-1600 nmの波長における光学定数(n, k)を測定した。 | 実験の結果、上記波長におけるMn3Snの光学定数(n, k)や光の侵入長を導出できた。得られた値は、現在進めているMn3Sn薄膜の示す磁気光学カー効果によるカー回転角や楕円率の膜厚依存性などの計算に用いる予定である。 | xpr2stmdibB0O2F5
JPMXP1222UT0418 |  | 2022 | UT | 418 | 内部利用（ARIM事業参画者以外） | 機器利用 | ---- | SiCの表面分析 | Lin JIANG | 東京大学 | 計測・分析 | ---- | 次世代ナノスケールマテリアル | その他 | UT-153：クロスセクションポリッシャー(CP) | [8 empty] | SiC, electrical discharge machining,イオンミリング/Ion milling,メソポーラス材料/ Mesoporous material | Observation of SiC’s cross-section machined by EDM under different discharge energies. | Machine the SiC using EDM;Take the workpiece to the ion beam system; (only this process is done in the ARIM)Observe the side surface by SEM.
JPMXP1222UT1009 |  | 2022 | UT | 1009 | 内部利用（ARIM事業参画者以外） | 機器利用 | ---- | ウエアラブルデバイスのためのエレクトレット環境発電の創成 | 鈴木 雄二 | 東京大学 | 加工・デバイスプロセス | ---- | 高度なデバイス機能の発現を可能とするマテリアル | 革新的なエネルギー変換を可能とするマテリアル | UT-500：高速大面積電子線描画装置 | UT-506：枚葉式ZEP520自動現像装置 | UT-604：高速シリコン深掘りエッチング装置 | UT-900：ステルスダイサー | UT-906：ブレードダイサー |  |  |  |  | 環境発電、エネルギーハーベスト,リソグラフィ/Lithography,膜加工・エッチング/Film processing and Etching,スパッタリング/Sputtering,MEMSデバイス/ MEMS device,ウエアラブルデバイス/ Wearable device | 日常の健康管理、AR・VR、セキュリティやスポーツなどに用いられるウエアラブルデバイスへの関心が日々高まっており、それらを電池なし・メンテナンスなしで動作させる環境発電（Energy Harvesting）技術への期待もますます高まっている。本研究は超低周波数・6軸運動を特徴とする日常的な人体動作から高出力発電が可能なエレクトレット発電機の社会実装に向けて非線形電源管理回路、皮膚貼り付け型発電デバイス、発電用液晶材料について開発を行なった。 非線形電力管理回路については、回転型エレクトレット発電機のためのSECE回路を開発した。整流効率向上とDC発電出力増大のために、新規な2段構成の発電機設計を提案した。また、皮膚に直接貼り付けるウェアラブルセンサの自立電源としてエレクトレットを用いた皮膚貼り付け型エレクトレット発電デバイスを提案・開発した。さらに、発電用液晶を用いた高出力エレクトレット発電のために、発電中の液晶分子の光学計測が可能なAZO櫛歯電極と液晶・グラフェン分散系の流動時の誘電特性計測用シリコンマイクロ流路を製作した。 | エレクトレット発電機の発電用櫛歯電極のリソグラフィ工程は超高速電子ビーム直接描画フォトマスク作製装置（F5112＋VD01）とマスク・ウエーハ自動現像装置群(ZEP520 Auto Developing Machine)によって製作したフォトマスクを用いて行った。LL式高密度汎用スパッタリング装置（CFS-4EP-LL !-Miller）を用いて、皮膚貼り付け型エレクトレット発電デバイスの電極形成を行った。マニュアルウエッジボンダ―（7476D）を用いて、一部の電極パッドへのワイヤボンディングを行った。また、シリコンマイクロ流路は超高速シリコン深堀りイオンエッチング装置（MUC-21 ASE-Pegasus）によってドライエッチングを行った後、ダイシングソー（DISCO DAD3650）とステルスダイサー(DFL7340（Si用）)によってチップ化した。60W CO2 NC レーザーカッター（VLS4.60）を用いてシリコンマイクロ流路用の樹脂基板カットを行った。さらに、高精細電子顕微鏡（Regulus 8230）と電子顕微鏡（JSM-6610LV Oxford X-max50 + Energy 250）を用いてシリコンマイクロ流路の微細構造の観察を行った。
JPMXP1222UT0413 |  | 2022 | UT | 413 | 内部利用（ARIM事業参画者） | 機器利用 | 共同研究 | シリコンフォトニクスのための透明材料の赤外領域における光学特性評価 | 肥後 昭男 | 東京大学 | 計測・分析 | ---- | 高度なデバイス機能の発現を可能とするマテリアル | 量子・電子制御により革新的な機能を発現するマテリアル | UT-303：分光エリプソメータ | [8 empty] | エリプソメトリ,スパッタ,スパッタリング/Sputtering,リソグラフィ/Lithography,EB,膜加工・エッチング/Film processing and Etching,光導波路/ Optical waveguide,ナノフォトニクスデバイス/ Nanophotonics device,フォトニクス/ Photonics | シリコンフォトニクス光導波路のクラッド層はおもにSiO2が使われている。しかしながら、光導波路上部に熱伝率の高い材料を用いれば高効率な熱光学変調デバイスを作製することができる。そこで、半導体デバイスで使われているAl2O3に着目し光学定数の測定を行った。 | 光学定数を調べるために、シリコン基板上に東京大学武田スーパークリーンルーム内にあるスパッタ装置を用いてAl2O3をスパッタした。
JPMXP1222UT0410 |  | 2022 | UT | 410 | 内部利用（ARIM事業参画者以外） | 技術補助 | ---- | 金属酸化物クラスター触媒の観察 | 和知 慶樹 | 東京大学 | 計測・分析 | ---- | 次世代ナノスケールマテリアル | その他 | UT-005：原子分解能元素マッピング構造解析装置 | [8 empty] | 天然ガス転換,電子顕微鏡/Electron microscopy,ナノ粒子/ Nanoparticles | 本研究の目的は天然ガスの主成分であるメタンを高効率的にメタノールへと転換する触媒および反応系の開発である。触媒のスクリーニングの結果、ジルコニア担体上に高分散担持された銅酸化物クラスターが高圧メタン酸化系において高いメタノール収率を示すことが明らかとなった。そこで反応後の触媒表面の様子をSTEM-EDSで観察し、高圧系で活性点となっている銅酸化物クラスターの状態を明らかにした。 | Cs, Cu, Wからなる複合酸化物のクラスターをZrO2上に担持した触媒を用いて400 ℃, 8 MPaの条件でメタン酸化を行った。2 mLのバイアル管に反応後の触媒サンプル約5 mgとエタノール1 mLに加え、超音波を用いて15分間分散させた。15分間静置することで大きな粒子を沈降させた後、上澄み溶液をパスツールピペットの先で掬い、銅マイクログリッド状に滴下した。調製したマイクログリッドを一晩真空乾燥することでサンプルを得た。走査型透過電子顕微鏡 (JEM-ARM200F Thermal FE STEM) を用いて透過像を観察した。またエネルギー分散型X線分析装置 (SDD) を用いて元素マッピングを行った。
JPMXP1222UT0411 |  | 2022 | UT | 411 | 内部利用（ARIM事業参画者以外） | 機器利用 | 技術補助 | ナノバイオデバイスの材料分析 | 竹原 宏明 | 東京大学 | 計測・分析 | ---- | 次世代バイオマテリアル | ---- | UT-102：高分解能走査型分析電子顕微鏡 | [8 empty] | 電子顕微鏡/Electron microscopy,蒸着・成膜/Evaporation and Deposition,スパッタリング/Sputtering,成形/Molding,リソグラフィ/Lithography,膜加工・エッチング/Film processing and Etching,電子顕微鏡/Electron microscopy,バイオアダプティブ材料/ Bioadaptive materials,生分解性材料/ Biodegradable material,ウエアラブルデバイス/ Wearable device | 超高齢化社会の進展に伴い、患者数の急速な増加に起因する医療システムの逼迫が懸念されている。予防医療・早期診断/治療に寄与する医療技術の創出が求められており、生体情報をモニタリングする低侵襲型医療デバイスが有用であると期待されている[1,2]。近年、体内で安全に分解・吸収される生体吸収性材料で構成される生体吸収性エレクトロニクスの医療デバイス応用に向けた研究が進められてる[3]。一方で、生体吸収性エレクトロニクス特有の課題として、生理的環境下における安定性が低く、金属/高分子界面で剥離・破損が生じやすい点が挙げられる。本研究では、生体内で長期間安定に動作する生体吸収性エレクトロニクスの実現を目指し、生体吸収性金属/高分子材料の微細配線加工プロセスに関する研究を実施した。 | 以下のプロセスにより、生体吸収性高分子材料であるポリ-L-乳酸(PLLA)及びMo金属を用いた微細配線構造を形成した。基板材料として、生体吸収性高分子材料であるポリ-L-乳酸(PLLA)を用いた。PLLA基板表面を酸素プラズマで処理した後、スパッタリング法によりモリブデン(Mo)薄膜を成膜した。また、PLLA/Mo界面のレーザーアニーリング処理を行った。レーザーアブレーションによりMo薄膜を電極形状(設計幅 100 μm, 電極間隔 200 μm)に加工した。37℃に保持したリン酸緩衝液(PBS, pH 7.4)中に加工したPLLA基板を浸漬し、浸漬後のMo電極の残留面積率により、生理的環境下におけるPLLA/Mo界面の安定性を評価した。
JPMXP1222UT0407 |  | 2022 | UT | 407 | 外部利用 | 技術補助 | ---- | アルミ反射部の線幅が製品の性能に及ぼす影響について | 松倉 和浩 | 株式会社エクア | 計測・分析 | ---- | その他 | ---- | UT-102：高分解能走査型分析電子顕微鏡 | UT-153：クロスセクションポリッシャー(CP) | [7 empty] | センサー, アルミ微細パターン,電子顕微鏡/Electron microscopy,イオンミリング/Ion milling,リソグラフィ/Lithography,膜加工・エッチング/Film processing and Etching,スパッタリング/Sputtering | アルミ微細パターンを使用したセンサーの試作を行う中でロットにより組み込んだ製品の性能にバラツキがでることが判明した。アルミパターン構造の上には反射防止膜がコートされており、また石英ガラス基板裏面は遮光構造となっており通常の観察では差異を検証することができなかった。そのため今回チップを削り断面を露出させてSEM観察することをお願いしました。 | 計測の結果、試作ロットによりアルミ線幅に差異が発生していることが判明した。
JPMXP1222UT0404 |  | 2022 | UT | 404 | 内部利用（ARIM事業参画者以外） | 機器利用 | ---- | GaN系デバイスの作製・構造評価 | 前田 拓也 | 東京大学 | 加工・デバイスプロセス | 計測・分析 | 高度なデバイス機能の発現を可能とするマテリアル | ---- | UT-503：超高速大面積電子線描画装置 | UT-603：汎用高品位ICPエッチング装置 | UT-600：汎用ICPエッチング装置 | UT-906：ブレードダイサー | UT-307：走査型プローブ顕微鏡 |  |  |  |  | 走査プローブ顕微鏡/Scanning probe microscopy,リソグラフィ/Lithography,EB,膜加工・エッチング/Film processing and Etching,リソグラフィ/Lithography,EB,膜加工・エッチング/Film processing and Etching,高周波デバイス/ High frequency device,パワーエレクトロニクス/ Power electronics | 2022年度は，窒化ガリウム(GaN)の高電子移動度トランジスタ(HEMT)の作製に向けて，デバイス試作の検討・条件出しに取り組んだ．電子線リソグラフィによる微細パターニングやSF6, Cl2/BCl3によるSiO2, GaNエッチング技術など，要素技術を確立した．2023年度は引き続きデバイス試作に取り組むとともに，試作したデバイスの特性評価を行う． | 2022年度は概要の通り，デバイス作製プロセスの条件出しを行なった．
JPMXP1222UT0409 |  | 2022 | UT | 409 | 外部利用 | 機器利用 | ---- | 電池材料のイオン移動と構造に関する研究 | 小林 俊介 | ファインセラミックスセンター | 計測・分析 | ---- | 革新的なエネルギー変換を可能とするマテリアル | ---- | UT-305：環境制御マニュアルプローバステーション | [8 empty] | プローバー,二次電池/ Secondary battery | リチウムイオン二次電池はモバイル端末から電気自動車に使用され、現代社会において必要不可欠な蓄電池である。 近年、低炭素社会実現へ向け、車載用蓄電池開発が重要課題であり、ガソリン車からの転換を実現するためには更なる高容量化や高速充放電特性の向上が必要となる。特に高速充放電を可能にする蓄電池としてLiイオンのみが動く全固体Liイオン二次電池の実用化が期待されている。全固体電池の実用化において、高いLiイオン伝導度を示す固体電解質の開発が重要となる。研究開発を促進するためには、電解質内部のLiイオン移動現象を結晶学的な視点から理解し、その動作原理や劣化挙動を基に設計指針を明確化していくことが重要となる。そこで、本研究では、固体電解質のLiイオン伝導度と構造の関係を明らかにし、電解質の開発指針を得ることを目的とした。 | 環境制御マニュアルプローバーステーション（インピーダンス測定装置126096Wと極低温プローブステーションCRX-4K）を用いて、酸化物固体電解質のLiイオン伝導の測定手法の検討および200K~340Kの温度領域で測定を実施した。
JPMXP1222UT1007 |  | 2022 | UT | 1007 | 外部利用 | 機器利用 | ---- | グレースケールリソグラフィを利用した尖塔構造を持つエミッタアレイの作製 | 鷹尾 祥典 | 横浜国立大学 | 加工・デバイスプロセス | ---- | その他 | ---- | UT-505：レーザー直接描画装置 DWL66+2018 | UT-604：高速シリコン深掘りエッチング装置 | UT-850：形状・膜厚・電気特性評価装置群 | UT-900：ステルスダイサー | [5 empty] | エレクトロスプレースラスタ,イオン液体,リソグラフィ/Lithography,膜加工・エッチング/Film processing and Etching | 微細かつ高精度な推力制御が求められるミッションに用いる推進機として、エレクトロスプレースラスタが注目されている。この推進機は表面に多数のエミッタを有するエミッタチップと対向するエクストラクタ電極から構成される。両電極間に数kVの電圧を印加することでエミッタ先端に電界集中を発生させ、エミッタ先端部のイオン液体からイオンを抽出し、静電的に加速し排気することで推力を得る。精密な推力制御を行うためには、一様な形状を持つエミッタアレイから、安定した電流の引き出しが求められる。本研究ではエミッタ先端へのイオン液体輸送改善のための溝の付いた構造のエミッタを、グレースケールリソグラフィを利用することによりエミッタ先端部以外で電界集中が発生しないような形状としてシリコンウエハ上に均一に作製することを目的とした． | レーザー直接描画装置（DWL66+）により4インチシリコンウエハ表面に塗布したフォトレジストのグレースケールリソグラフィを行う。現像後、レジストの様子をレーザー顕微鏡（LEXT OLS5000）で観察する。このレジストをエッチングマスクとして高速シリコン深堀りエッチング装置（MUC-21 ASE-Pegasus）を利用しBoschプロセスによる異方性エッチングを行う。溝付き構造のエミッタとするため、Fig. 1(a)が示すようにエッチングマスクは星形の錐とする。レジストを削りながらシリコンをエッチングすることで、マスク形状をシリコンに転写する。レジストが消失するまでエッチングを行う。エミッタ作製後、ステルスダイサー（DFL 7340）を利用し、ウエハからエミッタチップへの切り出しを行う。
JPMXP1222UT1008 |  | 2022 | UT | 1008 | 内部利用（ARIM事業参画者以外） | 機器利用 | ---- | 超微細加工を活用したX線イメージング技術の高度化 | 木村 隆志 | 東京大学 | 加工・デバイスプロセス | ---- | 高度なデバイス機能の発現を可能とするマテリアル | ---- | UT-500：高速大面積電子線描画装置 | UT-503：超高速大面積電子線描画装置 | UT-506：枚葉式ZEP520自動現像装置 | UT-600：汎用ICPエッチング装置 | UT-900：ステルスダイサー |  |  |  |  | 高品質プロセス材料/ High quality process materials,X線顕微鏡 | 放射光を利用したX線顕微鏡開発のための、精密X線光学素子の開発を行った。今年度は主に、X線顕微鏡用サンプルホルダとして使用する窒化ケイ素薄膜シリコンチップのほか、X線顕微鏡用マイクロ流路デバイスや、軟X線用回折格子の作製に取り組んだ。 この他、X線顕微鏡でのスピントロニクスデバイスのオペランド計測に取り組むため、上記の窒化ケイ素薄膜上へ、電子ビームリソグラフィと分子線エピタキシー法を組み合わせた磁性薄膜の微細パターン描画実験を行った。 | 波長の短いX線用の光学素子を作製するために、実験には主に電子ビームリソグラフィを利用した半導体プロセス技術を利用した。窒化ケイ素薄膜付きシリコンウエハ上に電子ビームリソグラフィ(F5112+VD01, F7000-VD02, ADE-3000S)によりパターニングを行い、ドライ・ウェットエッチング()、レーザーダイシングを組み合わせることにより、200 nmの窒化ケイ素薄膜上に軟X線用回折格子や、磁性薄膜パターンの作製に成功した。磁性薄膜の作製には、東大物性研三輪研究室所有の分子線エピタキシー装置を利用した。また、窒化ケイ素薄膜上に疎水化処理を施すことにより、チャイニーズハムスター卵巣がん由来細胞やヒト肝癌由来細胞、マウス神経芽細胞腫とラット神経のハイブリッド細胞などを、一般的な条件下で培養可能であることを確認した。
JPMXP1222UT0405 | 1925 | 2022 | UT | 405 | 内部利用（ARIM事業参画者以外） | 技術補助 | ---- | CNTの表面分析 | Zhang Bowen | 東京大学 | 計測・分析 | ---- | 次世代ナノスケールマテリアル | 革新的なエネルギー変換を可能とするマテリアル | UT-007：高分解能分析電子顕微鏡 | [8 empty] | 電子顕微鏡/Electron microscopy,膜加工・エッチング/Film processing and Etching,蒸着・成膜/Evaporation and Deposition,太陽電池/ Solar cell,ナノチューブ/ Nanotube | To observe carbon nanotube electrode morphology in perovskite solar cells | TEM was adopted to observe the morphology of bare carbon nanotubes and PTAA-CNTs mixture. PTAA is a kind of polymer applied as the hole transport layer material in solar cell research. | Carbon nanotubes synthesized by the chemical vapor deposition method were utilized as novel electrodes in perovskite solar cells to replace traditional high-cost gold electrodes. We mixed the hole transport layer (HTL) materials and CNTs by a spin coating method. The mixed HTL-CNTs layer functioned as both holes transporting facilitator and the top electrode at the same time, achieving a comparable power conversion efficiency as previously used gold electrodes. In the experiment, we discovered that PTAA, a kind of polymer applied as hole transport layer material, displayed an extraordinary physical combination with carbon nanotubes electrode, forming a dense and compact layer, which greatly enhanced the device stability towards humidity. By further TEM characterization, we successfully observed PTAA polymer wrapping around carbon nanotubes on the nanometer scale, which firmly proved our previous hypothesis. | TBAey0DC6w1tFR2J
JPMXP1222UT0436 | 1945 | 2022 | UT | 436 | 内部利用（ARIM事業参画者以外） | 機器利用 | ---- | テラヘルツ波非標識センシングにむけたWTe2薄膜と表面プラズモンの研究 | 西村 佳菜 | 東京大学 | 計測・分析 | ---- | その他 | ---- | UT-303：分光エリプソメータ | [8 empty] | テラヘルツ波, 表面プラズモン共鳴,電子回折/Electron diffraction,赤外・可視・紫外分光/Infrared and UV and visible light spectroscopy | テラヘルツ波(THｚ波)は、光波と電波の間に相当する周波数帯域の電磁波で、生体関連分子の結合による吸収帯域に相当する。そのため、蛍光分子修飾が不要の直接的バイオセンシングへ応用が期待されている。しかし、感度が低いという実用上の課題があるため、金属表面の電子が光入射により集団共鳴的に振動する現象を利用した表面プラズモン共鳴(SPR)によって信号を増強し、高感度化を図っている。テラヘルツ波帯域でSPRを発現させるため、ワイル半金属であるWTe2を用いた。Si基板上にWTe2薄膜を作製し、リファレンスのためSi基板のみのTHz波反射率測定を行ったところ、特異的な反射特性を示した。そこでSi基板の反射特性をシミュレーションするにあたり、物性値の取得のため、分光エリプソメータでの屈折率・消衰係数を計測した。 | まず初めに、理論的にSPR発現が期待できるクレッチマン配置により、薄膜とSiプリズムを組み合わせ、THz波の反射率を測定した。その際、入射角を25-55度まで5度刻みに測定を行ったまた薄膜が約150nmで薄いこと、そして薄膜の透過率が40%であることから、Si基板の影響を考慮し、Si基板のみでの反射率測定を行った。その結果、入射角θが大きくなるにつれて、低周波数側にシフトした(図1.1 右)。一方で、Si基板のみのTHz光反射率と殆ど同じ挙動をしめしていた（図1.1左)。このことから、今回観測した反射率測定は薄膜由来のものでなくSi基板由来のものであると考えられる。この反射率測定の原因を探求するため、反射率シミュレーションに必要な物性値を、分光エリプソメータにSi基板（p型, 抵抗値10000）を設置し、屈折率・消衰係数を測定した。本研究ではTHz光を用いているが、可視光域での測定を行った。 | 分光エリプソメータの結果より、文献値と近い屈折率n =3.43, 消衰係数κ≒0という結果が得られた（図1.2）。これをもとにFDTD法を用いてシミュレーションした結果、実験で得られたような反射特性と一致しなかった（図1.3）。このシミュレーション結果において、入射角が小さくなるにつれてディップ周波数が高周波数側にシフトする点では、SPRの理論的計算と一致している。一方で実験結果と大きく異なる挙動をしめしていた。この原因として、THz帯域では物性値が異なることが考えられる。また本実験で用いたSi基板はボロンをドープしたp型であるため、n型を計測し比較することにより、ドーピングによる影響を考察できるのではないかと考える。 | DsFXL4au7QfoDQ5d
JPMXP1222UT1001 | 2268 | 2022 | UT | 1001 | 内部利用（ARIM事業参画者以外） | 機器利用 | 技術補助 | 次世代型半導体 ISFET pHセンサーの開発 | 茅根 創 | 東京大学大学院理学系研究科地球惑星科学専攻 | 加工・デバイスプロセス | ---- | 高度なデバイス機能の発現を可能とするマテリアル | ---- | UT-711：LL式高密度汎用スパッタリング装置 (2018) | UT-900：ステルスダイサー | UT-906：ブレードダイサー | UT-704：高密度汎用スパッタリング装置 | UT-800：クリーンドラフト潤沢超純水付 |  |  |  |  | スパッタリング/Sputtering,IoTセンサ/ IoT sensor | 温室効果ガス排出による海洋酸性化のモニタリングを行うためにイオン感応性電界効果トランジスタ(ISFET)型のpH計を製作している。昨年度に引き続き、感応膜の種類、形状、膜厚等を調整した。製作したデバイスは実海域でpHを測定するために使用した。 | DISCO DFL7340やDAD3650でシリコンウエハおよびガラス板を切断し、クリーンベンチで洗浄したのち、CFS-4ESやCFS-4EP-LLを用いてTa2O5膜をスパッタした。膜厚はDektakXTやTohospec3100を用いて測定した。 | シリコンウエハを用いたチップは高精度でpHの測定を行うことができたが、光へ反応してしまったため実海域での測定には向いていなかった。そこでガラスを用いてチップを作成したところ、pH応答が見られ、実海域での測定も行うことができた。ただし、ガラスチップ表面には導電性が見られたため、今後は絶縁方法や、ガラス以外の素材を用いたチップ作成を検討予定である。 | 3Ae6f2QIm8TR6X10
JPMXP1222UT0433 | 1943 | 2022 | UT | 433 | 外部利用 | 機器利用 | 技術相談 | ダイレクト接合3D積層技術開発 | 二宮 健生 | 先端システム技術研究組合 | 計測・分析 | ---- | 高度なデバイス機能の発現を可能とするマテリアル | ---- | UT-101：低損傷走査型分析電子顕微鏡 | UT-102：高分解能走査型分析電子顕微鏡 | [7 empty] | 3DIC, 3D集積デバイス,電子顕微鏡/Electron microscopy,ナノエレクトロニクスデバイス/ Nanoelectronics device | 半導体デバイスのさらなる高集積化、低消費電力化、高速化に向け、チップ同士を縦方向に積層した3D集積デバイスの進展が止まらない。例えば、High Bandwidth Memoryでは、現行ではTSV+マイクロバンプ技術によりDRAMが積層されているが、Siウェハやチップを直接貼り付けて接続するハイブリッドボンディング技術を用いたものに進化していくと期待される。このようなトレンドの中で、ボンディングの低温化を図りつつ、高品質接合を実現することが望まれている。本課題におけるARIM利用の目的は、接合されたウェハの断面解析手法を確立し、超音波顕微鏡像や貼合強度などの他分析結果と対応させることで、より優れたボンディング条件に向けてフィードバックしていくことである。 | SiO2膜を1μm製膜した300mm Si基板を2枚用意し、SiO2同士が向き合うようにして2枚のウェハを接合させ、これを断面観察用のサンプルとして用いた。今年度はスタートが2023年1月と遅かったため、断面SEM像を得るためにサンプルを加工にチャレンジしたのみであった。 | まずは断面SEM観察用のサンプル作成を試みた。当初は1cm角程度に手割りでサンプルを切り出した後、樹脂で固定して研磨することで断面出しをする予定であったが、樹脂で固めた時点で応力のため接合界面が剥がれてしまうことが予測された。このため、研磨による観察断面出しを断念し、手割りした段階で断面観察を行うこととした。しかしながら、2枚のSiウェハの接合界面をそろえて断面出しをすることはできず、段差ができてしまったために所望の断面像を得ることはできなかった。また、接合界面のSiO2膜がチャージアップしたためクリアなSEM像を得ることができないど、貼り合せたSiウェハのSEM解析における課題が明らかとなった。このように所望の断面解析を行うことはできなかったが、次年度における取組として、貼り合されたSiウェハの片側を研磨により薄くし、薄くしたSi側からFIB加工することで断面出しを行うことを考案した。 | ch7LCYeZ3iHyvF0C
JPMXP1222UT0430 | 1942 | 2022 | UT | 430 | 内部利用（ARIM事業参画者以外） | 機器利用 | ---- | SEM EDX of NbC after ECM | Saxena Krishna | 東京大学 | 計測・分析 | ---- | その他 | ---- | UT-104：低真空走査型電子顕微鏡 | [8 empty] | NbC, ECM, SEM-EDX,電子顕微鏡/Electron microscopy,電子分光 | The aim of this research was to study the machining characteristics of Niobium Carbide (NbC) cermet with Nickel (Ni) binder during the electrochemical machining process (ECM). The goal was to find out which material dissolves first during the ECM process while using a neutral aqueous sodium nitrate electrolyte. | The experiments were conducted using an electrochemical machining process with 30 V voltage, 50us pulse on time, and a 50% duty cycle. The samples were prepared by polishing. The goal here was to evaluate as which element dissolves first during the ECM of NbC. To evaluate this, samples were machined at different numbers of pulses i.e 10 pulses and 100 pulses. The elemental analysis was conducted using SEM and EDX. | The electrochemically machined surfaces of NbC cermet were analysed with SEM and EDX (line-EDX). The surfaces showed the presence of electrochemical machining footprints with preferential dissolution of Ni binder (as observed from line-EDX). Further result analysis is under process. | iwdcfnBYch5vs8O2
JPMXP1222UT1004 | 2271 | 2022 | UT | 1004 | 外部利用 | 機器利用 | ---- | 選択的なウェットエッチングを可能とする基板表面処理剤の開発 | 望田 憲嗣 | 株式会社ダイセル | 加工・デバイスプロセス | 計測・分析 | 革新的なエネルギー変換を可能とするマテリアル | ---- | UT-800：クリーンドラフト潤沢超純水付 | UT-854：オージェ分光分析装置 | [7 empty] | 膜加工・エッチング/Film processing and Etching,赤外・可視・紫外分光/Infrared and UV and visible light spectroscopy | 半導体製造において、窒化ケイ素（Si3N4）と酸化ケイ素（SiO2）は最も一般的に使用される誘電体材料である。これらは、ガスパッシベーション、絶縁、CMP（化学的機械研磨）用ストッパーなど、さまざまな用途で使用されている。Si3N4はSiO2よりもエッチング耐性がかなり高いものの、SiO2のエッチングプロセスの影響を受けてしまう。このため、これら2つの材料を組み込んだデバイスの製造においては、被加工膜のエッチング量を加味して製造プロセスを構築する必要がある。フッ酸（HF）、バッファードフッ酸（BHF）、リン酸（H3PO4）などの一般的なエッチング液に対するこれらの材料のエッチング選択性は、製造時にかなり懸念される課題であった。例えば、Si3N4とSiO2を積層した3次元NANDゲートのリセス加工では、アイソレーション層であるSiO2の損失を抑えるために、H3PO4エッチングの段階でSiO2に対するSi3N4の高いエッチング選択性が要求される。そのため、容易にスケールアップでき、半導体製造プロセスに適用できる新しい選択的エッチングプロセスの開発に大きな関心が持たれている。 | 1. 2cm x 2cmにカットしたSiO2膜or Si3N4膜付き基板を準備する。2. SiO2膜 or Si3N4の膜厚を分光エリプソM-2000にて測定する。3. 上記SiO2膜or Si3N4膜付き基板を0.3wt%水溶性樹脂水溶液に10秒間浸漬する4. 上記基板をBHF110に5分間浸漬する。5. エッチング後の膜厚を分光エリプソM-2000にて測定する。上記3,4をドラフトチャンバ- (UT-800)にて実施した。使用した水溶性樹脂は下記の通り。 | Fig. 1(a)に熱酸化膜(Th-SiO2)付き基板を各種水溶性樹脂で処理し、その後BHF110でエッチングした際のエッチングレート、Fig. 1(b)にLPCVD法で成膜したシリコン窒化膜(Si3N4)付基板を同一処理した際のエッチングレートを示す。酸化膜では、そのエッチングレートは未処理の基板、水溶性樹脂で処理した基板とも同程度であった。他方、窒化膜のおいては、当社オリジナル樹脂DC01で処理した場合にのみBHFによるエッチングを抑制できることが分かった。 | hrrJE8kSV3ZA042D
JPMXP1222UT0429 | 1941 | 2022 | UT | 429 | 内部利用（ARIM事業参画者以外） | 機器利用 | ---- | 磁性ナノ粒子/YIGハイブリッド構造におけるスピン波の研究 | 佐久間 尊通 | 東京大学工学部電気電子工学科 | 計測・分析 | ---- | 量子・電子制御により革新的な機能を発現するマテリアル | 次世代ナノスケールマテリアル | UT-304：極限環境下電磁物性計測装置 | UT-302：電子スピン共鳴装置 | [7 empty] | ナノ粒子/ Nanoparticles,スピン波,スピン制御/ Spin control,スピントロニクス/ Spintronics,ナノ粒子/ Nanoparticles | ガス暴露前後の磁性ナノ粒子の磁性変化を見るため、東京大学の設備であるESR装置を用いて共鳴磁場の変化、およびPPMS装置を用いて磁化の変化を測定した。 | まずはエタノールガス暴露前後のCuFe2O4、ZnFe2O4のナノ粒子について電子スピン共鳴装置(JE-008)による共鳴磁場の測定を行い、同様の実験をアセトンガスについても行った。また、エタノールガス暴露前後のCuFe2O4、ZnFe2O4のナノ粒子について極限環境下電磁物性装置(UT-304)による磁化変化の測定を行った。 | 図１にエタノールガス暴露前後の磁性ナノ粒子の共鳴磁場変化を、図２にアセトンガス暴露前後の磁性ナノ粒子の共鳴磁場変化を示す。共鳴磁場のシフト量からCuFe2O4の方が反応性が良いことが期待できるが、これはガスによりZnFe2O4ではFe3+が優先的に還元されるのに対し、CuFe2O4ではCu2+が優先的に還元されることによるものだと考えられる。また、アセトンガスとエタノールガスとのシフトの正負が異なるのは、還元されるサイトのイオンがガスによって異なることによるものであると考えられる。また、図３にエタノールガス暴露前後の磁性ナノ粒子の飽和磁化の様子をしめす。高印加磁場下で磁化が飽和していないが、線形的な変化を起こしているためこれは何かしらの常磁性成分が原因になっていると考えられる。また、ZnFe2O4は通常ヒステリシスは見せないはずだがこの実験結果からはヒステリシスが見られるため、実際のZnFe2O4の組成はFe3+0.98Zn2+0.02[Fe3+1.02Zn2+0.98]O4があることが予想される。また、こちらもCuFe2O4の方が反応性が良いことが期待され、これは共鳴磁場変化の実験の結果に一致する。 | WUMOMqm54m5Xw3i5
JPMXP1222UT0427 | 1940 | 2022 | UT | 427 | 外部利用 | 機器利用 | ---- | コーティング表面の成分分析 | 加藤 歩並 | 日本特殊塗料株式会社 | 計測・分析 | ---- | その他 | ---- | UT-102：高分解能走査型分析電子顕微鏡 | [8 empty] | 表面・界面, 表面処理,電子顕微鏡/Electron microscopy | 滑水表面の作製を目的として、潤滑性オイルをアルミ基材に被覆し、その表面の構造解析と元素分析マッピングをおこなった。潤滑性オイルは分子量の異なる３種類を使用し、アルミ基材としてはA1050を使用した。SEM観察の結果、分子量の違いによる表面構造の変化はみられなかったが、EDX分析を行ったところ、分子量の増大に伴って表面の潤滑性オイルの成分が多く分布している傾向がみられた。 | 滑水表面のコーティング剤として分子量が異なる潤滑性オイルを３種類（分子量：大、中、小）用いた。アルミ基材に各分子量の潤滑性オイルをスプレー塗装し、130℃で30分間焼付することにより、試験板を作製した。各試験板について水滴滑落角を測定し、滑水性を評価した。また、それぞれの表面の構造解析と元素分析マッピングをショットキー電界放出型走査電子顕微鏡（SEM）JSM-7800Fを用いて実施した。 | 各分子量の潤滑オイルで作製した滑水表面の水滴滑落角を測定したところ、潤滑オイルの分子量の増大に伴って、水滴滑落角は小さくなり、滑水性が高くなる結果となった。SEM観察では、どの分子量で作製した試験板も表面形態に違いはみられなかった。次に、表面の元素分析マッピングを行ったが、どの分子量の試験板でも潤滑オイルの分布は観察できなかった。理由としては、潤滑オイルの被覆膜の厚さが装置の検出限界以下の薄さであり、アルミ基材側の成分を検出してしまったためであると考えられる。ただし、表面の潤滑オイル成分の質量％を計測したところ、分子量の増大に伴って微量ながら質量％が高くなる傾向がみられた。この結果は、分子量が大きい潤滑オイルの表面で滑水性が高くなる傾向と一致していた。以上より、滑水表面の作製には分子量の大きい潤滑オイルを使用した方が、表面に潤滑オイル成分が多くなるため、滑水性が高くなることが示唆された。 | j5EYQu6xq430ueGG
JPMXP1222UT0426 | 1939 | 2022 | UT | 426 | 外部利用 | 機器利用 | 技術補助 | Investigation of planarity and roughness for a thin film on pattern | Ghodke Swapnil | ASM Japan KK | 計測・分析 | ---- | 次世代ナノスケールマテリアル | ---- | UT-307：走査型プローブ顕微鏡 | [8 empty] | Thin films, PECVD, planarity, roughness, Scanning probe microscope ,走査プローブ顕微鏡/Scanning probe microscopy,走査プローブ顕微鏡/Scanning probe microscopy | Scanning probe microscope measurements were performed atTakeda laboratory, University of Tokyo on thin films deposited by the PECVD method.The objective was to investigate the planarity and roughness of the depositedfilms using wide-area scans. | Thin films were deposited using the PECVD method where planarity androughness were characterized using a scanning probe microscope L-traceⅡ(UT-307). | Obtained wide-area scans of 50µm x 50 µm with a scanning probe microscope. Themeasurements showed that the roughness of the deposited film was 12.5 nm. 3Dtopography images and corresponding cross-section profiles were also obtainedfor the patterned regions on the sample. However, due to instrumental factorbowing was observed for the scanned data, which made the user to perform additionalnormalization/ flatness corrections to obtain the absolute values. Thecorrected planarity data was qualitative but needs further investigation tounderstand the absolute planarity of the film on the substrate. | bzY17D24LX001S4J
JPMXP1222UT0403 | 1923 | 2022 | UT | 403 | 外部利用 | 技術補助 | ---- | 固体酸化物型燃料電池(SOFC)の電極電解質界面分析 | 小杉 達哉 | 東京工業大学 花村研究室 | 計測・分析 | ---- | 革新的なエネルギー変換を可能とするマテリアル | 高度なデバイス機能の発現を可能とするマテリアル | UT-306：超微量元素計測システム(SIMS) | [8 empty] | 水素エネルギー関連材料,半導体微細構造,微粒子,表面・界面,,質量分析/Mass spectrometry,セラミックスデバイス/ Ceramic device,燃料電池/ Fuel cell,全固体電池/ All-solid battery | 発電中の固体酸化物燃料電池(SOFC)の多孔体酸素極に同位体酸素を供給し、電極内部に同位体でラベリングした後、SOFCセルを急冷して同位体酸素イオンの拡散を停止させた。 その後、NanoSIMS50Lを用いて、SOFC空気極断面の二次イオン質量分析を行った。その結果、SOFC多孔質体酸素極の二次元断面内における同位体酸素濃度分布が得られた。 | 利用装置：二次イオン質量分析装置(NanoSIMS50L) 電解質に両面研磨されたYSZ円板、燃料極にNiO/YSZ、空気極にLSM/YSZを使用した2種類の電解質支持型セルを用意した。作成したSOFCセルで同位体酸素を用いて定常発電をした後、取り出したセルの破片をエポキシ樹脂で包埋し、SIMS分析に向けて酸素極断面を平滑に加工した。 加工後にNanoSIMS50Lを用いて真空引きをした後、一次イオンビーム(Cs+)でスパッタリングされた二次イオンを質量分析し、同位体イメージングを行った。 | LSM/YSZ空気極を使用したSOFCセルでは、空気極―電解質界面にて、高電流密度下における同位体酸素の濃度分布を確認することができた。また、LSM粒子表面における同位体酸素の交換が確認され、LSMと気相の二相界面において電気化学反応が生じたことが確認された。また、OCV条件下の結果との比較により、電流印加により電極及び電解質への酸素拡散と二相界面における酸素交換反応が促進されることが示された。 | IQYf94zXS56OyLs6
JPMXP1222UT0398 | 1921 | 2022 | UT | 398 | 内部利用（ARIM事業参画者以外） | 機器利用 | ---- | 新規半導体製造装置機構の研究 | 岡部 貴雄 | 東京大学 | 計測・分析 | ---- | 高度なデバイス機能の発現を可能とするマテリアル | ---- | UT-101：低損傷走査型分析電子顕微鏡 | [8 empty] | 機能性粒子,電子顕微鏡/Electron microscopy | 粒子の形状とサイズの確認 | ・SEMの利用方法の利用説明を受けた後、機器利用を行った。・ポリマー粒子とセラミック粒子の形状とサイズをSEMを用いて確認する | 固体潤滑剤用途として，媒質液中で液体モノマーと重合開始剤の混合物とを攪拌しつつ，可視光を照射して光重合した球状のフッ素系ポリマー粒子を確認した．生成したポリマー粒子の直径については，10-50 um程度と予想よりも大きいが，固体潤滑剤として作用できる大きさであると思われる．この観察結果から，攪拌および照射光の強度を高める必要があることが分かった．セラミック粒子については，撥水材料として有用な形状となっていることが確認できた． | GI0luNuE3hRKTqKA
JPMXP1222UT0395 | 1918 | 2022 | UT | 395 | 外部利用 | 技術補助 | ---- | ガラス表面に形成した多孔質構造の組成分析 | 藤間 卓也 | 東京都市大学 | 計測・分析 | ---- | 次世代ナノスケールマテリアル | その他 | UT-154：イオンスライサー | UT-007：高分解能分析電子顕微鏡 | [7 empty] | 電子顕微鏡/Electron microscopy,イオンミリング/Ion milling,メソポーラス材料/ Mesoporous material | ケイ酸塩ガラス表面上に形成した多孔質層について、その構造中における元素分布を詳細に分析することを目的としている。 | 分析対象である多孔質構造は、孔径が数十nm程度以下、固相部分は直径数nm程度の微細な構造であるため、イオンスライサーでガラスサンプルから多孔質層の断面を切り出し、透過型電子顕微鏡を用いて観察を試みた。 | 現段階では、サンプルの観察用薄片の切り出しに成功し、透過型電子顕微鏡を用いて構造の詳細な観察を行うところまで進んだ。事前に走査型電子顕微鏡を用いて確認していた通りの構造が確認されると同時に、走査型では分解能が不足して詳細に観察できていなかった構造まで確認できた。元素分布に関する分析までは、本年度は行えなかったが、次年度に行うものとした。 | NsvIc64BkBj12q1I
JPMXP1222UT0397 | 1920 | 2022 | UT | 397 | 内部利用（ARIM事業参画者以外） | 機器利用 | ---- | フッ素添加による炭素膜の特性 | BAE SUMIN | 東京大学 | 計測・分析 | ---- | その他 | ---- | UT-301：多機能走査型X線光電子分光分析装置(XPS) | [8 empty] | Film structure,電子分光 | A deposition technique that combines bipolar plasma-based ion implantation and deposition (PBII&D) with magnetron sputtering is used to create films on a Si (100) wafer. In order to understand the film characteristics, XPS analysis was performed. | 1. a bipolarplasma-based ion implantation and deposition (PBII&D) is used to createfilms on a Si (100) wafer. Prior to deposition, the substrates are cleaned inan ultrasonic bath with acetone, ethyl alcohol, and deionized water, and thenair-dried to remove surface contaminants. The deposition process consists ofthree steps: 1) Ar-H cleaning, 2) deposition of an interlayer, and 3)deposition of a toplayer. To enhance adhesion between the substrate and thecoating, the oxide layer on the surface is removed through pre-sputtering withAr flow for 15 minutes using pulsed voltages of +1.5/-5.0 kV. Next, a Si-DLCadhesion layer is deposited for 10 minutes using hexamethyldisilazane (HMDS)gas flow of 20 sccm and pulsed voltages of +1.2/-3.0 kV. Finally, the DLC layeris fabricated by flowing methane (CH4) gas at 20 sccm with pulsed power of +1.5/-5.0kV. In the case of F-doped DLC, it uses Hexafluorobenzene (HFB) of 20 sccm. 2. The XPS spectra are obtained using amonochromatized Al Kα X-ray source (1486.6 eV) at an electron take-off angle of 45°. The X-ray power is set at 25 W with a spot size of 100 μm. Scans are collected with a pass energy of 23.5 eV and an energystep of 0.1 eV. The atmospheric pressure in the chamber is maintained atapproximately 1x10-6 Pa during the measurements. Charge effects are minimizedthrough charge neutralization, and any remaining charge effects are calibratedusing the C 1s core level signal at 284.8 eV. Each acquisition is accumulated10 times to obtain an averaged scan. CasaXPS software is employed for peakfitting, with the baseline created using the Shirley method, and the spectradeconvoluted using a sum of Gaussian (80%) and Lorentzian (20%) functions. | Thequantification of elemental species was determined on the appropriate sensitivityfactors extracted. The F content of the a-C:F films, as they weredeposited, varied based on the negative bias voltage applied during thedeposition process. It was observed that the F content consistently decreasedas the negative pulse voltage increased. | xcSrFcBUsL2A5Bx9
JPMXP1222UT0421 | 1936 | 2022 | UT | 421 | 外部利用 | 機器利用 | 技術補助 | 下部マントル圧力条件でのLLSVP構成候補鉱物の大歪変形実験 | 夏井 文凜 | 東京工業大学理学院地球惑星科学系 | 計測・分析 | ---- | その他 | ---- | UT-103：高分解能走査型電子顕微鏡 | [8 empty] | 結晶方位選択配向,電子顕微鏡/Electron microscopy | 地球の最下部マントルには大規模S波低速度領域（LLSVP）があり、その端で強い地震波異方性が地震波観測から確認されている。このような地震波異方性は鉱物の結晶方位選択配向（CPO）の発達が引き起こしている可能性がある。LLSVPでCPOの発達が生じる原因は沈み込んだスラブの核マントル境界での衝突やLLSVP内の上昇にともなうせん断変形によるCPO発達との関係が議論されており、LLSVPを構成すると予想される鉱物の定量的な変形実験を行い、それらの鉱物の変形特性（レオロジー）や変形によるCPO発達と地震波異方性の関連性を調べる必要がある。本研究ではARIMの機器利用制度の支援を受け、高圧下での変形試料のCPOおよび粒径の観察に向けた最適なEBSD測定用試料準備条件の探索のための予備測定を行った。 | 高圧ねじり変形実験装置である回転式ダイヤモンドアンビルセルを用いて高圧力下で変形した鉱物多結晶体の、EBSDを用いたCPOおよび粒径の観察に向けた予備測定を行った。予備測定用の試料はレニウムもしくはタングステン板に埋没した直径100 μm、高さ~50 μmの円柱状のFeO多結晶体である。試料はダイヤモンドアンビルセルを用いて~15 GPaの圧力に加圧することで、定性的な一軸変形を受けたものを用いた。試料は別機関の集束イオンビーム（FIB）を用いて円柱体試料の縁部分を圧縮軸に平行に切断し、加速電圧、照射電流、範囲等の加工条件を変えて、複数の試料を準備した。試料準備後、ARIM共同利用設備である走査型電子顕微鏡（JSM-7000F）を用いて試料研磨面全体のSEM像およびBSE像を取得し、試料研磨面複数箇所のEBSDマッピングデータを取得した。得られたEBSDマッピングデータを比較し、測定試料の切断・研磨条件を変更してよりよいEBSDマッピングデータの取得を目指した。 | EBSDマッピングデータの取得はJSM-7000Fの2回の機器利用で、4試料に対して実施した。1回の測定でFIBでの試料準備条件を変えた2試料についての測定を行い、FIBを用いた試料の切断形状・研磨面へのリデポジッション・ビーム跡・加速電圧・照射電流のEBSD測定への影響を確認し、2回目の測定では、試料準備条件を改善して測定をした。Fig.1に1回目の機器利用時に取得したEBSDマッピングを示す。試料にFIB加工によるダメージが加わらないよう、加速電圧および照射電流値を調整し試料研磨を行ったが、試料切断形状による測定可能範囲の制限やリデポジッションの影響が確認された。Fig. 2に2回目の機器利用時に取得したEBSDマッピングを示す。1回目のマッピング精度から試料切断研磨条件を変更し、より取得率の高いEBSDマッピングデータを取得することが出来た。 | SZRoCKpj11M0CIzw
JPMXP1222UT0402 | 1922 | 2022 | UT | 402 | 内部利用（ARIM事業参画者以外） | 機器利用 | ---- | 天然物生合成に関わる酸化酵素の反応解析 | 森 貴裕 | 東京大学 | 計測・分析 | ---- | 量子・電子制御により革新的な機能を発現するマテリアル | ---- | UT-302：電子スピン共鳴装置 | [8 empty] | ESR,スピントロニクス/ Spintronics | 天然物の生合成に関わる非ヘム鉄酸化酵素の反応機構を解析するため、ESRにてラジカル中間体の生成の確認や、金属イオンの電子状態について検討を行った。 | 精製した酵素に対して活性に必要な捕因子である鉄イオン、共基質である2-オキソグルタル酸を添加し、20Kにて鉄イオンが活性部位に配位したresting stateの測定を行った。 | 過去の論文においてホモログ酵素では、鉄イオンおよび2-オキソグルタル酸を添加した条件で鉄イオンのresting stateのスピン状態が検出されていたにもかかわらず、今回の測定ではresting stateのスピン状態を検出することができなかった。酵素濃度が低く、検出限界を下回っていた可能性が考えられるため、酵素精製のスケールをあげ、大量精製したのちに酵素濃度、測定条件の最適化を行っていく予定である。 | 2vsWU5T10VULd6eV
JPMXP1222UT0394 | 1917 | 2022 | UT | 394 | 内部利用（ARIM事業参画者以外） | 機器利用 | ---- | 廃棄物を用いたコンクリート代替材料の開発 | 酒井 雄也 | 東京大学 | 計測・分析 | ---- | マテリアルの高度循環のための技術 | ---- | UT-102：高分解能走査型分析電子顕微鏡 | UT-153：クロスセクションポリッシャー(CP) | [7 empty] | 電子顕微鏡/Electron microscopy,イオンミリング/Ion milling,資源循環技術/ Resource circulation technology | コンクリートがれきを主原料としたリサイクル素材について、圧縮成形後の処理による性能の違いの原因を把握するため、ＳＥＭ観察を実施した | 作製した硬化体をエポキシ樹脂に包埋した後に、クロスセクションポリッシャーで断面作製を行った。その後、高分解能走査型分析電子顕微鏡（JSM-7800F）を用いて、加速電圧10.0kVで二次電子像および反射電子像を取得した。 | Fig.1に、コンクリートがれきの圧縮成形後の処理の有無による硬化体性状を比較したSEM像を示す。図より、処理を用いない場合はコンクリートがれきの粒子が粉砕後の形状のまま存在し、粒子間には特に接着の様子などは見られない。一方で処理後には、がれき粒子の形状が変化し、粒子同士に接着が生じているように見える、これにより性能の改善が生じていたものと推察される。 | GCJcbv69qozPFBoQ
JPMXP1222UT0393 | 1916 | 2022 | UT | 393 | 内部利用（ARIM事業参画者以外） | 機器利用 | ---- | 階層性多孔質(HNL)ガラスの構造分析 | 萩原 大貴 | 東京大学 | 計測・分析 | ---- | 次世代ナノスケールマテリアル | マテリアルの高度循環のための技術 | UT-101：低損傷走査型分析電子顕微鏡 | UT-153：クロスセクションポリッシャー(CP) | [7 empty] | 電子顕微鏡/Electron microscopy,イオンミリング/Ion milling,ナノ多孔体/ Nanoporuous material | 新しい多孔質ガラス材料として、階層性ナノ多孔層 (Hierarchical Nanoporous Layer)ガラス、通称HNLガラスが近年注目されている。ソーダライムスライドガラスを弱塩基水溶液でエッチング処理することで表面にナノスケールの多孔層を形成した。本研究では既存の手法より簡便に多孔質層を実現できるHNLガラスを用いて、ガラスに触媒を担持させることで機能性材料の創製を目指す。 | ソーダライムスライドガラスを0.034 mol/Lのクエン酸二ナトリウム水溶液で満たされた耐圧容器の中に入れ、オートクレーブ装置を用いて120℃で16時間保持し、エッチング処理を行なった。処理後のガラス表面に多孔層ができているかを走査型電子顕微鏡で確認した。さらに、完成したHNLガラスを0.1 mol/Lの硝酸セリウム水溶液中に入れ、１時間含浸させた。その後多孔質層中に満たされたCeイオンを酸化物とするため、450℃で２時間焼成した。取り出した処理後のガラスにCeO2が担持できているかを走査型電子顕微鏡で確認した。 | 0.034 mol/Lのクエン酸二ナトリウム水溶液で満たされた耐圧容器の中に入れ、オートクレーブ装置を用いて120℃で16時間保持し、エッチング処理を行なった処理後のガラス表面を観察したところ、20 - 50 nm程度の細孔構造が確認できた。一方Ce含浸後のガラス表面を観察したところ、CeO2の担持による構造の変化は確認できなかった。 | Zqm0PdxEaXeoDwQh
JPMXP1222UT0390 | 1913 | 2022 | UT | 390 | 内部利用（ARIM事業参画者以外） | 機器利用 | ---- | gas sensor | Zang Chuanlai | 東京大学 | 計測・分析 | ---- | 高度なデバイス機能の発現を可能とするマテリアル | ---- | UT-102：高分解能走査型分析電子顕微鏡 | [8 empty] | 電子顕微鏡/Electron microscopy,EB,IoTセンサ/ IoT sensor | To confirm the surface structure and element distribution, I usedthe JEOL JSM-7800F SEM tocheck the SEM figure and EDS mapping. | An electron beamlithography was performed to fabricate single-nanowire gas sensors using fourmetal oxide materials. Scanning electron microscopy (SEM) was then used toobserve the surface morphology and size of the nanowires, and energy-dispersivespectroscopy (EDS) was employed to analyze the elemental distribution of thenanowires. | The electron beamlithography process involved depositing a thin film of the metal oxide materialonto a substrate and then using a focused electron beam to etch patterns intothe material to create nanowires with desired dimensions. Four different metaloxide materials were used, including tin oxide (SnO2), zinc oxide (ZnO), indiumoxide (In2O3), nickel oxide (NiO) .etc.SEM imaging showed thatthe nanowires had a uniform and smooth surface, with diameters ranging from50-100 nanometers. The length of the nanowires varied, with some reaching up toseveral microns in length. EDS analysis revealedthat the nanowires had a homogeneous elemental distribution, with nosignificant segregation of elements observed. The results confirmed that thefour metal oxide materials were of high purity, with only minor trace elementspresent. | DLedj81DmkhfL2ss
JPMXP1222UT0387 | 1911 | 2022 | UT | 387 | 内部利用（ARIM事業参画者以外） | 機器利用 | ---- | その場断続陽極分極と機械学習法によるアルミニウム合金の局部腐食機構の解明と予測モデルの開発 | WU KAIGE | 東京大学 | 計測・分析 | ---- | その他 | ---- | UT-102：高分解能走査型分析電子顕微鏡 | [8 empty] | アルミニウム基合金,電子顕微鏡/Electron microscopy | In this work,an intermittent anodic polarization (IAP) test approach was explored to studythe linkage between the local microstructure and localized corrosion propertieson aluminum alloy 5083 (AA5083). The unique test procedure allows periodicaltriggering and repassivation of single pit events at the different pittingpotentials on the traceable different local microstructures. Therefore, thelocalized corrosion susceptibility of different local microstructures could bequantitatively compared according to the corresponding pitting potential. | The general test procedure wasconducted using the potentiodynamic polarization method based onelectrochemical measurements. The anodic polarization was immediatelyinterrupted when a pit was initiated, which was followed by the repassivationof the pit. Then, restarting the anodic polarization from the previous pittingpotential will trigger another pit at a different microstructure. Likewise,different microstructures involved in localized corrosion were labeled by thedifferent pitting potentials. | Figure 1 shows the morphological analysis of different localmicrostructures of intermetallic particles (IMPs) and the involved corrosionevents of pitting. Obviously, different local microstructure exhibits distinctresistance to localize corrosion. Suggestively, the localized corrosionsusceptibility of metal is determined by various microstructural factorsincluding electrical, chemical, electrochemical, and geometric parameters,which are under ongoing investigations. | 8k9gDDGbAN90VCtA
JPMXP1222UT0385 | 1909 | 2022 | UT | 385 | 外部利用 | 機器利用 | ---- | カーボンナノチューブおよびセルロースナノファイバーの物性評価 | 生野 孝 | 東京理科大学 | 計測・分析 | ---- | 次世代ナノスケールマテリアル | 量子・電子制御により革新的な機能を発現するマテリアル | UT-101：低損傷走査型分析電子顕微鏡 | [8 empty] | 電子顕微鏡/Electron microscopy,ナノチューブ/ Nanotube,表面・界面・粒界制御/ Surface/interface/grain boundary control,ナノワイヤー・ナノファイバー/ Nanowire/nanofiber | 準一次元量子細線（カーボンナノチューブ（CNT）およびセルロースナノファイバー（CNF））の構造解析を行うことを目的とする．環境親和性の高い手法で合成されたCNTやCNFの単体もしくは複合体の微細構造解析を実施する． | 1万倍〜4万倍の倍率において走査顕微鏡像観察を行い，上記CNTおよびCNFの直径の計測を行った． | 各種材料の微細構造観察を行った．CNTの中に複数の触媒金属微粒子（直径20-100 nm）や欠陥が含まれることがわかった．この結果を元に我々のCNT合成プロセスにフィードバックすることができた． | 98BaJS7fumxdNe3q
JPMXP1222UT0384 | 1908 | 2022 | UT | 384 | 内部利用（ARIM事業参画者以外） | 機器利用 | ---- | 成膜面の表面粗さ計測 | 毛利 柊太郎 | 東京大学 | 計測・分析 | ---- | 次世代ナノスケールマテリアル | ---- | UT-307：走査型プローブ顕微鏡 | [8 empty] | 走査プローブ顕微鏡/Scanning probe microscopy,原子層薄膜/ Atomic layer thin film | 本研究では，太陽観測ロケット実験FOXSI-4に搭載されるX線望遠鏡用ウォルターミラーの形状修正加工プロセスに必要な成膜装置の開発を行っている。本成膜装置は、マグネトロンスパッタ法を用いて、ウォルターミラー内面にシリコン成膜を行うものである。開発した成膜装置を用いて，シリコンウェハや電子ビーム蒸着されたニッケル面にシリコンを成膜し、AFM（Atomic Force Microscope）を用いて表面粗さを評価した。 | 開発した成膜装置を用いて、基板上にシリコンを成膜し、成膜前後でAFMを用いて500 nm四方の領域における表面粗さの評価を行った。基板は、市販のシリコンウェハ基板、シリコンウェハ上に膜厚約300 nmのニッケルを電子ビーム蒸着したニッケル蒸着基板の2種類用いた。 | 基板としてシリコンウェハを用いてシリコン成膜を行ったところ、500 nm四方の領域における表面粗さはRMS（Root Mean Square）で0.20 nmから0.10 nmに改善していた。これは、シリコン成膜により、新たな結晶構造が成長したためだと考えられる。 また、基板としてニッケル蒸着基板を用いてシリコン成膜を行い、成膜前後の表面をAFMにより観察した。シリコン成膜により、表面粗さはRMSで2.20 nmから1.32nmに大きく改善していた。また、観察像より10 nm程度の凹凸が小さくなっていることがわかる。これは、シリコン成膜により、新たな結晶構造が成長したためだと考えられる。 | RMMDoD5mvWhbP42l
JPMXP1222UT0386 | 1910 | 2022 | UT | 386 | 外部利用 | 機器利用 | ---- | 超伝導MgB2線材の構造解析 | 児玉 一宗 | 株式会社 日立製作所 | 計測・分析 | ---- | 量子・電子制御により革新的な機能を発現するマテリアル | その他 | UT-102：高分解能走査型分析電子顕微鏡 | UT-153：クロスセクションポリッシャー(CP) | [7 empty] | MgB2, 熱処理, ドーピング, 引抜加工,電子顕微鏡/Electron microscopy,イオンミリング/Ion milling,超伝導/ Superconductivity | 超伝導MgB2多芯線材の微細組織を観察するため、東京大学の設備を利用して断面SEM観察をした。低倍率から高倍率まで観察することにより，構成材の配置，異材同士の界面層，超伝導フィラメントの空隙分布と相構成を調べた。 | MgB2多芯線材を切断後、樹脂包含し、ハンディラップ装置により乾式研磨することで，横断面と縦断面の試料を作製した。断面をさらにクロスセクションポリッシャーによりイオンミリング加工し，高分解能走査型電子顕微鏡(JSM-7800F)により観察した。 | Fig. 1(a)に、線径1.16 mmのMgB2多芯線材における横断面の反射電子像（加速電圧15 kV）を示す。内側に6本、外側に12本のMgB2フィラメントが並んでいる。フィラメントの周囲の母材はFeであり，最外周はMonel 400である。Fig. 1(b)に、フィラメント部の拡大像（加速電圧15 kV）を示す。MgB2フィラメントは数マイクロメートルの空隙を多数内包している。また、MgB2フィラメントとFe母材の界面にみられる数マイクロメートルの層はFe2Bである。Fig. 1(c)に、MgB2フィラメント部の更に高倍の反射電子像（加速電圧5 kV）を示す。灰色の領域がMgB2相であり、黒色部が空隙、濃色部は未反応のB、白色部は未反応のMgである。Fig. 2に、縦断面におけるMgB2フィラメントの反射電子像（加速電圧5 kV）を示す。空隙は線材長手方向に著しく伸長した形状をしていることがわかる。 | koJ80Le2d09nt9Jo
JPMXP1222UT0378 | 1905 | 2022 | UT | 378 | 内部利用（ARIM事業参画者以外） | 機器利用 | ---- | Material Assessment for Liquified Hydrogen Storage Tank | Magalhaes de Melo Freire Rafael | 東京大学 | 計測・分析 | ---- | 革新的なエネルギー変換を可能とするマテリアル | ---- | UT-103：高分解能走査型電子顕微鏡 | [8 empty] | SUS316L stainless steel, EBSD,電子顕微鏡/Electron microscopy,電子顕微鏡/Electron microscopy | To investigate the properties andmechanism of failure of SUS316L stainless steel, a fracture tensile specimenwas cut in the longitudinal direction to be observed by EBSD. The polishing ofthe EBSD sample was carried out in the Kawabata's Laboratory at the Universityof Tokyo and the EBSD observation was conducted at Advanced ResearchInfrastructure for Materials and Nanotechnology in Japan. This work consisted ofan attempt to characterize the material and learn the basic concepts of EBSD. | First, the quality of polishing procedure was accessed by SEM images and it was acceptable. The cleaning procedure of the sample was indicated as one possible point to improve in order to obtain better images.Then, EBSD analysis was executed withone tensile fractured specimen. | From the images obtained by EBSD,it was difficult to describe the failure mechanism since the image quality wasaffected by the high strain level. The experiment was useful to understand thedifficult task in characterize a material that failed in ductile mode with highstrain levels. Methods and strategies to deal with this issue can be adoptedfrom this trial experiment at ARIM. | lxOK7CCzv2QUFL0F
JPMXP1222UT0377 | 1904 | 2022 | UT | 377 | 外部利用 | 機器利用 | ---- | カーボンナノチューブ | 福村 洋人 | 株式会社 フューチャーアース研究所 | 計測・分析 | ---- | 次世代ナノスケールマテリアル | ---- | UT-101：低損傷走査型分析電子顕微鏡 | UT-102：高分解能走査型分析電子顕微鏡 | [7 empty] | 電子顕微鏡/Electron microscopy,ナノチューブ/ Nanotube | カーボンナノチューブの分析を行うため、東京大学の設備を利用してSEM観察を行った。 | 粉末状のカーボンナノチューブを走査型電子顕微鏡（JSM-7800F Prime）を用いてSEM像の撮影、元素分析を行った。 | エミッション電流やワーキングディスタンス、その他条件を変えることできれいなSEM像が撮影でき、カーボンナノチューブの状態が分かった。EDS分析も条件を変え実験をおこない、XRDなどの他実験と結果を照らし合わせてある程度信頼できる実験データが得られたと考えられる。 | 2Jin3YH9uSLvsg4O
JPMXP1222UT0375 | 1902 | 2022 | UT | 375 | 内部利用（ARIM事業参画者以外） | 技術補助 | 機器利用 | 金ナノ粒子触媒によるタンデム酸化を経る第3級アミンを基質とした選択的エナミノン合成 | 金元 俊輔 | 東京大学 | 計測・分析 | ---- | 革新的なエネルギー変換を可能とするマテリアル | 次世代ナノスケールマテリアル | UT-008：高分解能トップエントリー型透過電子顕微鏡 | UT-301：多機能走査型X線光電子分光分析装置(XPS) | [7 empty] | 電子顕微鏡/Electron microscopy,電子分光,電極材料/ Electrode material,ナノ粒子/ Nanoparticles | 調製した種々の担体の担持金ナノ粒子触媒について担体上の金ナノ粒子の粒子径を測定するために、東京大学の設備を利用して断面TEM観察を行った。また、金の電子状態を調べるため XPS 測定を行った。 | (TEM) エタノール中に分散させた試料を銅マイクログリッド上に乗せて乾燥させたものをサンプルとし、透過電子顕微鏡（JEM-2000EX）を用いてTEM像を撮影した。(XPS) X 線に AlKα 線を使用し、インジウム箔上に試料を圧着してX線光電子分光分析装置(PHI 5000 VersaProbe ) を用いてXPSスペクトルの測定を行った。 | (TEM) Fig.1にAu/HAPおよびAu/Al2O3のTEM像を示した。その結果、HAP, Al2O3担体の差による金ナノ粒子の粒子径の差は観測されなかった。またCeO2, TiO2などの他の担体については明確に観測できた粒子は少なかったが、HAPやAl2O3より大きな粒子径を有することが分かった。(XPS) Fig.2にAu/HAPおよびAu/Al2O3のXPSスペクトルを示した。その結果、HAP, Al2O3担体の差による金ナノ粒子の電子状態の差は観測されなかった。 | gtR0n21Q7Iqd3nOS
JPMXP1222UT0373 | 1900 | 2022 | UT | 373 | 外部利用 | 機器利用 | ---- | 金属と誘電体の界面の原子構造観察 | 橋本 晋亮 | TDK株式会社 | 計測・分析 | ---- | 次世代ナノスケールマテリアル | 量子・電子制御により革新的な機能を発現するマテリアル | UT-001：低加速電圧対応原子分解能走査型透過電子顕微鏡 | UT-002：軽元素対応型超高分解能走査透過型電子顕微鏡（Cs-STEM） | [7 empty] | 電子顕微鏡/Electron microscopy,原子層薄膜/ Atomic layer thin film,表面・界面・粒界制御/ Surface/interface/grain boundary control | 一般的な薄膜アクチュエータ製品は、高い電気機械結合係数を持つチタン酸ジルコン酸鉛(PZT)の薄膜の上下面に電極としてPtなどの金属膜を付けた構造を持つ。近年では、PZT/Pt間に数十nm程度のSrRuO3(SRO)膜が存在することで電極膜の剥離防止やPZT膜への欠陥導入抑制効果が得られることが知られ、SRO膜がバッファ層として広く用いられている。本研究では、エピタキシャル成長させたPZT/SRO/Pt膜構造の薄膜アクチュエータ製品について、走査型透過電子顕微鏡(STEM)を用いて微細構造観察を行い、主にPZT/SRO界面近傍の特徴的な原子配位、元素分布、電荷分布などを見出すことを目的とする。 | 薄膜アクチュエータは膜構造既知の市販品を用いた。FIBで試料加工を行った後にTEM観察で結晶構造を確認した後、STEM(JEM-ARM200FCold FE)を用いて原子分解能観察を行った。 | TEM観察により、PZT/SROの界面近傍では、各膜が同一の結晶面を持つ単結晶となっていることを確認した。さらに、STEM観察によりエピタキシャル界面からそれぞれの膜内へ結晶構造が連続していることを確認した。今後は、各界面近傍の微細領域を詳細に観察して欠陥などの特徴的な構造を原子レベルで見出していく。 | B0RJ7AQ89nbK3yoj
JPMXP1222UT0372 | 1899 | 2022 | UT | 372 | 外部利用 | 機器利用 | ---- | 機能性材料の低温域における物性評価 | 河本 崇博 | 株式会社東芝 | 計測・分析 | ---- | その他 | 量子・電子制御により革新的な機能を発現するマテリアル | UT-304：極限環境下電磁物性計測装置 | [8 empty] | 金属間化合物,物理特性測定装置 | 磁気共鳴画像装置などに使用されている超電導マグネットは4 Kなどの極低温環境下で動作するが、その極低温環境の生成および保持には液体HeとGifford-McMahon(GM)冷凍機が使用されている。GM冷凍機の冷凍能力は使用する蓄冷材の比熱特性・構成に大きく左右されることが知られている。本利用課題では新規蓄冷材の材料設計指針を得ることを目的に、開発材料の比熱特性を測定し、比熱ピーク温度の組成依存性を評価した。 | 測定試料は弊社所有設備にて開発材料を数mm角に切り出すことで作製した。比熱特性は共用設備である極限環境下電磁物性計測装置(カンタム・デザイン社製PPMS®)を利用して、試料の比熱特性を3.5から30 Kまでの範囲で評価した。測定時の印可磁場は0Tとした。 | 一部組成を除き測定温度範囲で比熱ピークを観測できた。得た結果を比較することで、組成変化に伴い比熱特性が変化する挙動が確認でき、比熱ピーク温度の組成依存性を把握することができた。得られた結果は今後の材料設計指針に活用する。比熱ピークを観測できなかった組成試料については、測定最低温度を2 Kまで下げた測定を実施することで正確な比熱特性を評価し、さらなる材料設計指針の獲得を目指す。 | 1wjn8z1zrNv738kp
JPMXP1222UT0367 | 1897 | 2022 | UT | 367 | 外部利用 | 機器利用 | ---- | ナノ粒子の合成と構造制御 | 梶山 智司 | 三菱ケミカル株式会社 | 物質・材料合成プロセス | 計測・分析 | 次世代ナノスケールマテリアル | その他 | UT-006：ハイスループット電子顕微鏡 | [8 empty] | ナノ粒子, コロイド, ドーピング, 形状・形態観察, エネルギー材料, 触媒材料, 環境材料,電子顕微鏡/Electron microscopy,ナノ粒子/ Nanoparticles | 機能性無機材料において、その物性は組成・形状・サイズが大きく影響を与える。このことから無機材料合成においては、原子スケールおよびナノスケールからその構造を精密に制御することの重要度は高いと言える。ナノ粒子の担持や無機結晶への異種元素ドーピングなど様々な材料創製が行われており、その反応の進行を確認するためにも元素レベルでの構造観察・元素分析が必要となってくる。セラミクスなど焼結反応で得られる無機材料とは異なり、溶液プロセスで比較的低温で合成される無機材料においては、電子線による構造劣化や損傷などが原因で、原子・ナノスケールの構造解析が容易ではないことが分かってきている。この電子線に対する脆弱性から溶液プロセスでのドーピング反応に置いては元素レベルでの観察が容易ではなく、加速電圧、カメラ長、絞り等の条件を変化させながら観察することが必要である。多種類の透過型電子顕微鏡を有している東京大学の透過型電子顕微鏡を用いて、反応の進行確認および合成した材料の構造解析を行った。 | 水溶液プロセスにより合成を行ったナノ粒子材料をCuグリッドに載せ、透過型電子顕微鏡観察(JEM-2800)を行った。観察時における加速電圧においては、試料の観察目的に合わせて100 kVおよび200kVで行った。粒子材料の結晶学的情報を得るために、電子線回折測定を行った。また、粒子内の元素比および元素分布の解析に置いては、STEMモードでX-MaxN 100TLE（OxfordInstruments社製）を検出器として用いたエネルギー分散型X線分光（EDS）により行った。ライン分析やマッピングなどを用いて、元素分布の確認を行うとともに、高倍率での透過像取得を試みた。 | 酸化物などの無機材料を異なる金属を含む溶液で処理することにより、金属交換1)やナノ粒子2)の担持反応などが進行する。これらの結果から溶液プロセスで異種元素ドーピング反応を進行させた場合には、ナノ粒子が担持しているのか、元素レベルで置換しているのか解析することが材料合成に重要である。本研究では、Li3PO4が10mol%以下であればLiFと固溶するという報告3)をもとに、Li3PO4にアニオンの導入反応およびカチオンの導入反応検討を水溶液プロセスで行い、反応の進行および粒子材料の解析を行った。Li3PO4溶液をフッ化物ナトリウム水溶液中で攪拌して、材料合成を行った。得られた粒子材料をCuグリッドに載せて、JEM-2800において形状観察および元素分析を行った。元素分析解析により、F/P物質量比が0.02程度であった。より詳細な観察を行うために高倍率での観察を行おうとしたところ、高倍率で絞った電子線を照射した際に電子線損傷と思われる構造変化が観察された。より詳細な構造解析はできなかったが物質量比からF-アニオンは水溶液プロセスではLi3PO4結晶中に導入できていないと考え、さらなる条件検討が必要であると考察している。さらに金属イオンの導入反応検討として、金属イオンを溶解した溶液からLi3PO4粒子の合成を行った。得られた粉末において、見た目では金属イオンに由来すると考えられる着色が見られた。透過型電子顕微鏡観察により元素分析を行ったところ、粒子内の金属イオンの含有量が物質量比でPに対して0.02であり、行った反応ではLi3PO4骨格に導入されていないことが示唆された。今後、材料合成条件を改めて異種元素をドーピングした材料創製を行うとともに、使用装置・観察条件の最適化を行い、高倍率・高解像度の観察を行いながら、無機材料合成手法と機能性無機材料の合成手法に関する知見を醸成していく。 | F4UT30spco5FG0zl
JPMXP1222UT0365 | 1895 | 2022 | UT | 365 | 内部利用（ARIM事業参画者以外） | 技術補助 | 機器利用 | カーボン薄膜や半導体薄膜の光学特性評価 | 大岩 達典 | 東京大学大学院新領域創成科学研究科 | 計測・分析 | ---- | 革新的なエネルギー変換を可能とするマテリアル | 次世代ナノスケールマテリアル | UT-303：分光エリプソメータ | [8 empty] | 赤外・可視・紫外分光/Infrared and UV and visible light spectroscopy | SnO2のアニール処理条件の違いによる光学特性の変化を計測するため、東京大学マテリアル先端リサーチインフラ微細構造解析部門の設備を利用し分光エリプソメトリー計測を行った。 | 酸化膜付きのSi基板上にSnO2をRFスパッタリングにより成膜した。膜厚は100nmおよび200nmである。その後、200℃、400℃、600℃の温度で 1 時間のアニール処理を行った。続いて、試料を薄膜分光エリプソメータ (M-2000DI-T) を用いて、複素屈折率を測定した。複素屈折率の虚部と膜厚から吸光スペクトルを計算により求めた。 | Fig.1 に、アニール処理条件の異なる SnO2 試料の薄膜分光エリプソメータにより測定した吸光スペクトルを示す。アニール処理条件に応じて SnO2 薄膜は異なる吸光特性を有することがわかる。特に200℃から400℃の温度で光学特性に変化が生じており、SnO2の微細構造が変化していることが考えられる。 | 5uh8I3ijcfS5FvK0
JPMXP1222UT0374 | 1901 | 2022 | UT | 374 | 外部利用 | 機器利用 | 技術補助 | 無機ナノチューブの構造制御と物性開拓 | 蓬田 陽平 | 東京都立大学 | 計測・分析 | ---- | 次世代ナノスケールマテリアル | 量子・電子制御により革新的な機能を発現するマテリアル | UT-007：高分解能分析電子顕微鏡 | UT-102：高分解能走査型分析電子顕微鏡 | [7 empty] | 電子顕微鏡/Electron microscopy,原子薄膜/ Atomic thin film,フォトニクス/ Photonics,ナノチューブ/ Nanotube,ナノワイヤー・ナノファイバー/ Nanowire/nanofiber | 本研究の目的は構造制御された無機ナノチューブの創出とそのユニークな物性の開拓である。本目的を実現するため、①小径WS2ナノチューブの合成の光物性開拓、②ヘテロ構造ナノチューブの合成、③ヤヌス構造ナノチューブの合成を行った。 | ①気相合成を用いてナノチューブの前駆体となる酸化物ナノワイヤを合成し、その硫化によりWS2ナノチューブを合成した。またその光励起特性を調べた。②小径WS2ナノチューブ上にMoやMoO3等の酸化物前駆体を形成し、その硫化によりWS2/MoS2ヘテロナノチューブを合成した。③WSe2ナノチューブを合成し、その水素プラズマ処理と硫化により、WSeSヤヌスナノチューブを合成した。 | ①ナノチューブの直径はナノワイヤの直径で決定されることがわかり、ナノワイヤの直径を10 nm程度と低減することにより、直径10 nm程度のWS2ナノチューブの合成に成功した。続いて、得られた小径ナノチューブの光励起発光スペクトルを見たところ、大直径ナノチューブやWS2フレークよりも、赤方偏移した発光ピークを示した。これは、小径ナノチューブにおけるひずみに由来する可能性を、バンド計算により明らかにした。②前駆体としてMoO3を用いることで結晶性の高いWS2/MoS2ナノチューブの合成に成功した。また前駆体の種類や合成温度によって、ヘテロ外層の結晶性が大きく変わることを発見した。③水素プラズマ処理と硫化により、WSeSヤヌスナノチューブを合成した。 | 77WP6odPith8qhYk
JPMXP1222UT0364 | 1894 | 2022 | UT | 364 | 内部利用（ARIM事業参画者以外） | 技術補助 | ---- | 生体適合性ポリマー修飾金コロイドのTEM観察 | 藤浦 健斗 | 東京大学 | 計測・分析 | ---- | 次世代バイオマテリアル | マルチマテリアル化技術・次世代高分子マテリアル | UT-011：有機材料ハイコントラスト透過型電子顕微鏡 | [8 empty] | 生体適合性材料, ドラッグデリバリーシステム,電子顕微鏡/Electron microscopy,バイオアダプティブ材料/ Bioadaptive materials,DDSマテリアル/ DDS material,コンポジット材料/ Composite material,異種材料接着・接合技術/ Dissimilar material adhesion/bonding technology | 分子量が5 kDaのPEG（ポリエチレングリコール）、または5 kDaのPMOVE（ポリメトキシエチルビニルエーテル）で被覆された150 nmの金コロイドを用いて、各ポリマー層の厚みをTEMで測定した。PEG層の厚みはは10 nm程度であったが、PMOVE層は4.5 nm程度であった。同じ分子量であるにもかかわらず、ポリマーが形成する層は2倍程度の違いが生じることが明らかになった。 | 試料として150 nmの未被覆金コロイド、PEG（ポリエチレングリコール、分子量5 kDa）被覆金コロイド、PMOVE（ポリメトキシエチルビニルエーテル、分子量5 kDa）被覆金コロイドを用いた。グリッドをプラズマ処理した後、各種金コロイドの分散液をグリッドに添加し、酢酸ウラニルで染色して乾燥させた。その後、有機材料ハイコントラスト電子顕微鏡（JEM-1400）で観察した。 | 最密構造に近い様子を撮影するために、各金コロイドは高濃度で調製した。未被覆の金コロイドは凝集しており、各コロイドが接触している様子が確認された。一方、PEGまたはPMOVEで被覆された金コロイドは凝集が抑制された。これは、ポリマーが被覆されたことによる立体反発に起因すると考えられる。ImageJでポリマー層を計算したところ、PEGは10 nm程度、PMOVEは4.5 nm程度であった。分子量と表面修飾密度がほぼ同じであるにもかかわらず、ポリマーが形成する層は2倍程度の違いが生じることが分かった。これは、ポリマーの繰り返しユニット部分の分子量の違いによるものであると考えられる。 | ka194gfUKF7JdbB0
JPMXP1222UT0361 | 1891 | 2022 | UT | 361 | 外部利用 | 技術補助 | 技術補助 | 筋ジストロフィーモデルマウスの筋構造 | 室岡 志津子 | 明海大学 | 計測・分析 | ---- | 次世代バイオマテリアル | その他 | UT-011：有機材料ハイコントラスト透過型電子顕微鏡 | [8 empty] | バイオ関連材料,生体組織,透過型電子顕微鏡,ウルトラミクロトーム(TEM試料作製),電子顕微鏡/Electron microscopy,細胞・組織再生誘導材料/ Materials for inducing cell and tissue regeneration | 筋ジストロフィーモデルマウスの筋構造の観察を行うため、東京大学の設備を利用してTEM観察を行った。 | 試料を樹脂で包埋、ミクロトームで超薄膜切片を作製、電子染色後、有機材料ハイコントラスト透過型電子顕微鏡（JEM1400）を用いて透過像を撮影した。 | 結果 TEMは初心者でしたが、技術補助をしていただき、試料の正常な筋構造、壊れた筋構造など、光学顕微鏡では観ることができない微細な構造を観ることができた。考察（今後の課題） ①TEM（JEM１４００）の操作方法を取得すること ②試料切片の汚染源（環境、使用する水、器具、染色後の水洗い不足等）について再度見直し検討すること ③TEM用試料作成の技術向上 | 3Yz835Bfoygd9Y1J
JPMXP1222UT0366 | 1896 | 2022 | UT | 366 | 内部利用（ARIM事業参画者以外） | 技術補助 | ---- | サファイア上の合金を基板とした2次元半導体及び絶縁体の生成 | 董 翰霖 | 東京大学 | 計測・分析 | ---- | 高度なデバイス機能の発現を可能とするマテリアル | 量子・電子制御により革新的な機能を発現するマテリアル | UT-202：高輝度In-plane型X線回折装置 | [8 empty] | X線回折/X-ray diffraction,ナノエレクトロニクスデバイス/ Nanoelectronics device,表面・界面・粒界制御/ Surface/interface/grain boundary control | 高品質2次元半導体材料の成長のための高結晶性金属基板が必要であり。XRD分析によって金属基板の結晶性を調べること。 | XRD分析 | 2次元半導体材料のエピタキシー成長のための金属基板には高い結晶性が要求される。様々な条件下でアニーリングされた、金属ホイルの結晶性を確かめるために、XRD分析を行った。結果としては、条件によっては結晶性が悪くアモルファスなものから表面が全て（111）面の単結晶になっているものがあったことがわかった。 | uGaK11LIpk3ZxHJa
JPMXP1222UT0360 | 1890 | 2022 | UT | 360 | 内部利用（ARIM事業参画者以外） | 機器利用 | ---- | ゼオライト粒子の形態観察 | 竹本 晶紀 | 東京大学 | 計測・分析 | ---- | マルチマテリアル化技術・次世代高分子マテリアル | ---- | UT-008：高分解能トップエントリー型透過電子顕微鏡 | [8 empty] | 電子顕微鏡/Electron microscopy,コンポジット材料/ Composite material | ゼオライトは触媒や吸着に利用されている多孔質材料であり、その骨格構造の種類は250種類以上に及ぶ。近年では構成元素種も多岐にわたりさらに多くのゼオライトが合成されている。中でもSi, Al, P元素から構成されるゼオライト(SAPO)はその骨格構造の柔軟性から近年注目を集めている。本研究では、SAPO-37(FAU)を原料として合成したSAPO-20(SOD)の粒子形態観察および熱処理試料の微細構造観察をおこなった | 既報(M. J. Franco, J. Pérez-Pariente, A. Misud, T. Blasco andJ. Sanz, Zeolites, 12, 386­394 (1992))に従い、原料となるSAPO-37（FAU)を合成した。合成したSAPO-37をシリカ源・アルミ源・アルカリ源(TMAOH (25 wt %,FUJIFILM Wako Pure Chemical Corp.) またはPiperidine （FUJIFILM Wako Pure Chemical Corp.）)を含むリン酸水溶液に分散させた。混合物を槽型反応器に入れて170℃の条件下に静置した。反応後、得られた沈殿物を水で遠心分離-乾燥して試料を得た。また300℃-800℃で4時間熱処理を施した試料の作製も併せておこなった。 | アルカリ源としてTMAOHを使用した際にはSAPO-20の結晶化度が100%まで上昇するのに3日の水熱時間を要した。一方で、アルカリ源としてPiperidineを使用した際にはSAPO-20の結晶化度が100%まで上昇するのに7日の水熱時間を要した。また粒子サイズにおいては、TMAOH系の方がPiperidine系の条件に比べて微細な粒子が得られた。ゼオライトを原料とするゼオライト転換反応では、原料ゼオライトが一度溶液反応中に溶解した後に、核生成を経て生成物のゼオライトが得られる。TMAOH系の方が粒子径が小さいことから、過飽和度の大きな条件がTMAOH系では誘起されたと考えられる。これらの粒子の形態を観察したところどちらの系においても球状粒子が得られていることが確認できた。 | 757XRwsnBsgC7xXN
JPMXP1222UT0363 | 1893 | 2022 | UT | 363 | 内部利用（ARIM事業参画者以外） | 技術補助 | 機器利用 | ナノバイオデバイスの材料分析 | 倉持 宏実 | 東京大学 | 計測・分析 | ---- | 次世代バイオマテリアル | 高度なデバイス機能の発現を可能とするマテリアル | UT-102：高分解能走査型分析電子顕微鏡 | [8 empty] | ファイバー膜, エレクトロスピニング,電子顕微鏡/Electron microscopy,生分解性材料/ Biodegradable material | 有機圧電薄膜は無機材料にはない柔軟性を持ち、体表に貼付して常時計測することも可能であり、生体センサーへの応用が期待されている。実際、代表的なナノファイバー製造技術の一つであるエレクトロスピニング法により作製されたポリL乳酸(PLLA)ナノファイバー膜の積層配置および電極構造を変化させると、LEDを作動させる電源として働くことが報告されている。本研究では、医療応用できるセンサーの実現を目指し、圧電性材料を用いてエレクトロスピニング法を行い、プロセス条件がナノファイバー形状に与える影響について検討した。 | 高電圧を印加したノズルから高分子溶液を吐出することで、溶液の静電反発力を利用してナノファイバーを形成するエレクトロスピニング装置を用いて、8 inchシリコン基板コレクターにファイバーを形成した。クロロホルム:N,N-ジメチルホルムアミド(DMF)を体積比4:1で混合したものを溶媒とし、濃度14%(w/v)のPLLA溶液を用いた。ノズル−対向電極間距離を固定し、シリンジポンプの送液速度を4.0 µl/min, 20.0 µl/minに設定し、ノズルに+6 kV, 対向電極に-4 kVの電圧を印加してPLLAナノファイバー膜を作製した。また、作製したPLLAナノファイバー膜は高分解能走査型分析電子顕微鏡(JSM-7800F-PRME)で観察し、ナノファイバーの直径を解析した。 | 異なる送液速度で作製したPLLAナノファイバー膜のSEM像をFig.1に示す。送液速度が4.0 µl/min の場合は疎なファイバーが、20.0 µl/minの場合は密なファイバーが形成された。それぞれの送液速度におけるナノファイバーの直径は1.12 ± 0.36 μm, 1.69 ± 0.71 µmとなった。送液速度が20.0 µl/minの場合は、4.0 µl/minと比べて、太く、不均一なファイバーが形成された。送液速度の増加に伴い、電界による引き延ばし時間が短縮されたことと、テイラーコーンが不安定になった結果、噴出された溶液ジェットの形状が不均一になったことが原因だと考えられる。 | 3Ow93QHIu80x7RkZ
JPMXP1222UT0357 | 1887 | 2022 | UT | 357 | 内部利用（ARIM事業参画者以外） | 技術補助 | ---- | 触媒表面上のPdの粒子状態の分析 | 若林 空良 | 東京大学 | 計測・分析 | ---- | 革新的なエネルギー変換を可能とするマテリアル | 次世代ナノスケールマテリアル | UT-008：高分解能トップエントリー型透過電子顕微鏡 | UT-005：原子分解能元素マッピング構造解析装置 | [7 empty] | 触媒材料,電子顕微鏡/Electron microscopy,エネルギー貯蔵/ Energy storage,ナノ粒子/ Nanoparticles | パラジウム担持触媒において、反応性の粒径依存性を調べるため、表面TEM観察、STEM観察を行った。 | エタノールに担持パラジウム触媒を分散させ、上澄み溶液をマイクログリッド上に滴下し、一晩真空乾燥させることによってサンプルを調製した。高分解能トップエントリー型透過電子顕微鏡 (JEM-2000EX) を用いてTEM像を、原子分解能元素マッピング構造解析装置(JEM-ARM200F)を用いてHAADF-STEM像を撮影した。 | ICP-AESによりどちらの触媒もパラジウムが担持されていることを確認していたが、TEMにより触媒の表面状態を観察したところ、パラジウム担持量が多い触媒では粒子の凝集が見られたのに対して、担持量が少ない触媒ではパラジウム粒子を確認することは出来なかった(Fig. 1) 。そこで、HAADF-STEMを用いてより高解像度で観察した。高担持量ではTEMと同様に粒径2 nm程度のナノクラスターが確認でき、低担持量のサンプルでは触媒表面上にパラジウム単原子と思われる白い輝点がいくつか確認できた。この結果より、パラジウム担持量の変化による反応性の差は担体上でのパラジウムの凝集状態に依存していると考察した。 | 06A9J5ATv236i4S9
JPMXP1222UT0358 | 1888 | 2022 | UT | 358 | 内部利用（ARIM事業参画者以外） | 機器利用 | 技術補助 | ポリオキソメタレート修飾した担持銀ナノ粒子の合成と触媒活性の探求 | 申 宇美 | 東京大学 | 計測・分析 | ---- | 次世代ナノスケールマテリアル | ---- | UT-007：高分解能分析電子顕微鏡 | UT-008：高分解能トップエントリー型透過電子顕微鏡 | [7 empty] | 銀ナノ粒子,パラジウムナノ粒子,白金ナノ粒子,ロジウムナノ粒子,ポリオキソメタレート,電子顕微鏡/Electron microscopy,ナノ粒子/ Nanoparticles | 貴金属ナノ粒子の表面を配位子で修飾することにより、粒子径や表面状態を制御できることや、貴金属ナノ粒子の安定性や活性の向上が可能である。金属酸化物ナノクラスターであるポリオキソメタレート（POM）は有効な機能性配位子であり、貴金属ナノ粒子の修飾に利用することができる。本研究では、新しい触媒材料の開発を指向してPOMで修飾した銀、パラジウム、白金、ロジウムナノ粒子を合成し、合成条件と貴金属ナノ粒子の粒子径との関係を調べた。 | 【利用した主な装置】JEM-2000EX、JEM-2010F【実験方法】 ポリオキソメタレートで修飾した銀、パラジウム、白金、ロジウムナノ粒子（Ag-POM、Pd- POM、Pt- POM、Rh- POM）を合成し、これらの貴金属ナノ粒子を活性炭に担持した触媒（Ag-POM/C、Pd- POM /C、Pt- POM /C、Rh- POM /C）を調製した。また、合成時の温度、還元剤濃度、POMの添加量などを変えて触媒を調製した。これらのサンプルについてTEM（JEM-2000EX、JEM-2010F）で粒子径を観察した。 | POMで修飾した銀ナノ粒子を活性炭に担持した触媒（Ag-POM/C）をTEMで観察することで、平均粒子径6 nmの銀ナノ粒子が生成したことを明らかにした（Figure 1）。また、合成時の温度、還元剤濃度、POMの添加量などの種々の合成条件に応じて銀ナノ粒子の粒子径が変化することが分かった。銀ナノ粒子と同様の手法で、POMで修飾したパラジウム、白金、ロジウムナノ粒子を合成し、これらを活性炭に担持した触媒（Pd- POM /C、Pt- POM /C、Rh- POM /C）をTEMで観察した。これらの貴金属では平均粒子径2～5 nmの粒が生成したことが分かった（Figure 2）。今後、合成したポリオキソメタレート修飾貴金属ナノ粒子の触媒活性を調査する予定である。 | dMf8C7Xhc6u74UIO
JPMXP1222UT0353 | 1886 | 2022 | UT | 353 | 内部利用（ARIM事業参画者以外） | 機器利用 | ---- | 機能性酸化物を用いたマグノニクスデバイスの創製 | 吉野 貴大 | 東京大学 | 計測・分析 | ---- | 高度なデバイス機能の発現を可能とするマテリアル | ---- | UT-302：電子スピン共鳴装置 | [8 empty] | イットリウム鉄ガーネット,スピングラス,電子スピン共鳴,スピントロニクスデバイス/ Spintronics device | ガーネット型クラスターグラス薄膜の磁気特性を調べるため、東京大学の設備を用いて電子スピン共鳴を観測した。また、共鳴磁場の角度依存性を測定することで、薄膜の磁気異方性やクラスターサイズ等に関する情報を得た。 | 電子スピン共鳴装置（UT-302）を用いて、パルスレーザー堆積法によってY3Al5O12 (111)基板上に堆積させたY3AlxFe5-xO12 (Al:YIG)薄膜（膜厚：40-100 nm, 0.05 ≤ x ≤ 0.5）のESRスペクトルを測定した。室温下で、照射するマイクロ波はx-band（9-9.5 GHz）のモードを使用した。 | Fig.1にAlx:YIG薄膜におけるESRスペクトル、共鳴磁場の面直方位角依存性の測定結果を示す。イットリウム鉄ガーネットはFeの強磁性共鳴が打ち消されないため、鋭いFMRのピークがみられた。共鳴磁場の値はβ = 90°のときに最小で、面内に磁化容易軸があることを示唆している。また、測定結果から得られた異方性定数と、交流磁化率測定で得た活性化エネルギーから薄膜のクラスターサイズはおよそ6.8 nmと見積もられた。 | ek1WPV0mb1pUqaMI
JPMXP1222UT0359 | 1889 | 2022 | UT | 359 | 内部利用（ARIM事業参画者以外） | 機器利用 | ---- | 金属集積型触媒における電子状態解析 | 砂田 祐輔 | 東京大学 | 計測・分析 | ---- | 量子・電子制御により革新的な機能を発現するマテリアル | 次世代ナノスケールマテリアル | UT-301：多機能走査型X線光電子分光分析装置(XPS) | [8 empty] | 電子分光,ナノシート/ Nanosheet,表面・界面・粒界制御/ Surface/interface/grain boundary control | 貴金属を用いない触媒開発は、安価で環境負荷の少ない化成品合成の観点からも、近年の強い興味を集めている。本研究では、種々のケイ素化合物を与える化成品合成反応であるアルケンのヒドロシリル化に着目し、この反応を貴金属フリーで実現可能な新触媒の開発を指向し、金属・ケイ素複合型材料の開発と触媒としての応用を行ってきた。今回、特に、多数のコバルトをケイ素高分子上に集積させたコバルト・ケイ素複合型触媒におけるコバルトおよびケイ素の電子状態解析を行った。 | 本課題では、多機能走査型X線光電子分光分析装置（PHI500 VersaProbe）を用いたXPS測定を行った。この際、測定するサンプルが空気に対し不安定であったため、トランスファーベッセルを用い、グローブボックス内でサンプリングを行い、空気に触れない状態でのサンプル導入、測定を行った。 | 当研究室では最近、金属・ケイ素複合型材料として、コバルト種とケイ素との複合型化合物を開発し、これがアルケンのヒドロシリル化に対し良好な触媒活性を示すことを見いだしている。そこで本研究では、本触媒におけるコバルトおよびケイ素の電子状態の解析に基づき、高活性触媒としての機能の根源を精査することを目的とし、コバルト・ケイ素複合型化合物を用いたXPS測定を行った。その結果、コバルトの2p軌道に帰属される780 eV付近のピークが確認されるとともに、ケイ素に由来するピークも確認され、これらのシグナルを詳細に解析することで、無機物質であるコバルトシリサイドと類似の電子状態を有していることが分かった。さらに今回開発したコバルト種とケイ素との複合型化合物は、ヒドロシリル化に対する固体触媒として機能することも当研究室では見いだしている。そこで、触媒反応後に回収したコバルト種とケイ素との複合型化合物を用いたXPS測定も行い、反応の前後における電子状態などの変化について解析を行った。その結果、反応の前後でも構造・電子状態に大きな変化はないことが見いだされた。 | KSbC3RVGA7OyjS1H
JPMXP1222UT0352 | 1885 | 2022 | UT | 352 | 内部利用（ARIM事業参画者以外） | 機器利用 | ---- | 水晶の表面分析 | 杉浦 広峻 | 東京大学 | 計測・分析 | ---- | その他 | ---- | UT-307：走査型プローブ顕微鏡 | UT-301：多機能走査型X線光電子分光分析装置(XPS) | [7 empty] | 水晶振動子,走査プローブ顕微鏡/Scanning probe microscopy,電子分光 | 本研究では，水晶振動子を用いた力センサの作成工程において，水晶表面の表面官能基の特性を評価した． | XPS装置に5mm角の市販のATカット水晶振動子片を設置し，X線照射時の光電子のスペクトルを観測した． | 水晶振動子製造工程における表面官能基，とりわけシラノール基の表面残存量を調査した．結果として，直接的に測定したシラノール基の残存量（O1sのスペクトルなど）に関しては，ばらつきが大きく，またプロセス処理後の表面の特性変化が著しいため，代替の手段が必要であることがわかった．そこでフッ化物置換を行いF1sによる定量手段を検討したところ，ばらつきの少ないスペクトルを得ることができた．今後は，定量手段についてさらなる検討を行う． | MbuicX3nJa02iA7O
JPMXP1222UT0346 | 1881 | 2022 | UT | 346 | 内部利用（ARIM事業参画者以外） | 技術補助 | ---- | 高効率光電変換材料の構造解析 | 木下 卓巳 | 東京大学 | 計測・分析 | ---- | 革新的なエネルギー変換を可能とするマテリアル | 量子・電子制御により革新的な機能を発現するマテリアル | UT-306：超微量元素計測システム(SIMS) | [8 empty] | 太陽電池,ペロブスカイト材料,質量分析/Mass spectrometry,太陽電池/ Solar cell | 光電変換材料として開発された重金属を含む有機無機ハイブリッド薄膜の元素組成分析を行うため、東京大学の設備である超微量元素計測システムNanoSIMS 50Lを利用して分析を行った。類似化合物に関しての分析知見はあったものの、目的となる材料の分析は初めてであったため、観測条件の最適化を行った。結果として目的元素を観測する条件最適化まではできたが、測定中に試料が高温状態になっていることが懸念され、深さ方向の元素分析の定量までは至らなかった。 | 測定試料は溶液プロセスで作成され、1㎝程度のサイズで300nm程度の複層膜として得られた。帯電が懸念されたため、膜表面に金属膜を付けた試料も用意した。分析には超微量元素計測システム Cameca 社製NanoSIMS 50Lを用いた。同一組成の試料の分析経験が無く、ネガティブイオンの測定を行う必要があったため、目的元素が観測されるようシグナル感度の最適化を行った。また深さ方向の分析についてはシグナルの分解能が高くなるようスパッタ速度の検討も行った。観測時は1次イオンにCs+を用い、16keVの加速電圧でスパッタリングを行った。 | 作成した試料は酸素に対して不安定さを有するため、輸送も含め可能な限り不活性雰囲気下で作業を行った。測定直前まで試料へのダメージは最小限に抑えられたと考えられる。今回の実験ではネガティブイオンの検出を行う必要があり、また同時に観測できる元素種にも限りがあったため、測定条件の最適化が必要となった。最適化の結果、一部シグナルが極端に弱い元素種も存在したが、目的となる元素種の解析ができる条件の選定を行うことができた。薄膜の元素組成分析を行ったところ、元素種の2次元マッピング分析は可能であるものの、層構造の深さ方向の解析を行うには分解能が足りず、シグナルのブロードニング化が目立った。Cameca 社製NanoSIMS 50Lでは、スパッタリング一時イオンにCs+を利用することができるが、質量が大きく試料ダメージも大きくなりやすい傾向にあると考えられる。また。スパッタリング時に非常に大きなエネルギーが試料内部に加わるため試料が高温になると予想され、層構造が不明瞭な状態になりやすいと考えられた。温度制御もできないため、本装置での解析は困難であることが分かった。 | O04CIs5RAMU331Vr
JPMXP1222UT0348 | 1883 | 2022 | UT | 348 | 内部利用（ARIM事業参画者以外） | 機器利用 | 技術補助 | Surface analysis of magnetic nanoparticles and microencapsulated phase change materials | RAJAGOPALAN Parameshwaran | 東京大学 | 計測・分析 | ---- | 革新的なエネルギー変換を可能とするマテリアル | マルチマテリアル化技術・次世代高分子マテリアル | UT-102：高分解能走査型分析電子顕微鏡 | [8 empty] | Magnetic nanoparticles, Sol-gel synthesis, phase change material, micro/nanoencapsulation, thermal energy storage, electronic cooling ,電子顕微鏡/Electron microscopy,赤外・可視・紫外分光/Infrared and UV and visible light spectroscopy,エネルギー貯蔵/ Energy storage,コンポジット材料/ Composite material | The development and subsequent incorporation of the advancedmaterials and technologies in electronics, with a view to target energysavings, and to fulfil the energy requirements have been gaining impetus duringthe recent years. It is noteworthy that, the modern electronic components aremanufactured in such a way to consume less power for their operations. However,they do suffer from huge energy loss in the form of heat dissipation due totheir complex and fast data handling capabilities. Hence, it is of immense needto search for energy-efficient technologies in order to bridge the gap betweenthe energy supply and end-use energy demand. Thermal energy storage (TES),achieved through the phase change materials (PCMs), is one among a few energy-efficienttechnologies available for bridging this gap. In the fast-moving era of moderntimes, with the rapid development of new and advanced energy storage materialsin place, the quest for energy savings has become more vital at every stage ofdesign and development of electronic components. Owing to the above facts, theincorporation of the efficient materials starting from macroencapsulation tothe microencapsulation of the phase change materials for the electronic coolingare gaining due importance and consideration by the engineers and architects. | The plan is to synthesize and characterizethe magnetic nanoparticles embedded PCM micro/nanocapsules. In this regard, the synthesis of themagnetic (Fe3O4-magnetite) nanoparticles andincorporation of which into the organic PCM followed by micro/nanoencapsulationof them were carried out through sol-gel and in-situ polymerization techniques. The as-prepared micro/nanoencapsulatedPCMs embedded with magnetite nanoparticles (MNPCM) were characterized for theirmorphology, surface structure, chemical stability, latent heat of fusion, phasetransition temperature, thermal stability, thermal reliability using thecharacterization techniques such as FESEM, HRTEM, XRD, FTIR, DSC, TGA etc. The TES performance of the MNPCM wasexperimentally evaluated for achieving the desired thermal management of theelectronics. Additionally, the results obtained in this study were disseminatedat a national conference and in the process of communication to aninternational peer-reviewed SCI journal. | A new class ofmicroencapsulation containing magnetite/iron oxide (Fe3O4)nanoparticles (phase change material (PCM): 1-octadecanol phase changematerial, capsule shell: melamine-formaldehyde) was synthesized by an in-situpolymerization method. The prepared magnetite nanoparticle-encapsulated PCMswere characterized by field emission scanning electron microscopy (FESEM),high-resolution transmission electron microscopy (HRTEM), X-ray diffraction(XRD), Fourier transform infrared spectrometry (FTIR), differential scanningcalorimetry (DSC), thermogravimetric analysis (TGA), etc. The morphology,surface structure, chemical stability, latent heat of fusion, phase transitiontemperature, thermal stability, and thermal reliability were evaluated. TheFESEM results revealed the formation of near-spherical magnetic nanoparticles(MNP) with their size ranging from 10 nm to 90 nm and justified the formationof spherical microcapsules (300 nm to 5 microns) being embedded with Fe3O4nanoparticles (MNPCM). The latent heat enthalpies of pristine/pure PCM and MPCMwere measured to be 237.9 kJ/kg and 90.13 kJ/kg, respectively. The X-raydiffraction results confirmed the crystalline structure of the MNP and theirsuccessful incorporation into MNPCM. Furthermore, the thermogravimetricanalysis results infer that the pure PCM has shown a single stage mass loss,whereas the MNPCM exhibited two step mass degradation at decompositiontemperatures of 186.4 ºC and 415.27 ºC, respectively. These attributes of theMNPCMs can be satisfy the requirements for thermal management of electronicsystems. | A5cQX22L0jIRv2X6
JPMXP1222UT0343 | 1878 | 2022 | UT | 343 | 内部利用（ARIM事業参画者以外） | 機器利用 | ---- | GaAs111B面上の鉄ヒ素化合物薄膜の結晶構造と磁気特性 | 青田 聖治 | 東京大学 | 計測・分析 | ---- | 高度なデバイス機能の発現を可能とするマテリアル | 量子・電子制御により革新的な機能を発現するマテリアル | UT-202：高輝度In-plane型X線回折装置 | [8 empty] | X線回折/X-ray diffraction,ナノエレクトロニクスデバイス/ Nanoelectronics device,スピントロニクスデバイス/ Spintronics device,スピントロニクス/ Spintronics | Ⅲ-Ⅴ族半導体上にエピタキシャル成長が可能で高いスピン偏極率を持つ強磁性金属はスピントロニクスデバイスへの応用が期待される。閃亜鉛鉱型Fe-Asはこのような材料となる可能性があるが成長例はなく、GaAs(001)基板上に様々な成長条件で成長した先行研究では、既知のFe2As, MnP型のFeAs, FeAs2のみが確認された[1]。本研究では分子線エピタキシー法によりGaAs(111)B基板上にAs/Feのフラックス比を変化させて成膜し、結晶構造と磁気特性を評価した。 | 基板はjust cutのGaAs 111B基板を利用し、MBE装置で、基板温度TS=590˚Cで100 nmのGaAs bufferを成長したあと、基板温度は330˚Cに固定しFe-As薄膜をFe:As4のフラックス比を変えながらその上に成長した。サンプル構造を図1に示す。大気安定性のため、5 nm程度のアモルファスAsでキャッピングした。それぞれの成膜された結晶構造を﻿X-ray diffraction (XRD)、二次元ディテクタを利用した広域のReciprocal Space Mapping (RSM)で評価した。また一部サンプルはScanning Transmission Electron Microscopy (STEM)により観察を行なった。磁気特性は﻿superconducting quantum interference device (SQUID) ﻿magnetometer によって評価を行った。 | Fe:As4のフラックス比を1:4で成長したサンプルでは、高温で存在するNiAs型FeAsの格子定数(a軸3.99Å、c軸5.36Å)と考えられる厚さ5nm層が界面に形成され、その上に閃亜鉛鉱型と同じ回折規則を持つ立方晶(a=5.23Å)が成長していた。この試料は、TCが室温以上である400K程度の強磁性を示し、全体の厚さが40 nm程度であること、鉄原子あたり約2.0μBの高い磁化を持つことから磁性は後者のものと考えられる。詳細な結晶構造の特定のためTEM等でのさらなる測定を予定している。新たなスピントロニクスデバイスの電極材料として期待できる。 | tmQ50bk2fQK6Ja3W
JPMXP1222UT0345 | 1880 | 2022 | UT | 345 | 内部利用（ARIM事業参画者） | 機器利用 | ---- | レーザー加工痕形状の精密計測 | 小西 邦昭 | 東京大学 | 計測・分析 | ---- | その他 | ---- | UT-101：低損傷走査型分析電子顕微鏡 | [8 empty] | レーザー加工,ポリマー材料,電子顕微鏡/Electron microscopy | 近年、物質を非接触でマイクロ加工を行う手法として、フェムト秒レーザー加工が注目されている。実際に加工を行った結果を、高精細な電子顕微鏡で評価することは、フェムト秒レーザー加工の高度化のために重要である。本研究では、実際にフェムト秒レーザーを用いてポリマー材料に穴あけを行い、その加工結果がどのようにSEMで観察可能であるかを確認した。 | 東京大学光量子科学連携研究機構の共同研究設備利用制度におけるフェムト秒レーザー加工装置を用いてポリマー材料に作製した微小穴に対して、オスミウムコートを行ったのち、ARIMの低損傷走査型分析電子顕微鏡を用いてその形状を観察した。 | 観察結果を図に示す。微小な円形開口が作成できていることが確認でき、穴上部および穴下部の径、すなわちテーパー角度も電子顕微鏡で概算値が評価可能である。これによって、電子顕微鏡観察がレーザー加工痕の評価手法として大いに活用できることが明らかになった。 | DgkpCN9JRaT904vt
JPMXP1222UT0341 | 1877 | 2022 | UT | 341 | 外部利用 | 機器利用 | 技術補助 | 六方晶フェライトの微細構造観察 | 安川 雪子 | 千葉工業大学 | 計測・分析 | ---- | 革新的なエネルギー変換を可能とするマテリアル | マテリアルの高度循環のための技術 | UT-102：高分解能走査型分析電子顕微鏡 | UT-203：粉末X線回折装置 | [7 empty] | 軟磁性材料, 永久磁石,電子顕微鏡/Electron microscopy,X線回折/X-ray diffraction,エネルギー貯蔵/ Energy storage,資源代替技術/ Resource alternative technology | 磁性薄膜を成膜し、この薄膜の粒子径を定量的に算出するため東京大学の設備を利用して表面SEM観察を行った。また磁性粉体を合成し、東京大学の設備を利用して粉体の相同定を行った。 | 東京大学の設備で薄膜試料にOsコートを施したのち、高分解能走査型電子顕微鏡（JSM-7800F）を用いて表面形態像を撮影した。撮影した表面形態像を自機関に持ち帰って数学的統計処理を行い、薄膜を構成する粒子の平均径を算出した。また東京大学の設備である粉末X線回折装置（SmartLab）を用いて磁性粉体試料の測定を行った。得られた結果を自機関に持ち帰って解析した。 | Fig.1にJSM-7800Fを用いて観察した薄膜の表面形態像を示す。絶縁性薄膜に予め導電性を付与し、また観察条件の最適化を図ったため、薄膜を構成するナノ微細粒子の明瞭な観察が可能であった。Fig.2にSmartLabを用いて測定した粉体のX線回折パターンを示す。複雑な結晶構造に由来する多数の回折ピークが観察されたが、目的相の生成を確認できた。 | 4V5HtwbdTbw8V9lV
JPMXP1222UT0340 | 1876 | 2022 | UT | 340 | 外部利用 | 機器利用 | ---- | 新奇超分子の構造解析 | 三苫 伸彦 | 理化学研究所 | 計測・分析 | ---- | マルチマテリアル化技術・次世代高分子マテリアル | ---- | UT-201：無機微小結晶構造解析装置 | [8 empty] | 有機系機能材料,X線回折/X-ray diffraction | 分子結晶の構造を解析するため、東京大学の設備を利用して単結晶X線構造解析を行った。本研究では大量合成が可能な芳香族ケトンや芳香族アルキンを整然と配列させた後に重合させることで、新たな機能性高分子材料を得ることを目指す。 | 分子結晶の小片に関し、微小結晶構造解析装置（VariMax-Dual）を用いて単結晶X線構造解析を行った。 | 類比化合物結晶3種の測定を行った。これら結晶のうち、2つは昇華精製によって得た結晶であり、剥離が難しく良好な単結晶サンプルを調製できなかったため、構造解析には至らなかった。溶液からの再結晶法によって得た結晶は良好なサンプル調製が可能であり、構造解析に至ったが、解析の結果、当該結晶は溶媒を取り込んだ構造になっており、重合による高分子化に不向きであることが判明した。今後は、溶媒を取り除くため、昇華精製による良好な結晶作製方法を検討することが必要である。 | 3kh5OVuIDvjE8LdQ
JPMXP1222UT0334 | 1871 | 2022 | UT | 334 | 内部利用（ARIM事業参画者以外） | 機器利用 | ---- | 複合二相系の粘性 | 姜 勝皓 | 東京大学 | 計測・分析 | ---- | その他 | ---- | UT-102：高分解能走査型分析電子顕微鏡 | [8 empty] | マントル物質, Forsterite, Geikielite(Ge),電子顕微鏡/Electron microscopy | マントル対流を議論するとき、マントル物質の変形を記述する流動則を使用する。多くの場合、上部マントル物質は主要鉱物であるカンラン石の単相系に単純化され、粘性率などのパラメータを導き出すのに利用される。多相系としてのマントル物質の流動則はまだ導き出されてない。Tasaka et al. （JGR 2013）はForsterite(Fo) とEnstatite(En)の二相系の試料を作り、異なる二相分率の粘性率を測定した。しかし、FoとEnの単相系での粘性率が大きく異ならず、その粘性率に最も大きな影響を与えたのは粒径であった。本研究では、それぞれの鉱物の固さが大きく異なるForsteriteとGeikielite(Ge)の二相系試料を合成し（Dygert et al. GRL 2016）、FoおよびGeそれぞれの固さがエ二相系粘性率に及ぼす影響を調べる。ここでは、その合成実験の結果を記す。 | Fo+Ge試料においてFoの体積分率が1％、25％、99％の3試料の合成を試みた。真空下、温度1200℃、3時間での焼結を行った。焼結後、断面を研磨し、グルービング処理1100℃を行った。研磨面を走査型電子顕微鏡JSM-7800F (JEOL)において観察した。変形実験に適した高緻密試料が得られたことを確認した。Fo体積分率99％試料において、Foの粒径が50 mmにもおよぶ異常粒成長が観察された。 | Fo体積分率99％試料において、Foの異常粒成長を抑制する必要がある。今後、より低い温度および短時間での焼結を試み、走査型電子顕微鏡による試料の微細構造観察と合わせて、より最適な合成条件を探索する。異常粒成長を抑えられた試料が合成された後には、その試料を用いた高温下での変形実験を開始する。 | Xu0pRP77PVuxH9uz
JPMXP1222UT0333 | 1870 | 2022 | UT | 333 | 内部利用（ARIM事業参画者以外） | 機器利用 | ---- | 水晶振動子に関する研究 | 杉浦 広峻 | 東京大学 | 計測・分析 | ---- | その他 | ---- | UT-301：多機能走査型X線光電子分光分析装置(XPS) | UT-307：走査型プローブ顕微鏡 | [7 empty] | 水晶振動子,走査プローブ顕微鏡/Scanning probe microscopy,電子分光 | 本研究では，水晶振動子を用いた力センサの作製方法の検証に際し，ARIM装置群を使用することで，表面状態の分析を行ったものである．表面分析の結果，水晶ウェハに付着していたパーティクル状のコンタミネーションの存在を観測した．そのため，好適な洗浄方法などの製造プロセスの検証を行った． | 市販の水晶振動子作製用ウェハを用いて，5mm x 5mmのサンプルの小片を作製した．その後，サンプルに各種洗浄処理を施し，AFMによる表面分析を試みた．AFMによる分析では，表面の電荷のチャージが問題となるため，除電装置を用いて除電を行った． | 結果として，有機溶媒を用いたスクラブ洗浄において，好適な平滑面を含む表面の清浄状態を確認できた．これにより，水晶振動子の製造時に発生する素子特性のばらつきを抑制した．高安定な振動子を作製するための，必要条件について検討することができた． | U0GpcU0zv7K4w740
JPMXP1222UT0339 | 1875 | 2022 | UT | 339 | 外部利用 | 技術補助 | 機器利用 | 無機触媒微粒子の構造評価 | 大野 智哉 | 花王株式会社 | 計測・分析 | ---- | 次世代ナノスケールマテリアル | マルチマテリアル化技術・次世代高分子マテリアル | UT-006：ハイスループット電子顕微鏡 | [8 empty] | 電子顕微鏡/Electron microscopy,コンポジット材料/ Composite material,ナノ粒子/ Nanoparticles | 高分解能電子顕微鏡法とSTEM-EDXを用いて、コバルト系複合ナノ粒子の構造評価を行った。 | 粉末試料は分散液をグリッドに滴下する方法及び、エポキシ樹脂包埋後にウルトラミクロトームにより70 nm, 25 nmの厚みで超薄切片化する方法で試料を調製した。上記試料はいずれも、高分解能観察用のカーボン指示膜に回収し観察に供した。測定は電解放出型透過型電子顕微鏡（東京大学, JEM2800, ID;UT-006）を用い、観察は加速電圧200 kVで行った。複合ナノ粒子における各元素の分散状態についてはSTEM-EDXの元素マッピングで確認した。また、複合ナノ粒子の高分解能TEM像を取得した部分については、後から担持体の重なりがないことをSTEM-EDXで確認した（測定箇所へのダメージを避けるため）。 | 分散液をグリッドに滴下する方法およびウルトラミクロトーム法で作製した70 nmの切片では、コバルトナノ粒子と担持体の重なりがあり、高分解能像の取得は困難であった。一方、25 nmの厚みで作製したものに関しては重なりがない複合ナノ粒子単体からの高分解能TEM像を取得することが可能であった。ナノ粒子の粒径はおよそ30 nm程度であり、EDXによる元素マッピングの情報と合わせて粒子表面には5 nm程度の酸化被膜を形成していることが分かった。ナノ粒子中の各元素は均一に分散しており、狙い通りシングルナノレベルで高分散した複合粒子を形成していることが示唆された。また、粒子内部の高分解能TEM像およびそのFFT解析からこれら粒子は非晶質でなく結晶構造を有することが確認された。 | tcdE2l7aEy3QK0o2
JPMXP1222UT0337 | 1874 | 2022 | UT | 337 | 内部利用（ARIM事業参画者以外） | 機器利用 | ---- | 3Dプリンター法で作製したNi合金の評価 | Pornthep CHIVAVIBUL | 東京大学 | 計測・分析 | ---- | その他 | ---- | UT-104：低真空走査型電子顕微鏡 | UT-102：高分解能走査型分析電子顕微鏡 | [7 empty] | Laser Powder Bed Fusion, Acoustic Emission, 積層造形,電子顕微鏡/Electron microscopy | Laser Powder Bed Fusion, LPBFは、高出力レーザで金属粉末を選択的に溶融させ、融合させる積層造形プロセスであり、複雑で高性能な部品を製造できるため、航空宇宙産業において需要が高まっているNi基合金部材の製造プロセスとして有望である。しかし、LPBFは高速なレーザスキャンを繰り返すプロセスであり、プロセス中に発生する欠陥の評価が課題である。そのためNi基合金のLPBF中にいつどこで欠陥が生じたのか評価する方法についての研究が重要である。アコースティック・エミッション(AE)法はいつ、どこで、どの程度の規模の、どのような破壊・変形が生じたのかをリアルタイムに検出・評価可能な手法である。本研究ではAE法を用いた金属積層造形中の損傷モニタリングを通して造形中に発生する欠陥の特徴を評価すること目的に、積層造形中に発生するAE信号を計測・解析した。 | 造形にはNIMSの所有するSLMソリューションズ社製SLM280型装置を用い、材料はNi基超合金であるInconel738LCを使用した。レーザの走査速度と出力を変化させてサンプルを複数造形し、結果を比較した。レーザの走査間隔は100 µm、層の厚さは30 µmとし、17層造形した。AEセンサは基材の側面に合わせて4つ設置し、本研究グループで開発したCWM（Continuous Wave Memory）で積層造形中に発生するAE信号を計測・解析した。AE事象は複数のしきい値を用いて得られたものの和集合として抽出した。得られたAE事象の発生タイミングから、各AE事象の発生位置を標定し、AEエネルギの評価を行った。積層造形後の試料をX線CTやSEMで観察し、発生した欠陥の種類や発生位置を評価し、AE解析結果と比較した。 | AE事象はレーザの照射位置で発生しているとし[1]、レーザの照射開始時にAEのRMS電圧の値が変化することを利用してAE事象の位置標定を行った。AE位置標定結果をX線CTやSEMによる欠陥解析結果と比較することで、LPBF中のAE発生源となる欠陥の種類やAE法を用いて検出できる欠陥のサイズを評価した。 | q455XutEP79m2wI9
JPMXP1222UT0332 | 1869 | 2022 | UT | 332 | 内部利用（ARIM事業参画者以外） | 機器利用 | ---- | 層状結晶性有機半導体の構造解析 | 二階堂 圭 | 東京大学 | 計測・分析 | ---- | 高度なデバイス機能の発現を可能とするマテリアル | マルチマテリアル化技術・次世代高分子マテリアル | UT-451：粉末X線回折装置 | UT-202：高輝度In-plane型X線回折装置 | UT-203：粉末X線回折装置 | [6 empty] | X線回折/X-ray diffraction,高品質プロセス材料/ High quality process materials,コンポジット材料/ Composite material | 層状結晶性有機半導体の混合系の固溶体について、層状結晶構造の格子定数の評価のため東京大学の設備を利用し、粉末X線回折測定を行った。 | 拡張パイ電子骨格である[1]benzothieno[3,2-b][1]benzothiophene(BTBT) [1]にアルキル基を対称および非対称に置換した有機半導体di-C8-BTBTとmono-C8-BTBT（Fig.1(a)）について、これら2分子を用いた等モル比組成の混合系の作製と固相の層状構造の評価を行った。混合系は120oCで溶融後、室温まで冷却することで作製し、得られた結晶性粉末について粉末X線回折装置（UT-451）を用いたX線回折パターンの取得と格子定数の解析を行った。 | Fig.1(b, c)にdi-C8-BTBTとmono-C8-BTBTの単成分系とこれらの等モル比組成の混合系の粉末X線回折パターンを示す。これらの単成分系については既報の結晶構造[2]から予想される回折パターンと合致しており、層状ヘリンボーン構造に対応する結晶構造を示すことを確認した。一方、これら混合系においては溶融後に結晶化させることでFig.1(b)に示すように単成分系とは異なる回折パターンを示した。また積層周期に対応する(00l)面による回折が見られるq < 0.7 Å−1 の範囲（Fig.1(c)）のプロファイルから混合系では単成分系由来のピークは見られず、固溶体を形成していることが分かった。 | eZU8UDL7wig0k0JG
JPMXP1222UT0329 | 1867 | 2022 | UT | 329 | 内部利用（ARIM事業参画者以外） | 技術補助 | ---- | Mg(OH)2担持Pdナノ粒子触媒を用いた新規アニリン合成反応の開発 | 李 輝 | 東京大学 | 計測・分析 | ---- | 次世代ナノスケールマテリアル | マテリアルの高度循環のための技術 | UT-005：原子分解能元素マッピング構造解析装置 | [8 empty] | 電子顕微鏡/Electron microscopy,ナノ粒子/ Nanoparticles,電子顕微鏡/Electron microscopy,分離・精製技術/ Separation/purification technology,ナノ粒子/ Nanoparticles | 我々は水酸化マグネシウム担持Pdナノ粒子触媒を用いたアクセプターレス脱水素芳香族環形成によるアンモニアを窒素源とした第1級アニリン合成法を開発した。XPSにより、Pd種が主にPd(0)であると確認した。また、TEMとSTEM観察により、Pdが平均粒径約3.6nmのナノ粒子として水酸化マグネシウムに分散担持されていることを確認し、さらにPdナノ粒子の表面に水酸化マグネシウムが存在することもSTEM-EDS-mappingとEDS line分析によって示された。 | エタノールに担持Pd触媒を分散させ、上澄み溶液をマイクログリッド上に滴下し、一晩真空乾燥させることによってサンプルを調製した。高分解能トップエントリー型透過電子顕微鏡 (JEM-2000EX) を用いてTEM像を、原子分解能元素マッピング構造解析装置 (JEM-ARM200F) を用いてHAADF-STEM像を撮影した。インジウムに載せたサンプルをXPS装置 (PHI 5000 VersaProbe) を用いて分析した。 | XPS解析により本触媒のPd種については約80%がPd(0)であると確認された。TEMによりPdが平均粒径約3.6nmのナノ粒子として水酸化マグネシウムに分散担持されていることを確認したが、STEMにより触媒の表面状態を観察したところ、Pdナノ粒子の表面に何かしらの物質が存在することが分かった。そこで、STEM-EDS-mappingとEDS line分析を行った結果、Figure 1に示すPd種がある領域 (~3.5–9.0nm) において、Mg種とO種の存在が確認された。このような結果とCO-DRIFTsおよびXRD解析結果等から、Pdナノ粒子の表面に水酸化マグネシウムが存在することが明らかとなった。本反応における優れた選択性は水酸化マグネシウム担持Pdナノ粒子の電子状態や粒子サイズに関係なく、Pdナノ粒子の表面状態（Pdが覆われているかどうか）に寄与していると考察した。 | ddN5TPYG0s5oOsV6
JPMXP1222UT0328 | 1866 | 2022 | UT | 328 | 内部利用（ARIM事業参画者以外） | 機器利用 | 技術補助 | 不秩序系における熱輸送の理解へ向けた非晶質・準安定材料の構造評価 | 鎮目 邦彦 | 東京大学 | 計測・分析 | ---- | 革新的なエネルギー変換を可能とするマテリアル | 量子・電子制御により革新的な機能を発現するマテリアル | UT-854：オージェ分光分析装置 | UT-202：高輝度In-plane型X線回折装置 | UT-855：高精細電子顕微鏡 | UT-006：ハイスループット電子顕微鏡 | UT-010：クライオ透過型/透過走査型電子顕微鏡 |  |  |  |  | 石英・ガラス系材料,薄膜,断熱材料,電子顕微鏡/Electron microscopy,X線回折/X-ray diffraction,電子分光 | 緻密断熱材料の開発を目指し、種々条件下でアモルファス窒化シリコン薄膜を成膜し熱伝導率を評価した。また、ベイズ最適化を用いて低い熱伝導率を達成する成膜条件の探索を実施した。熱伝導率を導出する上では薄膜の体積比熱と膜厚が既知である必要があるため、東京大学の設備を利用して薄膜の組成及び密度の定量と膜厚の測長を実施した。 | 種々の条件下でSi基板上にスパッタ成膜したアモルファス窒化シリコン薄膜に対し、オージェ分光分析装置（PHI680）を用いて組成を、高輝度In-plane型X線回折装置（SmartLab(9kW)）を用いて密度をそれぞれ定量した。高精細電子顕微鏡（Regulus 8230）を用いて薄膜の断面SEM観察を行い膜厚を測長した。また、当研究室（東京大学・熱エネルギー工学研究室）においては、周波数領域サーモリフレクタンス法（FDTR）による熱計測を実施して熱伝導率を導出した。 | 作製した窒化シリコン薄膜の内、代表10サンプルに対して組成と密度を定量した。Fig. 1に示すオージェスペクトルにみられるように薄膜中には不純物としてFeとOの混入が確認されたため、Si, N, O, Feに着目し組成を定量した。また、X線反射率スペクトルから臨界角を特定し密度を導出した。得られた組成と密度から、ノイマンコップの法則に基づいて体積比熱は1.8–2.4 J/cm3Kと推定された。Fig. 2に薄膜の断面SEM像の例を示す。薄膜とSi基板の間にはコントラスト差があり、膜厚を測長することができた。今回のサンプル構成（薄膜/基板の厚さ・体積比熱・熱伝導率等）であればFDTRにおける体積比熱の感度は小さいことが予想されたため、研究効率のために全ての薄膜の体積比熱を一律で2.2 J/cm3Kと仮定することとした。ベイズ最適化による成膜条件の改善も併用して全60のサンプルを作製してFDTRによって熱伝導率を評価した。その結果、最も熱伝導率が低いサンプルは0.54 W/mK（膜厚100 nm）であり、既報のSi, N, Oからなる類似材料と比べて最低レベルの熱伝導率が達成されている[1]。 | j02LcryyJ6ErRD6f
JPMXP1222UT0331 | 1868 | 2022 | UT | 331 | 内部利用（ARIM事業参画者以外） | 技術補助 | ---- | 遺伝子・制がん剤のDDS | 山崎 裕一 | 東京大学 | 計測・分析 | ---- | 次世代バイオマテリアル | ---- | UT-011：有機材料ハイコントラスト透過型電子顕微鏡 | UT-005：原子分解能元素マッピング構造解析装置 | [7 empty] | 電子顕微鏡/Electron microscopy,DDSマテリアル/ DDS material | 遺伝子のDDSでは、オリゴリシンペプチドを主とするPEG化ペプチドと、ルシフェレース遺伝子をコードするプラスミドDNA（pDNA）との複合体（PEG化ペプチド/pDNA）を人工遺伝子ベクターとして、複合体の構造を透過電顕により観察し、その構造と遺伝子発現能などとの関連を探ることを目的とした。制がん剤のDDSでは、カテコール（CA）基を導入したポリビニルピロリドン（PVP-CA）と白金錯体制がん剤であるシスプラチン（CDDP）との間で、CDDPの塩素イオン配位子とCA基との配位子交換反応による錯化合物形成を利用して、PVP-CA/CDDP錯化合物複合体を調製し、制がん剤DDSに資する性能を有するか検討を行っており、透過電顕観察及び元素マッピングを試みた。 | 遺伝子のDDSでは、人工遺伝子ベクターであるPEG化ペプチド/pDNA複合体を、pDNA溶液に対しPEG化ペプチド溶液を電荷比2.0で混合することで調製し、カーボン支持膜付きのグリッドに試料溶液 2μLを滴下し、酢酸ウラン溶液にてネガティブ染色を施し、Bio-TEM（JEM-1400）にて観察を行った。制がん剤のDDSでは、PVP-CA/CDDP錯化合物複合体を調製し、事前に動的光散乱（DLS）測定を行い、その測定結果に対応する電顕像が得られることを想定し、Bio-TEM（JEM-1400）にて観察を行うと共に、原子分解能元素マッピング構造解析装置（JEM-ARM200F）による解析を試みた。 | 人工遺伝子ベクターであるPEG化ペプチド/pDNA複合体は、pDNAの全長の1/2、1/4、1/6、1/8などの長軸長を持つロッド状構造として観察され、この結果よりほとんどの複合体が単一鎖のpDNAから構成されることが示唆された。その後に行ったヒト腫瘍由来の株化培養細胞を用いた細胞取り込み量と遺伝子発現能の評価では両者において正の相関が得られ、PEG化ペプチド/pDNA複合体の取り得る凝縮構造と細胞取り込み量との間の関連が認められた[1]。PVP-CA/CDDP錯化合物複合体の事前のDLS測定では、粒径 10 nm 程度と粒径 200 nm 程度の二峰性の粒径分布が得られていた。最初に行ったBio-TEMによる透過電顕観察では、DLS結果に対応するサイズの粒子と共に、CDDP単分子と考えらる像が得られた。続いて行った元素マッピングでは、白金が検出されたものの、試料の経時変化を示唆する像が得られたため、DLSと電顕以外の物理化学的特性解析を導入し、PVP-CA/CDDP錯化合物複合体の状態をより精密に把握し得るようになった上での再検討を予定している。 | ob0WCl9BpLt3lCZs
JPMXP1222UT0320 | 1861 | 2022 | UT | 320 | 内部利用（ARIM事業参画者以外） | 技術補助 | 機器利用 | 炭素膜内のクロム結晶化分析 | BAE SUMIN | 東京大学 | 計測・分析 | ---- | その他 | 次世代ナノスケールマテリアル | UT-301：多機能走査型X線光電子分光分析装置(XPS) | UT-202：高輝度In-plane型X線回折装置 | [7 empty] | XPS, Film structure, Carbide, DLC,X線回折/X-ray diffraction,電子分光 | To analyze the bonding structure in the fabricated films.The results showed Cr exists in its pure metallic form in the low Cr content, however, it started forming the carbide when it reaches at Cr 20 at.%.All the prepared films have different tribological properties. | To understand the bonding structure of the prepared films, XPS analysis was performed.The measurement conditions were as follows:a monochromatized Al Kα X-ray source (1486.6 eV) an electron take-off angle of 45°. The X-ray power of 25 W a spot size of 100 μm, etc | In Cr 2.79 at.%, there was no carbide signin C 1s spectrum, however, weak Cr peaks could be identified in Cr 2p spectrum. According to the previous research, it indiciates that Cr does not form its carbide and exists in the coating as a nanoparticles [1]. The carbide starts to be formed from Cr 20.77 at.%, by confirming carbide peak in C 1s spectrum, and invertestingly, in Cr 56.75 at.%, no C-C bonding was identified, which means that the film with high Cr content is almost made of Cr carbide. | 99137Yu1gT4zyA50
JPMXP1222UT0323 | 1863 | 2022 | UT | 323 | 内部利用（ARIM事業参画者以外） | 機器利用 | ---- | ゼオライト含有塗膜の断面観察 | 木村 優香 | 東京大学 | 計測・分析 | ---- | 次世代ナノスケールマテリアル | ---- | UT-102：高分解能走査型分析電子顕微鏡 | UT-153：クロスセクションポリッシャー(CP) | [7 empty] | ゼオライト,電子顕微鏡/Electron microscopy,イオンミリング/Ion milling | ゼオライトを用いた抗菌剤が世の中に売り出されている。応用先の例として、塗料に混ぜてモノの表面に塗装するということが考えられるが、もしゼオライトが塗膜中の深いところに完全に埋もれてしまっては、本来持つ抗菌効果を発現しづらくなってしまうと推測される。塗膜中でより高い抗菌効果を発揮させるためには、ゼオライトが塗膜中のどこにどのようにして分散しているのかを明らかにし、塗料やゼオライト材のエンジニアリングによって工夫することが重要である。そこで、ゼオライトの塗膜中での分散状態の観察を行った。 | ４A型ゼオライト（ゼオラム；東ソー株式会社）のサンプルは、購入したそのままの状態のものと、表面を疎水化処理したものを用意した。ゼオライトの表面処理は、テフロン製フラスコを用いて、ヘキシルトリメトキシシランで2時間、95%エタノール溶媒中かつpH9-10の塩基性条件下で、フラスコをオイルバスで80℃に加熱することで行った。表面処理したゼオライトは濾過により回収し、エタノールおよび純水で洗浄したのち、80℃オーブンで十分に乾燥させた。 続いて、ゼオライトを混ぜた塗料を作成した。塗料（ニッペ水性フレッシュワイド 透明クリヤー ；ニッペホームプロダクツ）30gをディスパーで撹拌しながら、ゼオライトサンプル0.5gと純水1.5gを添加してよく混ぜた。その後、脱泡（泡とり練太郎）を行い、1cm角のガラス板に150milのギャップを持つドクターブレードを用いて塗装を行った。塗膜サンプルは約２４時間かけて室温で乾燥させたのち、ArビームによるＣＰ加工を行って断面を切り出し、ＳＥＭによる断面観察を行った。 | ゼオライトを表面を疎水化した場合としていない場合とでは、塗膜中のゼオライトの分散状態に大きな違いは見られず、ゼオライトは表面付近にも塗膜中の底の方向にも分散して存在していた。 | 7tseCXwGhqLBA93m
JPMXP1222UT0322 | 1862 | 2022 | UT | 322 | 内部利用（ARIM事業参画者以外） | 機器利用 | ---- | 超伝導力学的インダクタンス検出器の表面分析 | 木内 健司 | 東京大学 | 計測・分析 | ---- | 量子・電子制御により革新的な機能を発現するマテリアル | ---- | UT-102：高分解能走査型分析電子顕微鏡 | [8 empty] | 電子顕微鏡/Electron microscopy,スパッタリング/Sputtering,超伝導/ Superconductivity,パワーエレクトロニクス/ Power electronics | 超伝導検出器として、超伝導体が持つインダクタンスを利用した超伝導力学的インダクタンス検出器（MKIDs）を開発している。極低温で優れた低誘電損失を有する高抵抗シリコン基板を誘電層として用い、その両面にMKIDsおよび超伝導のミリ波回路を作製するための試験素子を作製した。表面にはMKIDsを加工し、裏面にアルミニウムを成膜した。この際に表面に黒色の異物が見られたため、異物の特定と原因調査を行った。 | JEOL社製JSM-7800Fを用いて、異物を観察し形状とX線分析を用いて組成を解析した。 | 形状は10um程度の異物を確認し、異物のX線分析からはアルミニウムと酸素が確認できた。また、異物以外の箇所からは酸素が見られず、異物が酸化アルミニウムであることが確認できた。この結果から、異物は微細加工中に用いた有機物が変性したものではなく、アルミニウム膜そのものが酸化されたことによって形成されたことがわかる。裏面のアルミニウムの成膜にはスパッタ法を用いており真空中で成膜していることから、加工に用いた有機物とアルミニウム膜がスパッタ時の熱および電気エネルギーによって酸化アルミニウムが形成されたと予想される。この結果をふまえ、作製工程を変更することで異物の生成を解消した。具体的には、裏面の成膜前に表面の有機物を除去した後、アルミニウム膜を成膜するように変更したことで異物は形成されなくなった。 | pmFnE1F6i5ru7y3a
JPMXP1222UT0319 | 1860 | 2022 | UT | 319 | 外部利用 | 技術補助 | ---- | 固体触媒の活性差解析 | 吉田 洋樹 | 日本ゼオン株式会社 | 計測・分析 | ---- | 次世代ナノスケールマテリアル | 革新的なエネルギー変換を可能とするマテリアル | UT-005：原子分解能元素マッピング構造解析装置 | [8 empty] | 触媒材料,電子顕微鏡/Electron microscopy,ナノ粒子/ Nanoparticles,電子顕微鏡/Electron microscopy | 有機合成反応に用いるPd固体触媒について、使用前と経時使用により活性が低下したものとの比較から、活性低下の原因を解析するため、東京大学の設備を利用してTEM観察および元素マッピングを行った。 | 試料概要：Caを含む担体上にPdを担持した固体触媒 試料-1：使用前の触媒 試料-2：経時使用により活性が低下した触媒 自社設備にて試料粉体をエタノールに分散させたものを、TEM用のCuメッシュグリッドに滴下、風乾することにより、分析用の試料を作製した。東京大学においては、原子分解能元素マッピング構造解析装置（JEM-ARM200F Thermal FE STEM）を用いてTEM像の撮影と元素マッピングを実施した。 | Fig.1に試料-1のSTEM-EDXの結果を示す。担体上に5 nm程度のPd粒子が担持されている様子が確認できた。粒子径の目立ったばらつきや凝集体は見られず、使用前の触媒はPdが良好な分散状態で存在しているものと考えられる。 続いて、Fig.2に試料-2のSTEM-EDXの結果を示す。数10 nmのPd凝集体が見られており、このような箇所が他の視野においても多数観察されるようになった。また、個々のPd粒子が粗大化した様子は確認できず、一次粒子径については試料-1の状態をほぼ保っていることも分かった。 以上のことから、経時使用による触媒活性の低下は、Pd粒子が凝集することによって金属比表面積が低下し、反応点が減少することが原因の一つであると推測される。 | 9x8lCeldLUkEPAtz
JPMXP1222UT0325 | 1864 | 2022 | UT | 325 | 外部利用 | 技術補助 | ---- | 酸化物材料内部の同位体分析 | 長澤 剛 | 東京工業大学 | 計測・分析 | ---- | 革新的なエネルギー変換を可能とするマテリアル | その他 | UT-306：超微量元素計測システム(SIMS) | [8 empty] | 固体触媒,質量分析/Mass spectrometry,燃料電池/ Fuel cell,電極材料/ Electrode material | 自動車用後処理触媒内における化学種分布の計測を目的として，酸素同位体を導入した酸化物触媒に対してNanoSIMSによる同位体分布計測を行った．また固体酸化物形燃料電池（SOFC）燃料極の反応場分布を明らかにするために，酸素同位体を導入した酸化物電極に対してNanoSIMSによる同位体分布計測を行った． | 自動車排ガス触媒の一種である三元触媒を模擬したモデル試料（酸素吸蔵材料であるセリアジルコニア固溶体基板にパラジウムが担持されたもの）を作製し，600℃にて酸素同位体を導入後にサンプルをクエンチ（急冷）し，同位体分布を保存した．クエンチ後のサンプル断面および表面の酸素同位体分布をNanoSIMSによって明らかにした． | 得られた同位体分布画像（図1(a)）より，酸素同位体18Oはセリアジルコニア（CZ）表面から内部へと浸透し、その濃度および浸透深さはパラジウム（Pd）周辺で増加していた．またCZ表面においては各Pd粒子を取り囲むように18O濃度が高い領域が形成されている様子が確認された（図1(b)）．さらに表面拡大画像より、Pd/CZ界面から離れるにつれ、CZ表面の18O濃度は徐々に減少していくことが明らかとなった（図1(c)）．このように本可視化により、CZへの酸素吸蔵がPdとの界面において促進され、吸蔵された酸素がCZ深さ方向および表面方向に拡散していく様子を直接捉えることに成功した | ICqHc96z9GsHE0ND
JPMXP1222UT0316 | 1858 | 2022 | UT | 316 | 内部利用（ARIM事業参画者以外） | 機器利用 | ---- | 新規有機分子・金属錯体触媒反応の開発 | 伊藤 佑 | 東京大学 | 計測・分析 | ---- | マルチマテリアル化技術・次世代高分子マテリアル | マテリアルの高度循環のための技術 | UT-302：電子スピン共鳴装置 | [8 empty] | ルテニウム,光触媒,光増感剤,電子分光,資源循環技術/ Resource circulation technology | 光増感剤としての利用を志向した錯体が混合原子価状態をとりうる可能性を検討するために、ESR測定を行った。 | 電子スピン共鳴装置JES-FA300（日本電子製）を用い、10 K~室温の温度条件のもとで、様々な振幅変調や掃引時間、マイクロ波強度の下でスペクトル測定を行った。 | 図に錯体の構造および得られたESRスペクトルを示す。合成されたルテニウム2核錯体は混合原子価状態をとることでNMRサイレントな化学種を生成するおそれがある。実際に測定されたESRスペクトルは非対称なシグナルを示しており少なくとも2つ以上のNMRサイレントな化学種の生成が示唆される。詳細な構造や酸化状態については未だ明らかとなっていないが、XPSなどの各種分光学測定を行う予定である。 | 78c23aO60GV34qm5
JPMXP1222UT0317 | 1859 | 2022 | UT | 317 | 外部利用 | 機器利用 | ---- | 機能性分子結晶の特性 | 大月 穣 | 日本大学 | 計測・分析 | ---- | その他 | ---- | UT-201：無機微小結晶構造解析装置 | [8 empty] | 金属錯体,X線回折/X-ray diffraction | 我々は，コバルトテルピリジン錯体の結晶が-15度前後で発熱・吸熱を伴う相転移を示すことを見出した．この結晶中には水分子が含まれており，湿度の変化に応じて結晶の質量が増減することを明らかにした．相転移の機構を解明することを目的とし，本装置で相転移前後の温度でそれぞれ単結晶構造を決定する． | コバルトテルピリジン錯体を合成し，メタノールから再結晶して単結晶を得た．この単結晶のX線回折測定を相転移前後の温度である-45°Cと0°Cで行い，構造解析を行なった． | 結晶構造は，空間群P21/c (#14)の単斜晶で単位格子にコバルト・テルピリジン錯体を４つ含み，水分子を４つ含んでいた．興味深いのは，水分子のうち３つが隣の単位格子中の等価な３つの水分子と水素結合によって６員環構造を形成していたことである．残念ながら0°Cでの結晶データの質が悪く，相転移によるはっきりとした変化は捉えられなかった． | 9UxmYA60TI7FT32x
JPMXP1222UT0315 | 1857 | 2022 | UT | 315 | 外部利用 | 技術補助 | 機器利用 | 多層カーボンナノチューブの分析 | 森 彩乃 | 株式会社カーボンフライ | 計測・分析 | ---- | 次世代ナノスケールマテリアル | その他 | UT-007：高分解能分析電子顕微鏡 | [8 empty] | CNT,カーボンナノチューブ,MWCNT,多層カーボンナノチューブ,CVD,製造,量産,低コスト化,電子顕微鏡/Electron microscopy,ナノチューブ/ Nanotube | 弊社はマルチウォールカーボンナノチューブの製造・研究を行っており，従来とは異なる製法によりカーボンナノチューブを作製する研究も行っている．今回，東京大学マテリアル先端リサーチインフラ 微細構造解析部門所有のUT-007 (TEM 日本電子製 JEM-2010F，加速電圧：200 kV，TEM分解能：格子像 0.10 nm) を用いて弊社製カーボンナノチューブの観察を行った． | 弊社にて無水エタノール中にカーボンナノチューブを分散させ，その液体をCuマイクログリッドに滴下し乾燥させたサンプルを東京大学 マテリアル先端リサーチインフラ 微細構造解析部門 所有のUT-007にて観察した．今回はカーボンナノチューブの直径，層数，カイラリティの観察を行った． | 弊社のカーボンナノチューブは熱CVD法を用いて，触媒をスパッタした基板上に成長させる方法により作製している．今回はその製法に少し工夫を加えて作製したカーボンナノチューブをサンプルとした．今回利用させていただいたUT-007の加速電圧が200kV固定のため，カーボンナノチューブを長く観察していると結晶構造が壊れてしまうことがあった．（図1）初めてTEMを利用したため，以降は加速電圧の適切な選定や素早い観察などをする必要があると分かった． 従来の弊社製カーボンナノチューブとの違いの一つとして，最外層の外に炭素が付着しているカーボンナノチューブが見受けられた．（図2）図1のように観察により結晶構造が壊れたとも考えられるが，観察初めの時点で炭素の付着が確認できるところもあったため，製法の違いにより原料の炭素がカーボンナノチューブにならず周りに付着したものと考えたほうが自然である．この付着した炭素はカーボンナノチューブを利用した製品のクオリティに影響を及ぼすことが分かっており，よりよいカーボンナノチューブを製造するために製造法の改善が必要だと分かる． 直径と層数の測定結果を図3に示す．以上より今回観測したカーボンナノチューブの直径は7[nm]~17[nm]，層数は5~10層となった．従来の作製方法よりも少し直径が大きいのだが，その理由としては，先に述べたように周りについた炭素の影響が大きいと考えられる．TEM画像を見る限り，どのカーボンナノチューブにも周りに付着物が見て取れ，それはやはり製法の違いからくるものであると考えられる．今後としては，作製したカーボンナノチューブの傾向（直径や層数，付着物や欠陥）が見てとれる程度の撮影を行い，また今回の製法で炭素の付着物が多い理由を突き止め，それを改善した製法を編み出す必要があると考える． | pkp0CGNfImW5r4GK
JPMXP1222UT0313 | 1855 | 2022 | UT | 313 | 外部利用 | 技術補助 | ---- | Ir系複合クラスター触媒の電子顕微鏡による局所構造解析 | 林 峻 | 国立科学博物館 | 計測・分析 | ---- | 次世代ナノスケールマテリアル | マテリアルの高度循環のための技術 | UT-005：原子分解能元素マッピング構造解析装置 | UT-006：ハイスループット電子顕微鏡 | [7 empty] | 電子顕微鏡/Electron microscopy,資源循環技術/ Resource circulation technology,ナノ粒子/ Nanoparticles | 金属/酸化物界面は、その特異的な構造から触媒の活性サイトとして重要な役割を果たす。酸化物クラスターの表面酸素原子が金属イオンに配位した複合クラスターは、金属/酸化物界面を有する最小の化合物であることから、高密度な金属/酸化物界面を有する担持触媒の前駆体として有望である[1]。Ir-Mo複合クラスターを前駆体として調製したIr-Mo触媒は、別々の前駆体から調製したIr-Mo触媒に比べて、高い活性を示すことを見出している。本課題では、HAADF-STEM測定から、複合クラスターの前駆体応用が担持ナノ粒子触媒の粒子径に及ぼす効果を検討した。 | Ir-Mo複合クラスター触媒は、Ir-Mo複合クラスター[2]をAl2O3担体に担持後焼成することで調製した。比較のため、別々のIrおよびMoの前駆体から共含浸法によって同一組成のIr-Mo共含浸触媒を調製した。HAADF-STEM測定は、JEM-ARM200F（JEOL）を用いて行った。加速電圧は200 kVとした。 | HAADF-STEM像から、複合クラスター触媒および共含浸触媒の平均粒径はそれぞれ1.2±0.2 nm、1.3±0.3 nmと見積もられた（図1）。この結果は、粒子径が前駆体の種類に影響されないことを示唆している。したがって、複合クラスター触媒の高い触媒活性は、活性成分の分散度ではなく、活性サイトの構造に由来することが明らかとなった。 | Pa0GyGbnOJG4ADVC
JPMXP1222UT0312 | 1854 | 2022 | UT | 312 | 外部利用 | 機器利用 | ---- | プラズモニック三重項対消滅型アップコンバージョンにおける金属/アップコンバージョンシステム間の距離依存特性の調査 | 本多 丈太郎 | 日本大学大学院 | 計測・分析 | ---- | 次世代ナノスケールマテリアル | ---- | UT-101：低損傷走査型分析電子顕微鏡 | [8 empty] | 微粒子，形態観察,電子顕微鏡/Electron microscopy | フォトンアップコンバージョンの増強を目的としたプラズモニック材料のガラス基板上への固定化状態を観測するために東京大学の走査型電子顕微鏡により測定を行った． | ガラス基板上に静電的に吸着させた銀ナノ粒子を走査型電子顕微鏡により観察した．また複数の観測図からImageJを用いて被覆率の算出を行った． | Fig.1に観察した三角形形状の銀ナノプレート（AgPRs）のSEM像を示した．高倍率の観測から粒子が三角形の構造を保ちつつガラス基板上に固定化されていることが観測された．また低倍率で測定した結果においても大部分のAgPRsは適切に分散され固定化されていた．取得した画像6枚を使用し，Image Jにより被覆率を算出したところ平均で21％であることが示された．今後は固定化されたAgPRsが三重項対消滅型フォトンアップコンバージョンに与える影響を詳細に調査していく． | n7hlCMQAGnlywhmA
JPMXP1222UT0311 | 1853 | 2022 | UT | 311 | 外部利用 | 機器利用 | ---- | 電極材料への応用を見据えた各種ナノカーボンの表面観察 | 山際 清史 | 帝京科学大学 生命環境学部自然環境学科 | 計測・分析 | ---- | 革新的なエネルギー変換を可能とするマテリアル | 高度なデバイス機能の発現を可能とするマテリアル | UT-101：低損傷走査型分析電子顕微鏡 | [8 empty] | ナノ材料合成,電子顕微鏡/Electron microscopy,電子顕微鏡/Electron microscopy,燃料電池/ Fuel cell,電極材料/ Electrode material | 申請者は、基板材料を液相中で抵抗加熱することで常圧・短時間のナノ材料合成が可能である「液相合成法」を開発している[1]。最近、カーボンペーパー（CP）基板の炭素繊維表面に、特徴的なひだ状構造を有する“ひだ状ナノ構造体”の構築に成功し、電極材料としての検討を進めている。本研究では合成溶液に白金錯体を溶解させることでPt担持ひだ状ナノ構造体/CPの作製を試みた。東京大学の走査型電子顕微鏡（SEM）を利用して詳細な表面観察を行った。 | 炭素源のエタノール200 mLに、本研究では新たな添加剤としてアセチルアセトナト白金を適量添加し、溶液を調製した。基板にはカーボンペーパー（CP, 5×25 mm）を用い、溶液中で直流電圧を印可し、基板表面温度が950°Cとなるように調節して5分間抵抗加熱をした。生成物の観察には東京大学の低損傷走査型分析電子顕微鏡（JEOL JSM-7500FA）を用いた。またCP基板ごと電極に用い、メタノールを含む硫酸中において、その電気化学的なメタノール酸化特性を評価した。 | 合成後のCP表面のSEM画像（東京大学、SM-7500FAによる）をFig. 1に示す。特徴的なひだ状構造を有する“ひだ状ナノ構造体”が観察され、さらに表面に多量のナノ粒子が見られた。TEM（他機関）による観察から、平均粒径～10nmの金属ナノ粒子が形成しており、TEM-EDS による分析によりこれらの粒子がPtナノ粒子であることが確認された。合成後のカーボンペーパーを直接電極に用いた電気化学測定（所属研究室で実施）ではメタノールの電気化学的酸化に由来する電流が見られ、Pt粒子がメタノール酸化触媒として機能することが示唆されている。 | q6KN1yhIi0S8pRNn
JPMXP1222UT0309 | 1851 | 2022 | UT | 309 | 内部利用（ARIM事業参画者以外） | 機器利用 | ---- | ヘテロナノチューブの電界効果トランジスタ応用 | 杉原 太希 | 東京大学 | 計測・分析 | ---- | 次世代ナノスケールマテリアル | 高度なデバイス機能の発現を可能とするマテリアル | UT-307：走査型プローブ顕微鏡 | [8 empty] | 走査プローブ顕微鏡/Scanning probe microscopy,ナノエレクトロニクスデバイス/ Nanoelectronics device,ナノチューブ/ Nanotube | 電界効果トランジスタ（field effect transistor, FET）は電子回路に必要不可欠なデバイスである．SiFETの微細化に限界を迎えつつある今，SWCNT（single-walled carbon nanotube）チャネルのFETが代替として望まれている．SWCNTを用いた電界効果トランジスタの実用に向けて克服するべき課題の一つに界面準位密度の低減がある．BNNT（boron nitride nanotube）を外層に積層してSWCNT/BNNTヘテロナノチューブとすることで課題が解決できる可能性がある．本研究ではSWCNT/BNNT,SWCNTをチャネルとしたFETを作製し，伝達特性の比較からBNNTによる界面制御の効果を評価する． | 武田CRにて高速大面積電子線描画装置，高速シリコン深掘りエッチング装置，汎用ICPエッチング装置を用いてシリコン基板を加工した．加工された基板に触媒を真空蒸着後，化学気相成長法(CVD法)によって孤立架橋SWCNTを合成した．その後，CVD法によって窒化ホウ素層を積層し，SWCNT/BNNTヘテロナノチューブを合成した．SWCNT/BNNT，SWCNT合成後，ポリマーを用いて合成基板から平坦なシリコン基板へ転写した．武田CRにある高速大面積電子線描画装置と自前の真空蒸着装置により単一のナノチューブごとに電極をパターニングし，武田CRにある原子間力顕微鏡でデバイスの観察をしたのち，SWCNT/BNNT，SWCNTを用いたFETの電気測定を行った． | SWCNT/BNNTとSWCNTのAFM像を図1に示す．SWCNT/BNNTについて厚い部分で直径が3nm以上ある一方で，SWCNTについてはどの箇所も直径が1.5nm以下である．このことからBNが被覆されていることがわかる．また，SWCNT/BNNTの観測箇所ごとの直径のばらつきからBN被覆が不均一であることが示唆される．SWCNT/BNNTとSWCNTのそれぞれをバックゲートデバイスで伝達特性を測定した（図2(a)）．それらからSSを算出したところ（図2(b)），SWCNT/BNNTをチャネルとしたデバイスのほうがSSが低い傾向にあった．このことからBN被覆により界面準位密度が低下したと考えられる． | 8dMq85at4f8Stx6j
JPMXP1222UT0307 | 1850 | 2022 | UT | 307 | 外部利用 | 技術補助 | 技術相談 | アルミニウム合金のTEM観察 | 西田 寛明 | MAアルミニウム株式会社 | 計測・分析 | ---- | その他 | ---- | UT-006：ハイスループット電子顕微鏡 | UT-007：高分解能分析電子顕微鏡 | [7 empty] | 透過型電子顕微鏡/ Transmission electron microscopy, 走査型透過電子顕微鏡/ Scanning transmission electron microscopy, アルミニウム基合金/ Aluminum-based alloys,電子顕微鏡/Electron microscopy | アルミニウム合金中または表面の微細構造を観察・評価するため、東京大学の設備を利用してTEM観察・分析手法を習得する。 | 【利用した主な装置】・ハイスループット電子顕微鏡（JEM-2800）・高分解能分析電子顕微鏡（JEM-2010F）【実験方法】集束イオンビーム加工装置またはArイオン研磨により作製したアルミニウム合金の薄片試料をハイスループット電子顕微鏡（JEM-2800）または高分解能分析電子顕微鏡（JEM-2010F）を用いてTEM、STEMによる組織観察、STEM-EDSによる組成分析を実施した。 | 作製したアルミニウム合金の薄片試料のTEMおよびSTEMによる組織観察、STEM-EDSによる組成分析について技術補助による指導を受けた。観察に適した薄片試料では、集束イオンビーム加工装置またはArイオン研磨の何れで作製した試料についても、高倍率のTEM観察によりアルミニウム合金の酸化皮膜に格子縞が確認された。（図１参照）しかし、作製した薄片試料の中にはTEMおよびSTEMによる観察に適さない試料も存在したことから、今後、より適切な試料作製方法を確立する必要が有る。 | 5XBFfM5F4hT2ROu9
JPMXP1222UT0306 | 1849 | 2022 | UT | 306 | 内部利用（ARIM事業参画者以外） | 機器利用 | ---- | 残留γ制御を通じたNi鋼の液化水素貯槽用材料としての適合性 | 長谷川 優 | 東京大学 | 計測・分析 | ---- | 革新的なエネルギー変換を可能とするマテリアル | ---- | UT-103：高分解能走査型電子顕微鏡 | UT-153：クロスセクションポリッシャー(CP) | [7 empty] | Ni鋼，極低温，TRIP鋼，破壊靭性，ミクロ組織,電子顕微鏡/Electron microscopy,イオンミリング/Ion milling,X線回折/X-ray diffraction,水素貯蔵/ Hydrogen storage | 本研究では、LNGタンクなどの極低温貯蔵の鋼材として実績のある9%Ni鋼に関して、その低温破壊靭性に関与する因子を微細組織観察などにより調査し、大型液化水素貯蔵タンクへのNi鋼の適用可否を検討した。 | 本研究では、すでに二度の焼き入れ焼き戻し工程を踏んだ9%Ni鋼に対して、5種類の異なる熱処理(Table1)を行った試験片に対してそれぞれ極低温（液体窒素下）での引張試験・圧縮試験による予歪み付与と、3面シャルピー衝撃試験を行い破壊靭性や、極低温での微細構造（主にγ相）の変化を観察した。 | 微細構造の観察より、残留γ量のみが破壊靭性の支配因子ではないこと、γ中の炭素濃度は破壊靱性に影響を与える可能性があることがわかった。 9％Ni鋼にてオーステナイト減少量に及ぼす引張と圧縮の予歪の影響はほぼ同じであり、SUS316Lなどの準安定オーステナイト鋼と異なる挙動を示す。 粒界角 3°ごとにそれぞれの粒界長さの割合を計測したところ、42~45°の粒界角の割合が減少しているためこの角度にもっとも力が集中することが考えられる。そしてこの角度帯に分布するγが減少していた。このことから応力を集中的に受けたであろう、この角度(39~45°)に分布していたγが最初に変態していることが分かる。ひずみを測定したKAMmapと比較したところ、KAMの値の高い大きな歪みが生じている場所のほとんどが粒界角度 39°~45°の分布と一致する。したがって 45°付近の粒界割合の減少はこの部分に応力が集中していることが原因であり、それによりこの粒界に分布するγは変態していることが分かった。 | Q6fNff0rA9Lc4fRs
JPMXP1222UT0310 | 1852 | 2022 | UT | 310 | 外部利用 | 技術補助 | ---- | エネルギー用材料の構造評価 | 宮澤 薫一 | 東京理科大学 | 計測・分析 | ---- | 革新的なエネルギー変換を可能とするマテリアル | ---- | UT-101：低損傷走査型分析電子顕微鏡 | UT-202：高輝度In-plane型X線回折装置 | [7 empty] | 電子顕微鏡/Electron microscopy,X線回折/X-ray diffraction,水素貯蔵/ Hydrogen storage | ニッケルとメタンの高温反応により水素を生成する研究において、ニッケルめっき膜表面に堆積した炭素とニッケルめっき膜表面の構造変化を走査電子顕微鏡とエックス線回折により調べた。 | 厚さ1mmのパーマロイ合金上に作製したニッケルめっき膜(厚さ30mm)にメタンガスを流し、800℃で1時間反応させた。このニッケルめっき膜を8mm角に切り出した試料について、走査電子顕微鏡(JEOL JSM-7500FA)による表面観察とX線回折装置(Rigaku SmartLab、45kV、200 mA、Cuターゲット)による結晶構造評価を行った。 | Fig.1に(a)反応前と(b)800℃で反応させたニッケルめっき膜表面のSEM像を示す。反応前は上方の直線状の研磨痕を除いて平坦な表面を呈しているが、反応後はメタンが分解して生成した炭素が一面に観察されている。カーボンナノチューブのようなファイバー状炭素は観察されなかった。この理由として、ファイバー状の炭素が生成するためには、ニッケルが触媒粒子として機能することが可能なある厚さ以下の膜厚（臨界膜厚）となっていることが必要であるためと考察された。Fig.2に(a)反応前と(b)反応後のめっき膜表面のX線回折図形を示す。両者ともに面心立方晶のX線回折図形を示しており、反応前後においてニッケルめっき膜表面の特段の構造変化は観察されなかった。 | lp79aOjV9zfdQznB
JPMXP1222UT0299 | 1846 | 2022 | UT | 299 | 内部利用（ARIM事業参画者以外） | 技術補助 | 機器利用 | 二次元材料成長用基板の表面分析 | 南條 航平 | 東京大学 | 計測・分析 | ---- | 高度なデバイス機能の発現を可能とするマテリアル | ---- | UT-152：CADデータ連動3次元機能融合デバイス評価用前処理システム | UT-005：原子分解能元素マッピング構造解析装置 | [7 empty] | 電子顕微鏡/Electron microscopy,集束イオンビーム/Focused ion beam,高品質プロセス材料/ High quality process materials | サファイア基板上にWS2をはじめとした単層二次元材料をCVD法で成長させたのちのサファイア基板および二次元材料の界面周辺の断面観察を行うため、サファイア基板にWS2を成長させたサンプルに対してFIB加工とSTEM観察を行った。 | WS2をCVDで成長させたサファイア基板に対してFIB装置でカーボンの電子線誘起デポジション、およびイオンビーム誘起デポジションを順に行う。続いてガリウムイオンビームで長さ10μm、幅1μm程度のSTEM試料を作成し、FIBグリッドに接合する。この試料をについてTEM装置を用いてHADDF-STEM像を観察した。 | 得られたHADDF-STEM断面像からはサファイアに特徴的なダンベル型の原子配列が観察され、正しくサファイア基板を観察できていることが確認された。サファイア基板上のWS2薄膜については厚みが数nm以上と、単層には見えない原子像が観察された。原因として単層であったWS2がFIB加工中にダメージを受けてアモルファス化し、厚みが増加してしまったことがあげられる。この問題を防ぐために将来的にFIB加工時のガリウムビーム電圧などのパラメータを変更することが必要であろう。 | eWgi813LzopfrNWr
JPMXP1222UT0298 | 1845 | 2022 | UT | 298 | 内部利用（ARIM事業参画者以外） | 機器利用 | 技術補助 | 熱電対埋設型工具の断面解析 | Wang Chao | 東京大学 | 計測・分析 | 加工・デバイスプロセス | その他 | ---- | UT-709：パリレンコーター | UT-850：形状・膜厚・電気特性評価装置群 | UT-153：クロスセクションポリッシャー(CP) | [6 empty] | thermocouple,走査プローブ顕微鏡/Scanning probe microscopy,イオンミリング/Ion milling,蒸着・成膜/Evaporation and Deposition,PVD | An array of microscale thermocouples, which able to monitor theon-site temperature raising on tool-chip interface andtool-workpiece interface, was integrated on the cutting tool. The embedded sensorsfeatured a fast response and online temperature measurement during thecontinuous metal machining process. | UncoatedWC–Co cemented carbide, which isone of the most common types of cutting tool materials, was selected as thesubstrate for the integrate of our microsensor. To investigate the temperaturegradient on the tool–chip contact area and on the relatively narrow tool–workpieceinterface, four one-polar TCs with a diameter of 125 μm were embedded into thetool. A nickel-based chromel from the K-type TC produced by OMEGA Corp. waschosen as the positive electrode, while theadjacent tool material was set as the negative end. An insulation coatingof 4 μm was deposited using the parylene coater SCS PDS2010.Aschematic of the sensitivity test is shown in Fig. 1 (a). A 5 W CW laserwith a 5 mm diameter was focused onto a 1 mm diameter spot and heated to a position close to the embedded TC. Thetemperature distribution during laser heating must be measured to record boththe hot-junction temperature and pin temperature simultaneously. For thispurpose, infrared thermography was employed,and it was set in the direction normal to the tool-rake surface at a safedistance. Blackbody paint with an emissivityof 0.94, whichcan tolerate temperatures of up to 500 °C, wasuniformly coated on the measured surface to ensure that the emissivitymaintained a stable and known value. Fig. 1 (a) Schematic diagram of sensorcalibration experiment (b) relationship between measure temperature in lasercontact hot junction, pin of compensation wire and thermal induced voltage,calibration curve of integrated sensor (c) output signal of the integratedsensor caused by the pulse laser. | Themeasured temperature data for the hotjunction and pin are shown in Fig. 1(b). The Seebeck coefficientof the sensing system was thencalculated. The results reveal that the Seebeckcoefficient (i.e., the sensitivity of the embedded TC)remains almost unchanged regardless of the rising temperature and stabilizes atapproximately 45 μV/°C.Thedynamic response characteristics of the sensor-integrated tool wereinvestigated with the application of a pulsed laser. The laser in the dynamiccalibration generates a pulsetemperature excitation with a width of 0.5s. The spotdiameter, power, and heating position areconsistent with those in the static calibration test. The maximumsampling frequency of the data acquisition device was 120 kHz, which wassufficient for collecting the outputsignal in the dynamic test. The response time corresponds to therising time in the range 0% to 63.2% total step change of the output voltage.It is the most important dynamic parameter of the temperature sensor and reflects the response speed, especially in discontinuous cutting with a highrotating speed. As shown in Fig. 1(c), the duration of theoutput voltage rise from 0% to 63.2 % of the final voltage step, which is the response time of the sensor, was approximately 0.022s. Theduration of the output voltage rise from 0% to 100% of the final voltage step,which is the stabilization time , was about 0.282s. It isdemonstrated that the sensor-integrated tool has a sufficiently fast dynamicresponse. The time for the temperature measuremet value to stabilize is alsofast enough for monitoring temperatures in the machining operations.Themeasured temperature data for the hotjunction and pin are shown in Fig. 1(b). The Seebeck coefficientof the sensing system was thencalculated. The results reveal that the Seebeckcoefficient (i.e., the sensitivity of the embedded TC)remains almost unchanged regardless of the rising temperature and stabilizes atapproximately 45 μV/°C.Thedynamic response characteristics of the sensor-integrated tool wereinvestigated with the application of a pulsed laser. The laser in the dynamiccalibration generates a pulsetemperature excitation with a width of 0.5s. The spotdiameter, power, and heating position areconsistent with those in the static calibration test. The maximumsampling frequency of the data acquisition device was 120 kHz, which wassufficient for collecting the outputsignal in the dynamic test. The response time corresponds to therising time in the range 0% to 63.2% total step change of the output voltage.It is the most important dynamic parameter of the temperature sensor and reflects the response speed, especially in discontinuous cutting with a highrotating speed. As shown in Fig. 1(c), the duration of theoutput voltage rise from 0% to 63.2 % of the final voltage step, which is the response time of the sensor, was approximately 0.022s. Theduration of the output voltage rise from 0% to 100% of the final voltage step,which is the stabilization time , was about 0.282s. It isdemonstrated that the sensor-integrated tool has a sufficiently fast dynamicresponse. The time for the temperature measuremet value to stabilize is alsofast enough for monitoring temperatures in the machining operations. | GQ2bM25WN7mtEA7A
JPMXP1222UT0305 | 1848 | 2022 | UT | 305 | 内部利用（ARIM事業参画者以外） | 技術補助 | ---- | 多層膜構造体の各層の厚み測定 | 党 棠 | 東京大学 | 計測・分析 | ---- | 高度なデバイス機能の発現を可能とするマテリアル | その他 | UT-202：高輝度In-plane型X線回折装置 | [8 empty] | Multilayer material,X線回折/X-ray diffraction,メタマテリアルメタマテリアル/ Metamaterial | 多層材料中の各層の厚さを小角度XRDにより測定する。 | 多層材料中の各層の厚さを小角度XRDにより測定する。ここで、材料は4層のZnOと4層の5%GaをドープしたZnOを交互に配列して構成され、各層の厚さはコーティングの時間から推定して25 nm ~ 30 nmである。 | ZnOと5%GaドープZnOの密度差は大きくないため、ソフトウェアで各層の膜厚をシミュレーションするのは非常に難しく、加えて合計8層の膜があるため、膜厚のシミュレーションに困難をもたらした。そのため、最終的には8層の膜全体の厚さしか得られなかった。 | K3HNt09pbSZ5I2K1
JPMXP1222UT0297 | 1844 | 2022 | UT | 297 | 内部利用（ARIM事業参画者以外） | 機器利用 | ---- | 光増感分子配位子を持つ金属錯体の結晶構造解析 | 三ツ沼 治信 | 東京大学 | 計測・分析 | ---- | 革新的なエネルギー変換を可能とするマテリアル | マテリアルの高度循環のための技術 | UT-201：無機微小結晶構造解析装置 | [8 empty] | X線回折/X-ray diffraction,水素貯蔵/ Hydrogen storage,分離・精製技術/ Separation/purification technology | 水素放出反応は、当量の酸化剤を用いずに飽和有機分子から水素ガスを取り出し、不飽和結合を導入する反応である。この反応は、有機合成化学やグリーンケミストリーの観点から注目されているだけでなく、水素ガスをエネルギーキャリアとして用いる水素社会の基盤技術としても位置づけられる。従来報告されていた炭化水素の触媒的水素放出反応では、200度程度の高温や紫外光の照射といった過酷な条件や貴金属触媒の使用が必要であった。これは、炭化水素類のC(sp3)－H結合切断が困難であることに加え、脱水素反応が熱力学的に不利な過程であることに起因している。我々は、光増感分子配位子を持つ金属錯体にて、温和な条件下、可視光を利用して炭化水素の水素放出反応が可能になるのではないかと期待した。今回の測定では我々が合成した光増感分子配位子を持つ金属錯体をX線結晶構造解析することによりその詳細な構造を理解し、触媒反応の活性向上につなげることを意図した。 | 脱水素反応の初期結果にて有望な触媒であったコバロキシム錯体に関してその詳細な構造解析をX線結晶解析にて行うことにした。本錯体においてはスズ原子が軸配位子としてコバルトに配位している構造を想定しているがそれが確からしいか確認することを目指した。 | X線結晶構造解析の結果、当初の想定通り、コバロキシム錯体の軸配位子としてスズ原子が配位している構造が得られた。これにより光照射によってコバロキシム錯体の軸配位子が開裂することで活性化されているというメカニズムが示唆された。 | r01MGWJBTk6DWL5Y
JPMXP1222UT0294 | 1843 | 2022 | UT | 294 | 内部利用（ARIM事業参画者以外） | 機器利用 | ---- | 極低温におけるSUS316Lの応力多軸度とマルテンサイト変態量の関係性 | 津田 麟太郎 | 東京大学 | 計測・分析 | ---- | その他 | ---- | UT-103：高分解能走査型電子顕微鏡 | [8 empty] | 電子顕微鏡/Electron microscopy,鉄鋼材料 | 準安定オーステナイトである SUS316L は TRIP を起こし、マルテンサイト相(α‘相)が生成することが知られている。この TRIP の起こる程度は応力場の状態と大きく関係すると考えられている。異なる応力多軸度で変形させたSUS316L製の試験片を用意し、そのマルテンサイト量を調査する。 | 平滑試験片およびノッチ付き試験片の引張試験を77Kで行う。応力多軸度は有限要素法解析を用いて計算し、マルテンサイト変態量については、EBSD解析を用いて測る。この２つの関係性について考察する。 | EBSD解析を依頼した後に、実際にSUS316LのTRIPの挙動を知りたい20Kでのマルテンサイト変態量を計測する機会をいただいたため、依頼したEBSD解析の結果を使うことはなかった。20Kでの変態量は計測できたものの、本年度中に応力多軸度とマルテンサイト変態量の関係を導くまでには至らなかった。 | 8OD7xP4v8dvnstKE
JPMXP1222UT0292 | 1841 | 2022 | UT | 292 | 外部利用 | 機器利用 | ---- | セラミックの構造解析 | 宮崎 智成 | デンカ株式会社 | 計測・分析 | ---- | その他 | 次世代ナノスケールマテリアル | UT-102：高分解能走査型分析電子顕微鏡 | [8 empty] | SEM-CL, セラミックス,電子顕微鏡/Electron microscopy | 当社では放熱材料を始めとした各種セラミックスフィラーを開発している。フィラー中の結晶性、欠陥、不純物に関する情報を得ることは、開発を進める上で重要である。ここでは、放熱フィラーとして用いられる窒化ホウ素について、結晶性、不純物の評価の可否を確認するため、走査電子顕微鏡付属のカソードルミネッセンス測定装置（以下、SEM-CLとする）を用いた実験を行った。 | 装置：日本電子社製JSM-7800 prime条件： 15kV結晶性が異なる粉末試料について、カーボンテープ上に固定した後、測定を実施した。 | 測定の結果、結晶性の高い試料では、約215nmを中心とした、h-BNに由来するピークが確認でき*1)、SEM-CLを用いてBNの結晶性の評価が可能であることを確認した。また、結晶性の低い試料では前述のh-BN由来のピークが弱くなる一方、約300nm～400nmにブロードなピークが検出されており、不純物に起因する発光であると考えられた。今回の実験により、SEM-CLを用いた窒化ホウ素の結晶性、不純物の評価が可能であることを確認した。今後は不純物、欠陥の粒子内での分布等についての分析を検討する。 | 2cIp7ai1PVlB2saG
JPMXP1222UT0291 | 1840 | 2022 | UT | 291 | 内部利用（ARIM事業参画者以外） | 技術補助 | 機器利用 | 微生物のタンパク質の立体構造解析 | 伏信 進矢 | 東京大学 | 計測・分析 | ---- | 次世代バイオマテリアル | その他 | UT-011：有機材料ハイコントラスト透過型電子顕微鏡 | [8 empty] | 微生物, 酵素, 電子顕微鏡,電子顕微鏡/Electron microscopy,生体イメージング/ In vivo imaging | 微生物の酵素の全体構造を明らかにするため、東京大学の設備を利用してnegative染色によるTEM観察を行った。ビフィズス菌の酵素AgaBbでは凝集した粒子が観察された。水素細菌のシャペロニンでは、適度に単分散したタンパク質コンプレックスの粒子が観察された。 | 親水化した（JEOL HDT-400）グリッド（支持膜あり）をピンセットに固定し、そこにサンプル（2〜3 μL）をアプライした。濾紙で余分な液体を吸い取った後、2%酢酸ウラニルを用いて２μLずつアプライし、吸い取る操作を3回以上繰り返した。自然乾燥により十分乾燥したグリッドを使って、透過型電子顕微鏡（JEM-1400）を用いて主に40k-100kの倍率で透過像を撮影した。その後、画像においてのタンパク質粒子の密度、単分散度を指標として、グリッド作成時のサンプル条件 (濃度・リガンド等) を評価した。 | (1) AgaBbの測定AgaBbはビフィズス菌より発見されたα-ガラクトシダーゼである(Wakinaka et al. Glycobiology, 2013)。2022.9.13測定：単粒子解析条件のスクリーニングとしてnegative染色によるTEM観察を行い、染色方法、タンパク質濃度、バッファーの種類、pH、塩濃度、界面活性剤などの条件を検討した（図１A-B）。2022.10.13測定：初回は酢酸ウラニルでの一回のみの染色で観察を行ったが、HEPESとTris両方の条件ともほとんど見えず、問題は染色方法にあると思い、二回目は複数回の染色を行った（図１C-E）。2022.11.9測定：タンパク質濃度0.2 mg/mL、二回染色で２サンプル分観察し、丸い凝集した粒子が見られた（図１F）。タンパク質濃度を0.1 mg/mLに下げ、三回染色の方法でもう１サンプルを追加観察した（図１G）。タンパク質濃度を下げることや染色回数を増やすことによる凝集の改善は見られず、観察も行い難くなったので、以降の観察はすべて２回染色で行った。2022.12.16測定：塩を抜くと凝集が更に激しく見えたため、バッファーをリン酸カリウムバッファーに変更して、塩濃度を100 mMに下げて観察したが、凝集の問題は解決できず、以前の結果に類似した観察像が得られた（図H, I）。界面活性剤を入れることで低倍率画像では分散したように見えたが、以前の観察と同じ高倍率で観察するとほとんど変わらず、凝集した粒子が観察された。(2) 水素細菌のシャペロンの測定本研究では２種類の水素細菌（TH-1株およびTK-6株）を研究対象としている(Ishii et al., J. Bacteriol., 1987; Hayashi et al. Int. J. Syst. Bacteriol., 1999)。そのうち、まず、TH-1株のシャペロニンのnegative染色によるTEM観察を行った。観察像において、粒子は程よく単分散していることが確認できた（図2A）。さらに、明確なコントラストが存在するため、タンパク質複合体の形成も確認できた（図2B）。これらの結果は、他施設でのクライオ電子顕微鏡観察の予備実験として、有益な情報を提供した。続いて、TH-1株のシャペロニンのnegative染色によるTEM観察を行った。TK-6株と同様のタンパク質濃度、条件で測定したところ、同様に、適度な粒子の密度および複合体の形状が観察された（図2C）。したがって、試料の精製法・濃度定量・グリッドの作成法の再現性を検証できた。 | 7R1hDq7VI4q96xci
JPMXP1222UT0288 | 1838 | 2022 | UT | 288 | 内部利用（ARIM事業参画者以外） | 技術補助 | ---- | 嫌気性マンガン酸化菌の表面と断面分析 | 塚本 雄也 | 東京大学 | 計測・分析 | ---- | 次世代バイオマテリアル | ---- | UT-006：ハイスループット電子顕微鏡 | [8 empty] | 電子顕微鏡/Electron microscopy,集束イオンビーム/Focused ion beam,生体イメージング/ In vivo imaging | 本研究は、貧酸素環境下でマンガンを酸化する菌群の培養化を目指している。嫌気培養実験により、増殖した菌体の形態観察と生成物がマンガン酸化物であるかを明らかにするために、透過型電子顕微鏡試料イオンビーム加工装置(JIB-4600F)と透過型電子顕微鏡(JEM-2800)を利用した。 | 嫌気培養した菌体を開封後可能な限り素早く、集菌・真空デジケータ内で乾燥を行うことで、大気暴露時間を最小限にとどめた。その後、東京大学・弥生キャンパス内にある透過型電子顕微鏡試料イオンビーム加工装置にて、透過型電子顕微鏡観察用の超薄試料を作成した。実際の観察までは真空デジケーター内で保管し、この間も大気暴露されないように努めた。透過型電子顕微鏡では、菌体全体の形態観察と、付属のEELS (電子エネルギー損失分光法)を利用してマンガン酸化物の同定を行った。 | 菌体は1µmほどで、球状構造を有することから球菌であることが推定された。FIBで加工した菌体を透過型電子顕微鏡で観察した結果、直径600-800nmから構成される内部とそれを覆うように200nmほどの殻のような部分で構成されることがわかった。これは、先行研究により報告されていた球菌であるマンガン酸化菌が自身を覆うようにマンガン酸化物を形成する特徴と一致する。さらに、菌体の6箇所に対してEELSを用いて鉱物同定を行った結果、いづれもマンガン酸化物であることが明らかとなった。以上のことから、目的であった貧酸素環境下で微生物がマンガンを酸化していることが明白となる重要なデータを本施設を利用することで取得できた。現在、培地内の菌群の系統解析と、復元したそれらのゲノム情報をもとに遺伝子解析を行うことで、生理代謝機能を推定し、嫌気的マンガン酸化機構の全貌を明らかにしていくつもりである。 | 1t0ErRHsG2O3hsZ8
JPMXP1222UT0290 | 1839 | 2022 | UT | 290 | 外部利用 | 技術補助 | ---- | 加工熱処理した純チタンの相（α，β相）の分析 | 朴 亨原 | 公立小松大学 | 計測・分析 | ---- | その他 | ---- | UT-203：粉末X線回折装置 | [8 empty] | 加工熱処理，純チタン，β相，XRD,X線回折/X-ray diffraction | 純チタンは一般的に室温でα相の単相を維持すると知られている。しかし，現在研究中である純チタンの高速加工熱処理プロセスに於いて特定の加工条件で数μmサイズの超微細β相と推定されるものが微細α相の周囲に存在することを光学顕微鏡とEBSD分析を通じて確認した。しかし，組織分析のみではβ相に確定することは困難である。本実験では，XRD分析を用いてβ相の存在可能性について検討した。 | 供試材においては，高速加工熱処理された3種類の試験片を使用した。各試験片は，圧縮断面を半分に切り出し，切断面に機械研磨法で鏡面仕上げを行い，Cuターゲット（リガク製SmartLab(3kW)）でＸ線回折試験を行った。 | XRD実験の結果，全て試験片において2ɵが35°，38°，40°，53°，63°，71°，74°，76°，77°でピークが観察された。 この2ɵはα相を意味する。β相の2ɵは39°，56°，70°付近でピークが現れると知られており，β相の2ɵの39°と70°はα相の38°，71°の2ɵと重なるため，β相を確認することが困難である。 したがって，β相の確認は56°が有効である。 今回の実験で2ɵ =30～85°まで分析したデータからは56°のピークが観察されず，2ɵ =54～60°の間で精密分析したデータからは56°付近で小さなピークが観察された。 また，加工速度の増加によりピークが大きくなる傾向が確認された。これは，高速加工熱処理された純チタンでは超微細β相が部分的に存在するため，簡易XRD実験では検出が困難だった可能性がある。よって精密XRD分析を通してβ相を分析する必要がある。 | ddUD83z58ySOh93l
JPMXP1222UT0293 | 1842 | 2022 | UT | 293 | 外部利用 | 機器利用 | ---- | 超臨界流体を用いたコーティング微粒子の生成 | 池田 雅弘 | 広島工業大学 | 計測・分析 | ---- | 次世代ナノスケールマテリアル | その他 | UT-101：低損傷走査型分析電子顕微鏡 | UT-102：高分解能走査型分析電子顕微鏡 | [7 empty] | 微粒子コーティング，超臨界流体,電子顕微鏡/Electron microscopy,ナノ粒子/ Nanoparticles | 核となる微粒子の表面にコーティングすることは，例えば医薬品分野では，薬剤の品質劣化を防ぐ安定化や，苦み，臭いなどをマスキングするほか，コーティング物質の選択やコーティング層の厚みの制御などにより，有効成分の体内での放出をコントロールして，必要な部位への投与をするドラッグデリバリーシステムの中心技術として研究・開発が進められている。 本研究は，前年度までに引き続き，ポリマーを溶解した有機溶媒を超臨界流体中に噴霧し，超臨界貧溶媒法 (SAS法) によりポリマー微粒子を生成した。ポリマーの貧溶媒として用いた超臨界流体には，あらかじめコーティング物質を溶解した。そして，生成したポリマー微粒子を核粒子とし，超臨界サスペンション噴出法 (RESSus法) を組み合わせ，微粒子生成とコーティングを連続で行い，生成物の形状や粒子径について検討した。 | 二酸化炭素をボンベから供給し，高圧ポンプで抽出槽（内容積1.5×10-3 m3）に送液した。抽出槽は，周囲に設置したカートリッジヒーターにより温度コントロールした。RESSus法による粒子生成の際には，抽出槽内にあらかじめコーティング物質のパラフィンを充填し，SAS法と同様に圧力p =8，10，12，14，16，18 MPa，温度T =323，333，353 Kの条件で，攪拌機を用いて300 rpmで1時間以上攪拌した。抽出槽に接続したRESSus法用のノズルには，ノズル側面の対向した2箇所にSAS法による微粒子生成用のノズル (出口径DS=0.2 mm，出口長さ1.5 mm) を設置し，高圧ポンプを用い，核粒子となるポリマー (PLGA)を溶解したアセトンを20 ml/minの一定流量でノズル内に噴霧した。アセトン-PLGA溶液の濃度は，1.0，2.0，3.0 wt%で行った。ノズル内でSAS法により生成したPLGA微粒子は，パラフィンを溶解した超臨界二酸化炭素中に懸濁し，RESSus法によるノズル (出口径DR=0.2 mm，出口長さ1 mm) より常温・大気圧下に噴出した。ノズルは，断熱膨張時の温度低下によるノズル出口の閉塞を防ぐため，カートリッジヒーターを用いてTn=423 Kの一定温度となるよう温度コントロールした。生成物の採取は，ノズルから200 mm離れた位置で，ノズル軸の垂直面に設置した採取板に噴き付けて行った。更に昨年度までは採取板による生成物の採取のみを行っていたが，今年度は採取板に加え，採取箱を用いて効率よく生成物の採取量を増やした。採取箱は，内径490 mm，奥行き870 mm の円筒状のアクリル容器を使用した。 そして，生成した微粒子は JEOL JSM-7500FAとJEOL JSM-7800F Primeを用いて観察と元素分析を行った。 | 本研究での結果の一例として，SAS法を用いて，p =12 MPa, T =353 K，アセトン-PLGA溶液の濃度が2.0 wt%の条件で生成した物質のSEM写真を図1 に示す。図1より，前年度までの結果と同様に，SAS法により平均粒子径が約1 μmの球状微粒子の生成が確認できる。同じく図1より，球状の微粒子が凝集している生成物も確認できる。これは，アセトン-PLGA溶液の濃度を1.0 wt%から2.0 wt%に増した事により，球状微粒子の生成量が増えると共に，微粒子同士が凝集して繊維状の生成物に成長するものと考えられる。 今後は，引き続き球状の微粒子と繊維状の生成物の生成機構を検討すると共に，SEM-EDSを用いた元素分析も行い，コーティング膜についての詳細な検討についても続ける予定である。 | mlMQ84ix460Iw692
JPMXP1222UT0286 | 1836 | 2022 | UT | 286 | 外部利用 | 機器利用 | ---- | Pdナノ粒子及びPdAuナノ粒子の形態観察及び元素マッピング | 横田 幸恵 | 上智大学 | 計測・分析 | ---- | 次世代ナノスケールマテリアル | マルチマテリアル化技術・次世代高分子マテリアル | UT-007：高分解能分析電子顕微鏡 | [8 empty] | 電子顕微鏡/Electron microscopy,ナノシート/ Nanosheet,3D積層技術/ 3D lamination technology,ハイエントロピー材料/ High entropy material | Pdナノ粒子は触媒活性の向上や可視から近赤外の光で局在表面プラズモン共鳴を示す。Pdナノ粒子の形状制御や二元金属ナノ構造作製し、それらの新しい光学特性に関する研究を進めている。本年度は、液相合成したPdナノシートとAuナノリング-Pdナノシートの形態を観察するために、東京大学の設備を利用してTEM観察を行った。 | 液相合成したPdナノ粒子及びAuPd二元ナノ粒子をTEMメッシュグリッドに塗布して乾燥後、高分解能分析電子顕微鏡（JEM-2010F）を用いて透過像を撮影し、EDS分析も行った。 | Pdナノシートは、サンプル塗布の手法により穴が開いてしまった形状も観察された。AuPd二元ナノ粒子では、EDS分析によりPdナノシート周辺に金が析出し、金リングが形成されたことを確認した。しかし、金ナノリングの幅が予想よりも細く、Auが析出していないPdナノシートも多数観察された。今後は液相合成の実験条件を変更する必要がある。 | 81t6kcIkm7nNX6y3
JPMXP1222UT0287 | 1837 | 2022 | UT | 287 | 内部利用（ARIM事業参画者以外） | 機器利用 | ---- | ケミカルリサイクルのための樹脂分解触媒の開発 | 高橋 講平 | 東京大学 | 計測・分析 | ---- | マテリアルの高度循環のための技術 | ---- | UT-201：無機微小結晶構造解析装置 | [8 empty] | X線回折/X-ray diffraction,資源循環技術/ Resource circulation technology | 難分解性樹脂のケミカルリサイクルを目指し、樹脂の結合開裂を促進する触媒を開発する。 | 樹脂分解のための触媒の構造を同定するとともにその反応性を探索した。具体的には、樹脂中の不活性結合を開裂させることによる分解を目指し、不活性結合開裂能をもつ触媒を新たに合成した。これまでにすでに構造を明らかにしていたイリジウム-ホスフィン錯体のホスフィン配位子が従来のものよりもより電子供与性の強いもの、電子吸引性の強いものをそれぞれ合成し、その構造を単結晶X線構造解析により調査し、触媒能を評価した。 | 単結晶X線構造解析により詳細な構造を明らかとすることができた。触媒能を評価すると、電子供与性の強いホスフィン配位子をもつ錯体を用いた際に、従来のものよりも不活性結合開裂能が向上することが明らかとなった。したがって、今後の新たな触媒の設計に対する指針が得られた。 | i2sYb6F2Ha2OMzm7
JPMXP1222UT0283 | 1834 | 2022 | UT | 283 | 外部利用 | 技術補助 | 機器利用 | ホウ化物コーティング膜の断面観察 | Plucknett Kevin | Dalhousie University | 計測・分析 | ---- | マルチマテリアル化技術・次世代高分子マテリアル | ---- | UT-102：高分解能走査型分析電子顕微鏡 | UT-152：CADデータ連動3次元機能融合デバイス評価用前処理システム | UT-004：環境対応型超高分解能走査透過型電子顕微鏡 | [6 empty] | 電子顕微鏡/Electron microscopy,集束イオンビーム/Focused ion beam,電子回折/Electron diffraction,3D積層技術/ 3D lamination technology | The research that was conducted was based around the use of electron microscopy techniques to analyse a variety of advanced structural materials. Specifically, this work involved the use of high-resolution scanning electron microscopy (SEM), scanning transmission electron microscopy (STEM), and conventional transmission electron microscopy (CTEM). In each case, associated energy dispersive X-ray spectroscopy was applied to assess the chemical compositions of each of the materials on a micro and/or nano length scale. Furthermore, for selected sample preparation for STEM/CTEM examination, a Ga+ ion focused ion beam (FIB) system was also employed to make the associated thin film samples.Three sets of materials were assessed in seven-month period of collaborative research work, each to varying degrees:A. Surface-borided titanium carbide-316 stainless steel composites, also known as ‘cermets’, and subsequently referred to a TiC-316,B. Laser directed energy deposition (DED) processed TiC-Ni3Al based coatings (or clads), deposited onto AISI D2 tool steel substrates,C. Surface-borided AISI H13 tool steel samples prepared through laser DED processing. | Through the combined use of SEM, STEM, and CTEM, the crystalline surfacephases were identified on a sub-micron and nano-scale resolution. Specifically,STEM and CTEM were applied to the surface-borided titanium carbide (TiC)-316stainless steel composites, with EDS utilized for detailed chemical analyses. FIBwas used for excising surface regions of the borided TiC-316 stainless steelcomposites. SEM/EDS were only used for the laser directed energy deposition(DED) processed TiC-Ni3Al based coatings and surface-borided AISIH13 tool steel samples. | The core of the efforts undertaken at the University of Tokyo were based around material (A) above, namely the borided TiC-316 cermets. These materials were assessed in four distinct process conditions, namely: (i) The ‘as-sintered’ state (vacuum sintered at 1,550 °C/1 hour),(ii) Surface borided in vacuum at 850 °C/4 hours after following the same sintering treatment as in (i),(iii) Surface borided in vacuum at 950 °C/4 hours after following the same sintering treatment as in (i),(iv) Surface borided in vacuum at 1,050 °C/4 hours after following the same sintering treatment as in (i).The use of SEM, STEM, and CTEM were found to be highly beneficial in elucidating the boriding mechanism itself. The boriding technique utilises a boron source, which when heat, facilities the diffusion of boron into the surface of the material being borided. While this approach has been applied to ferrous- and titanium-based alloys, this is believed to be the first time it has been applied to such a TiC-based cermet system. Preliminary studies of the mechanical behaviour had shown benefits, with both the Vickers hardness and scratch hardness increased by surface boriding.Through the combined use of SEM, STEM, and CTEM, the crystalline surface phases were identified on a sub-micron and even nano-scale. In particular, while the formation of iron borides (FeB and Fe2B) was anticipated from prior studies on surface boriding of ferrous alloys, the use of STEM/CTEM highlighted further subtle microstructural changes. For example, nano-scale (~100 nm diameter) TiB2 precipitates (analysed to be very close in stoichiometry to TiB2, and therefore extremely likely to be this phase from the Ti-B phase diagram) were observed to form on the TiC crystals when borided at intermediate temperature (i.e., 950 °C/4 hours); these precipitates were analysed to be very close in stoichiometry to TiB2, and therefore extremely likely to be this phase from the Ti-B phase diagram, however some alloying with components from the 316 steel cannot be ruled out. In contrast, at the higher boriding temperature (i.e., 1,050 °C/4 hours) the TiB2 precipitates were no longer apparent. However, very fine scale sub-surface porosity was apparent, which is deleterious to the mechanical properties.In terms of materials (B) and (C) noted above, the laser DED processed TiC-Ni3Al clads and borided tool steel, due to time constraints, these studies were restricted to the use of high-resolution SEM and associated EDS analysis. Again, this work highlighted fine details regarding the evolution of the surface structure that had not been available using the facilities at the Fellowship recipient’s home institution. | v7Or0QulpXOdEu61
JPMXP1222UT0276 | 1830 | 2022 | UT | 276 | 内部利用（ARIM事業参画者以外） | 機器利用 | ---- | 標準試料（タンパク質のネガティブ染色グリッド,細胞の超薄切片）のTEM観察 | 古屋 俊江 | 東京大学 | 計測・分析 | ---- | 次世代バイオマテリアル | その他 | UT-007：高分解能分析電子顕微鏡 | [8 empty] | 生体試料,電子顕微鏡/Electron microscopy | タンパク質などの生体試料をクライオ電子顕微鏡で観察する前段階として、ネガティブ染色した生体試料をJEM-2010Fで観察し、目的の試料の構造は壊れていないか、試料は均一に分散しているか等の確認を行っている。また取得したネガティブ染色像を用いて二次元画像のクラス分類をするケースもある。しかし当研究室のJEM-2010Fは、Gun劣化によるビーム異常で使用不可となった。今後の代替策として、ARIM所有のJEM-2010Fの利用を考えている。そこで標準試料を用いて画像を取得し、これまでと同等の画像が得られるか確認したい。 | 標準試料として、TEM用グリッド表面にGroEL、Ribosome、Apoferritinをそれぞれ吸着させネガティブ染色し、乾燥させた３種類のグリッドを用いる。TEMとしてJEM-2010F（吉川研）、JEM-2010F（ARIM）、JEM-1400Flash（吉川研）の3機種を用い、視野2条件（約690nm2と約350nm2）で観察を行う。取得した画像を画像解析ソフトcryoSPARCで二次元画像のクラス分類を実施する。また細胞の超薄切片の観察も行う。 | 観察したネガティブ染色試料のうち、GroELの視野約690nm2の画像を図1に示す。これら画像の解析を行った結果、吉川研ならびにARIMのJEM-2010F観察において双方に以下のフォーカス合わせの問題があり精度が低下したものの、二次元画像のクラス分類は可能であった。吉川研のJEM-2010Fでは、画像取得時Zフォーカスが合っておらず対物レンズでフォーカスを合わせたため視野により粒子サイズに誤差が生じ、ARIMのJEM-2010Fでは、defocusが-6μｍと過剰なアンダーフォーカス像となった。フォーカス合わせの対策として、Zフォーカスを合わせた上で適切なアンダーフォーカス（defocus：-1～-2μm）の画像を取得すれば、高精度な二次元画像のクラス分類が可能と判断される。よって今後、ネガティブ染色像から二次元画像クラス分類する必要が生じた場合は、ARIMのJEM-2010Fを借用させていただく予定である。吉川研のJEM-1400Flashについては、電子銃,カメラが他より劣るため二次元画像の解析は困難であるが、試料の構造や均一性の確認は十分にできると判断した。 尚、ARIMのJEM-2010Fを用いた細胞の切片観察については、問題なく鮮明な像が得られた。 | CaPv7IE5KBGs41q1
JPMXP1222UT0275 | 1829 | 2022 | UT | 275 | 外部利用 | 機器利用 | 技術補助 | 準安定相AgTeのX線回折 | 中岡 俊裕 | 上智大学 | 計測・分析 | ---- | 革新的なエネルギー変換を可能とするマテリアル | 量子・電子制御により革新的な機能を発現するマテリアル | UT-202：高輝度In-plane型X線回折装置 | [8 empty] | 熱電特性,フレキシブル熱電素子,X線回折/X-ray diffraction,熱電材料/ Thermoelectric material | AgTe化合物は柔軟性と高い熱電特性を兼備する結晶が多く、フレキシブル熱電素子の材料として期待できる。本研究グループでは、これまで薄膜では人工的に作成できていなかった準安定相直方晶AgTeを電子線回折においては確認している。本研究では、準安定相直方晶AgTeを様々な作成手法にて作成し、X線回折（XRD）測定で検出できる結晶性、結晶サイズを得ることを目的とする。 | Smartlab(9kW)を用いた薄膜法により、様々な作成手法で作成したAgTeを含有する素子をXRD測定した。 | 代表的な結果を記す。Ag微粒子にTeを成膜した素子(Ag NP+Teと表記）およびAg:Te＝１：１のターゲットを用いた素子(AgTeと表記）においては、電子線回折では準安定相直方晶AgTeを確認できるものの、XRDにおいては六方晶Teのみであった。Ag NP+Te素子および、AgTe素子に適切な熱アニールを施すことで、XRD測定においても六方晶Ag5Te3と準安定相直方晶AgTeを観測できた。以上の結果から、XRD測定で検出できる結晶性、結晶サイズを得る条件を見いだせたと考えている。今後熱電特性評価を進めていく予定である。 | ItCivWjJuXRp1Tg1
JPMXP1222UT0274 | 1828 | 2022 | UT | 274 | 内部利用（ARIM事業参画者以外） | 技術補助 | ---- | CO2水素化反応を指向した担持Ruナノ粒子触媒の開発 | 北條 智裕 | 東京大学大学院工学系研究科 | 計測・分析 | ---- | マテリアルの高度循環のための技術 | その他 | UT-005：原子分解能元素マッピング構造解析装置 | [8 empty] | 二酸化炭素水素化, 担持金属触媒, Ruナノ粒子,電子顕微鏡/Electron microscopy,資源循環技術/ Resource circulation technology | 二酸化炭素の水素化による有用化合物合成のためのアルカリ金属を導入した酸化鉄担持Ru触媒の開発にあたり、担持されたRuナノ粒子の反応前後の粒径変化や触媒上の元素の存在位置などを観察するため、STEM観察ならびにSTEM-EDSマッピングの観察を行った。 | 原子分解能元素マッピング構造解析装置 (JEM-ARM 200F Thermal FESTEM) を用いて活性試験前後の触媒の High-angle Annular DarkField (HAADF) 像の観察を行った。加えてScanning-TEM EnergyDispersive Spectroscopy (STEM-EDSマッピング) の観察も同装置を用いて行った。なお、測定サンプルは観察対象の触媒をエタノール中に超音波により分散させ、これをCu マイクログリッド上に滴下し、ダイヤフラムポンプで一晩吸引乾燥させたものを用いた。 | Fig. 1に示す反応前のアルカリ金属添加酸化鉄担持Ru触媒では2 nm程度のRuナノ粒子が高分散に担持されていることが確認された。Fig. 2に示す反応後の酸化鉄担持Ru触媒では凝集は起こったものの、個々の粒子の形は維持しており、粒子径は約3 nm程度であることが確認された。一方でアルカリ金属を添加していない反応後の触媒では10 nmを超える非常に大きなRu粒子が観測され、シンタリングが進行したことが確認された。こうした粒子径の違いが活性および選択性の違いに影響を及ぼしたと考えられる。また、測定したSTEM-EDSマッピングの結果からは、添加したアルカリ金属が表面全体に均一に分散していることが確認された他、アルカリ金属を添加した触媒では担体によるRuナノ粒子の被覆が起こったことが確認され、この被覆がRuナノ粒子の粒径増大を抑制したと考えられる。 | 9Bl3ebd4O8T8Ur9B
JPMXP1222UT0273 | 1827 | 2022 | UT | 273 | 内部利用（ARIM事業参画者以外） | 機器利用 | 技術補助 | 二次元物質エピタキシャル薄膜の構造解析 | 中野 匡規 | 東京大学大学院工学系研究科 | 計測・分析 | ---- | 高度なデバイス機能の発現を可能とするマテリアル | 量子・電子制御により革新的な機能を発現するマテリアル | UT-202：高輝度In-plane型X線回折装置 | [8 empty] | X線回折/X-ray diffraction,スピントロニクスデバイス/ Spintronics device,原子薄膜/ Atomic thin film | 層状物質の一種である遷移金属カルコゲナイド（TMDC）を単層にすると、バルクとは異なる物性が発現することが発見され、ポストグラフェン材料として活発に研究されている。従来は単結晶を機械的に剥離したナノフレークを対象に研究が行われてきたが、我々のグループでは薄膜作製手法の一種である分子線エピタキシー（MBE）法を用いて層数や配向がよく制御されたTMDCやそのヘテロ構造を作製し、それらの物性を評価している。作製した試料の結晶性を評価する上で、薄膜X線回折（XRD）による面直・面内配向性の評価は必須であり、本「マテリアル先端リサーチインフラ（ARIM）」の共用設備を利用してその評価を行った。 | リガク製SmartLab(9 kW)（ID：UT-202）を利用して、MBE法により作製した各種TMDCエピタキシャル薄膜およびそれらのヘテロ構造の面直XRD測定や非対称面XRD測定などを行った。 | 面直XRD測定では(00l)面からの回折に起因するピークが観察され、作製した薄膜がc軸配向していることが確認された。また、非対称面XRD測定では面内成分を含む結晶面からの回折に起因するピークが観察され、作製した薄膜がab面内にも配向していることが確認された。さらに、非対称面の逆格子空間マッピングを行うことにより、作製した薄膜の構造多型を同定することに成功した。以上の測定結果は、MBE法で作製した薄膜試料の結晶構造に関する最も基本的な知見を与えるものであり、共用設備を利用することで研究が大いに進展した。 | 1eIpPk5dP6xPM2AP
JPMXP1222UT0272 | 1826 | 2022 | UT | 272 | 外部利用 | 機器利用 | ---- | 永久磁石の微細構造解析 | 川田 常弘 | 株式会社プロテリアル | 計測・分析 | ---- | 高度なデバイス機能の発現を可能とするマテリアル | 量子・電子制御により革新的な機能を発現するマテリアル | UT-152：CADデータ連動3次元機能融合デバイス評価用前処理システム | [8 empty] | 磁性材料，永久磁石，分析試料作成,集束イオンビーム/Focused ion beam,セラミックスデバイス/ Ceramic device,表面・界面・粒界制御/ Surface/interface/grain boundary control | Ferrite系磁石に代表される硬質磁性材料は永久磁石として利用されており，電気モーター等の性能向上のために硬質磁性材料の高保磁力化が求められている．先行研究により，合成時の組成の変更による主相の改質に加え，粒界相などの微細組織が磁壁の運動を阻害することで保磁力の向上に大きく寄与していると考えられている．したがって永久磁石中の結晶構造・微細組織と，それらに依存する磁気構造の詳細な観察・解析は保磁力発現機構の解明に不可欠である．Ferrite系磁石の局所領域におけるSTEMを用いた微細組織と磁気構造の複合解析を行うため，本研究では複合観察に適したSTEM観察用試料の作成を行った． | 磁場中焼結による粒配向と追加熱処理による結晶粒の粗大化促進を施したSr系Ferrite磁石試料を用意した．化学研磨による鏡面出しののち，SEM-EBSD観察によって粗大粒とその方位を特定した．このバルクに対してCADデータ連動3次元機能融合デバイス評価用前処理システムXVision200TBを用いたTEM試料作製を行った．まず，事前に観察した粗大粒の位置をバンドコントラスト像で探した．次いで，位置が判明した粗大粒から薄片を摘出し，メッシュに接着した．その後，はじめに5度程度の試料傾斜をつけて面内方向にイオンビームを当て，徐々に傾斜角度を小さくすることで，広範囲でTEM観察が可能な薄片試料を作製した．表面のダメージ層を除去するため，表裏それぞれ90秒程度のArイオン研磨による仕上げを行った． 作成した試料においてDPC STEM法による磁区観察，磁壁幅計測を行った． | DPC STEM法による低倍率磁区観察では，作成した試料はおよそ5 µm程度の広範囲でTEM観察可能な厚さとなっており，幅1 µm程度の180度磁区が帯状に存在することが確認できた．一方で，高倍率での磁壁幅計測には十分な信号ノイズ比を得られなかった．他の作製法による試料と比べると試料厚に対して磁場の信号が小さく，強磁性ではないダメージ層が表面に存在することが示唆された．このため，ダメージ層除去を目的としたArイオン研磨による仕上げの手法，照射時間についてはさらなる検討の必要がある． | LsGaM6qY42WWA5rR
JPMXP1222UT0271 | 1825 | 2022 | UT | 271 | 内部利用（ARIM事業参画者以外） | 機器利用 | ---- | 電解液ジェット加工を用いた大面積抗菌性表面のテクスチャリング | 李 長建 | 東京大学 | 計測・分析 | ---- | その他 | ---- | UT-104：低真空走査型電子顕微鏡 | [8 empty] | 成分分析,各種表面処理等,電子顕微鏡/Electron microscopy | 一般的な表面テクスチャリングは，工作物表面に微細パターンを加工するなど微細加工が主であったが，電解液ジェット加工を応用において，走査加工をすることで孔食による微細構造が形成され，ピッチが数μm の構造を設けることで高い抗菌性を付与することができる．また，様々な加工条件で抗菌性が期待される表面構造を調査する必要がある．そこで本研究では，より高い抗菌性が期待される表面構造を調査することを目的とした．抗菌性試験のサンプル表面成分分析（JSM-6510LA）を行うためSEM-EDX分析を試みた。 | 50mm×50mmの面積の銅，ステンレス鋼，アルミニウム合金に対して単位面積あたりに与える電荷量を一定としたうえで電流密度を変化させて大面積走査加工を行い，得られたテクスチャリング面の表面性状の比較を行った．また、フラットジェットで50ｍｍ長さの溝加工ができる静止加工を一定の溝間隔で行い，一方向にうねりを持つストライプ状の凹凸パターンを形成した．その後，テクスチャリング加工および銅粒子電着を行ってうねり構造が残存する大面積のマルチ構造を作製した．これらのサンプルに対し、低真空走査型電子顕微鏡（JSM-6510LA）により成分分析を試みた。さらに、表面に付着した細菌の殺菌作用の評価と表面への付着のされにくさを評価する二つの方法を行った． | 未加工面では，無酸素銅のみ高い抗菌活性値が得られた．また，加工面では銅面および銅粒子を付着した試験品だけで有意性のある抗菌活性値が得られた．これは，抗菌作用を持つ銅の化学的影響であると考えられる．先行研究の結果として示されている銅の未加工面の抗菌活性値は10分後1.9，30分後3.8である．しかし，本研究での銅の未加工面の抗菌活性値は10分後0.7，30分後1.8になった．抗菌性試験の条件は同等であるため，同じ値が得られるはずであるが，評価を行ったときの環境条件が微妙に違った影響が現れたと考えられる．この値の再現性については今後さらに調査する必要がある．評価結果の偏り誤差を生じさせる一般的な原因としては細菌の活性，試験室の温湿度，指紋などによるタンパク質が表面活性度に及ぼす影響などがある．ただし，どの原因が支配的であるかという明確な判断が難しく，一つの原因として微細構造加工による表面の酸化が影響されたと考えられる．加工を施すことで酸素量の割合が増加した．ステンレス鋼のマルチ構造面は未加工面より4.3%大きくなった．また，マルチ構造面に銅付着を施したら，銅量の割合は50%になった．これによって，抗菌活性値に影響を与えたと考えられる．続けて，付着防止効果を説明する．ステンレス鋼において，大腸菌(E. coli)および 緑膿菌(P. aeruginosa)の正規化された平均残留細菌数に示す．大腸菌の残留は電流密度20 A/cm²の加工条件において，97%以上減少し最大の減少率が得られた．マルチ構造面においては，90%以上減少した．これによって，大腸菌の残留はマルチ構造面による乱流よりは微細構造加工された影響が大きいと考えられる．一方，緑膿菌の残留は電流密度による違いは見られなく，マルチ構造面ではより大きな減少率が得られた．更に，銅付着したマルチ構造面では菌が完全に抑制され，菌の付着防止で非常に効果的であると考えられる．したがって，EJMで加工した面は表面に付着した細菌を殺菌する殺菌効果は弱いが，表面に細菌の付着を防止する付着防止効果はあると考えられる． | 4e727LK1Uo2OSW0t
JPMXP1222UT0270 | 1824 | 2022 | UT | 270 | 内部利用（ARIM事業参画者以外） | 機器利用 | 技術補助 | 金ナノ粒子の表面鉄酸化物の分析 | 孫 瑞卓 | 東京大学 | 計測・分析 | ---- | 革新的なエネルギー変換を可能とするマテリアル | 次世代ナノスケールマテリアル | UT-202：高輝度In-plane型X線回折装置 | [8 empty] | 表面状態分析,ナノ粒子,局在型表面プラズモン共鳴,プラズモン誘起電荷分離,磁気光学効果,X線回折/X-ray diffraction,太陽電池/ Solar cell,エネルギー貯蔵/ Energy storage,ナノ粒子/ Nanoparticles,ナノ粒子/ Nanoparticles | FTO電極をTiO2で被覆し、その上に担持した金ナノ粒子の上に酸化鉄を析出し、複合体ナノ構造を作製した。一般的なXRD測定装置では、ナノスケールの厚さしかない酸化物の結晶構造を測定することは困難であるため、東京大学の設備SmartLab(9 kW)を利用してIn-plane XRD測定を行った。 | 約1 cm×1 cmに切断した試料を、高輝度In-plane型X線回折装置SmartLab（9 kW）を用いてIn-plane XRD測定を行った。 | 作製した試料のXRDパターンをFigure 1に示す。(a)は一般的なXRD装置、(b)は高輝度In-plane型XRD装置を用いて測定した結果である。前者ではFTOおよびTiO2由来のピークのみが観測され、電極表面に担持した金ナノ粒子や析出した酸化鉄に由来する回折ピークは観察できなかった。一方で後者では、金ナノ粒子や酸化鉄に由来するピークも観察でき、酸化鉄がα-Fe2O3であることがわかった。 | 7FS6qJSXaUwSet55
JPMXP1222UT0268 | 1822 | 2022 | UT | 268 | 内部利用（ARIM事業参画者以外） | 機器利用 | ---- | 静電選別によって処理されたチャーの表面分析 | 阿部 竣哉 | 東京大学工学部システム創成学科Aコース（E&Eコース） | 計測・分析 | ---- | マテリアルの高度循環のための技術 | ---- | UT-104：低真空走査型電子顕微鏡 | [8 empty] | 電子顕微鏡/Electron microscopy,資源循環技術/ Resource circulation technology | 自動車などの廃棄物は「部品回収→破砕→焼却処理」という処理フローにより有用な物質が回収され、焼却処理の残渣は「チャー」と呼ばれている。チャーは風力選別やふるい分けといった処理により、粒径の大きい順にSR-sieve、SR-cyclone、SR-windと分離される。乾式磁力選別では100μm以上しか分離できないため、本研究は平均粒径300μmのSR-sieveを対象とする。SR-sieveから鉄と炭素を回収する処理フロー案として、SR-sieveを乾式磁力選別によりMagneticsとNon-magneticsに分離し、Non-magneticsを静電選別によりConductorsとNon-conductorsに分離することを考えた。Magneticsには鉄を濃縮し、Conductorsには炭素を濃縮することを目的とする。コロナ電圧とドラム回転速度を変えて静電選別を行った結果、コロナ電圧を30kV、ドラム回転速度を60rpmとした時に分離効率が最大となることが分かった。このとき、炭素品位が17.6%から30.2%、炭素回収率は41.6%となった。炭素があまり濃縮されなかった原因として一つの粒子に炭素以外の物質も混在している可能性が考えられるため、粒度分析とSEM-EDXを行った。コロナ電圧30kV, ドラム回転速度60rpmの条件で分離したConductorsとNon-conductorsに対して、粒度分析を行った。Conductors, Non-conductorsともに粒径400〜500μmにピークがあり、Conductorsには粒径400μmの小さなピークに加えて粒径900μmに大きなピークがあった。このことから、静電選別であまり炭素が濃縮されなかった原因として、炭素品位の低い大きな粒子がConductorsに混入した可能性が考えられる。粒径900μm付近の粒子について詳しく分析するため、SEM-EDXを行った。 | コロナ電圧30kV, ドラム回転速度60rpmの条件で分離したConductorsとNon-conductorsの粒子に対して、SEM-EDXを行った。粒径900μm付近の粒子を対象に、ポイントごとの元素分析を行った。 | Conductors（コロナ電圧30kV, ドラム回転速度60rpm）のSEM-EDX結果をFig.1-3, Table.1-3に示す。Conductorsに含まれる粒径の大きい粒子は炭素以外の物質が混在しているために炭素品位が低いと予想していたが、炭素品位は50%以上と高かった。Non-conductors（コロナ電圧30kV, ドラム回転速度60rpm）のSEM-EDX結果をFig.4-6,Table.4-6に示す。Non-conductorsに含まれる粒径の大きい粒子についても、炭素品位が40%以上と比較的高かった。これらの結果から、導電性に関わらず粒径の大きい粒子は炭素品位が高かった。ふるい分けで粒径の大きい粒子を除いた後に静電選別を行えば、炭素の分離効率が高くなる可能性が考えられる | LQO5WQwg72S1hvzF
JPMXP1222UT0269 | 1823 | 2022 | UT | 269 | 内部利用（ARIM事業参画者以外） | 技術補助 | 機器利用 | 生体吸収性高分子/金属積層体の微細加工プロセス | 倉持 宏実 | 東京大学 | 計測・分析 | 加工・デバイスプロセス | マルチマテリアル化技術・次世代高分子マテリアル | 次世代バイオマテリアル | UT-307：走査型プローブ顕微鏡 | [8 empty] | 走査プローブ顕微鏡/Scanning probe microscopy,スパッタリング/Sputtering,生分解性材料/ Biodegradable material,異種材料接着・接合技術/ Dissimilar material adhesion/bonding technology | 疾患の早期診断には、生体情報をモニタリングする埋め込み型デバイスが有用であるが、破損時の体内残留リスクを軽減するため、生体吸収性エレクトロニクスの開発が進められている。しかし、生体吸収性エレクトロニクス特有の課題として、生理的環境下における安定性が低く、金属/高分子界面で容易に破損することが挙げられ、被覆なしに24時間以上安定に動作するデバイスの作製は困難である。本研究では、生体内で長期間安定に動作する生体吸収性エレクトロニクスの開発を目指し、生体吸収性金属/高分子材料の微細配線プロセスを2次元基板上で構築した。また構築したプロセスの3次元構造体への適用可能性を検討した。 | 高分子基板表面における微小電極の形成に向け、金属/高分子積層体のレーザー加工を2次元基板上で行った。生体吸収性高分子材料であるポリ-L-乳酸(PLLA)の平板を基材として用いた。PLLA基板表面を酸素プラズマ(150 W, 33 Pa, 7 min)で処理した後、スパッタリング法(厚さ 290 nm)によりモリブデン(Mo)薄膜を成膜した。得られたMo薄膜にUVレーザーアブレーション(波長355 nm, フルエンス12.6 J/mm2, 周波数140 kHz)により電極(設計幅 100 μm, 電極間隔 200 μm)を加工した。その後、37℃に保持したリン酸緩衝液(PBS,pH 7.4)中に加工したMo電極を浸漬した。浸漬後のMo電極の残留面積率により、生理的環境下におけるPLLA/Mo界面の安定性を評価した。 | PLLA基板表面上に加工したMo電極をPBS中に浸漬したところ、24時間浸漬後に約50％の剥離が生じた。PLLA基板がPBSを吸収し膨潤したことによりPLLA/Mo界面に生じた引張応力、およびPLLAの加水分解による界面の化学結合の切断に起因すると考えられる。そこで安定性の向上に向け、フルエンス1.77 , 5.73 J/cm2のレーザーを用いた界面のレーザーアニールを行った。Fig.1にアニール処理と残留面積率の関係を示す。いずれの条件においても安定性が向上したが、5.73 J/cm2によるアニール処理では5日間(D)の浸漬後も剥離が回避できることが確認された。これは界面加熱により新たにMo-O-C結合が形成されたことで、PLLA/Mo界面の接着強度が向上したためだと考えられる。 | 7dHsWM44c85PuQUZ
JPMXP1222UT0267 | 1821 | 2022 | UT | 267 | 外部利用 | 機器利用 | ---- | 鋳型合成した微小粒子の物性解明 | 村松 央教 | 東京工業大学 | 計測・分析 | ---- | 次世代ナノスケールマテリアル | 量子・電子制御により革新的な機能を発現するマテリアル | UT-304：極限環境下電磁物性計測装置 | [8 empty] | 磁化測定,VSM,微小粒子,ナノ粒子/ Nanoparticles | 微小粒子の磁気特性について評価をするため、東京大学の設備を利用して磁化測定を行った。 | 研究室で予め調製した微小粒子を含む粉末をPPMSのオプションであるVSMによって磁化測定を行った。 | Fig.1にVSMで測定した微小粒子の磁化曲線（M-H曲線）の例を示す。微小粒子サンプルは粉末状であるため、粉末用のVSMホルダーにサンプルを詰めて測定を行った。サンプルを装置に導入し、内部をHeで十分にパージした後に温度を下げた。その後、測定位置の調整を行い、目的温度にて測定を行った。その結果、微小粒子は常磁性であることが磁化曲線からわかり、我々がこれまで測定してきた微小粒子の結果と類似するような結果であることが判明した。 | bjV9JgzL2tJWuQ55
JPMXP1222UT0277 | 1831 | 2022 | UT | 277 | 外部利用 | 機器利用 | ---- | 切削工具用セラミックス膜の加熱その場TEM観察 | 今 直誓 | 三菱マテリアル株式会社 | 計測・分析 | ---- | その他 | ---- | UT-004：環境対応型超高分解能走査透過型電子顕微鏡 | UT-005：原子分解能元素マッピング構造解析装置 | [7 empty] | 電子顕微鏡/Electron microscopy,電子回折/Electron diffraction,電子分光 | 切削工具は、超硬合金に適切なセラミックス膜を成膜することで優れた切削性能を発揮する。セラミックス膜の結晶組織は切削性能に大きく影響を及ぼすため、組織制御が重要な開発課題である。切削加工時の高温・高圧環境下ではセラミックス膜が構造変化する。そこで、加熱その場TEM観察を行い、原子レベルでの構造変化過程を評価することを目的とした。 | 試料は切削工具材料を用いた。FIB法により薄片をピックアップ後、専用のMEMSチップに固定した。その後、厚さ80 nm程度まで薄膜化し、TEM観察用試料とした。高温加熱通電ホルダー（Aduro300）を用いてTEM内で加熱した。加熱中及び加熱前後において、TEM, STEMによる組織観察、電子回折による結晶相同定、STEM-EDSによる組成分析、STEM-EELSによる化学状態分析を行った。【利用した装置】・環境対応型超高分解能走査透過型電子顕微鏡（JEM-ARM200F Cold FE）・原子分解能元素マッピング構造解析装置（JEM-ARM200FThermal FE STEM）・高温加熱通電ホルダー（Aduro300） | 加熱その場TEM観察により、セラミックス膜の構造変化過程を観察・分析した。成膜方法や膜組成に応じて、相変態挙動が異なることが分かった。TEMの利点の一つである高空間分解能を活用した評価として、原子レベルでの加熱その場観察を実施した。しかし、試料作製時に生じたリデポジションの影響で、加熱中の構造変化を原子レベルで捉えることができなかった。本年度はこの課題の解決には至らなかったため、試料作製条件を検討し、来年度再実施したい。 | ntj482tilN3yp3tF
JPMXP1222UT0266 | 1820 | 2022 | UT | 266 | 外部利用 | 技術補助 | 機器利用 | 圧電薄膜の結晶構造解析 | 矢吹 紘久 | アズビル株式会社 | 計測・分析 | ---- | 革新的なエネルギー変換を可能とするマテリアル | マルチマテリアル化技術・次世代高分子マテリアル | UT-202：高輝度In-plane型X線回折装置 | UT-152：CADデータ連動3次元機能融合デバイス評価用前処理システム | UT-005：原子分解能元素マッピング構造解析装置 | [6 empty] | 電子顕微鏡/Electron microscopy,集束イオンビーム/Focused ion beam,X線回折/X-ray diffraction,電極材料/ Electrode material,パワーエレクトロニクス/ Power electronics,3D積層技術/ 3D lamination technology,圧電・焦電材料 | 圧電材料を用いたデバイス応用のためには、高い結晶配向性を持つ圧電薄膜の成膜条件を確立することが求められる。そこで、東京大学のXRD、FIB、TEM装置などを用いて圧電薄膜の結晶構造を分析し、成膜した圧電薄膜がデバイス応用に適しているかどうかを評価した。また、得られた分析結果から高い結晶配向性を得るための条件について考察した。 | Si基板上に成膜された圧電薄膜(AlN)や金属から成る積層構造に対して、XRD計測を行うことで積層膜の結晶構造を評価した。また、FIBを用いて断面TEM観察用サンプルを作製し、AlNと下部電極の界面状態をTEMなどによって観察し、積層膜内に欠陥などがないかを評価した。 | Fig.1にAlNと金属から成る積層膜のTEM像を示す。断面TEM像により、Si基板上に対して垂直にAlN膜の柱状構造が結晶成長している様子が確認できる。しかし、Smartlab(9kV)にてRocking Curve測定を実施したところ、FWHMは~3.9°程度とターゲットとしているFWHM ～1.4°からは大きく離れており、結晶性の改善が求められることが分かった(Fig.2)。そこで圧電薄膜の結晶構造分析のために、TEM装置を用いて積層膜の界面を観察したところ、Fig.3に示すようにAlNの下部Pt層の表面粗さの影響により、AlN/Pt界面直上のAlN格子像に乱れがあることが確認された。この結果より、下部層の表面粗さがAlNの結晶成長に影響していることが確認され、高い結晶配向性を得るために下部電極層の表面粗さの改善が求められることが推測された。 | 4pWWBzGVzhaL5A55
JPMXP1222UT0282 | 1833 | 2022 | UT | 282 | 外部利用 | 機器利用 | ---- | 金属塩化物の高温加水分解反応中間体観察 | 山本 雅納 | 東京工業大学 | 計測・分析 | ---- | 革新的なエネルギー変換を可能とするマテリアル | 次世代ナノスケールマテリアル | UT-102：高分解能走査型分析電子顕微鏡 | [8 empty] | 磁性材料,電子顕微鏡/Electron microscopy | マグネタイト (Fe3O4) を得る反応としてSchikorr反応と呼ばれる均一系反応が古くから知られており、また反応生成物としてのマグネタイト粒子のナノレベルでの形状制御も精力的に研究がなされている。これに対して、塩化鉄 (FeCl2) 乃至はその水和物を直接マグネタイトへと直接変換する固相反応については、産業的な有用性が期待されながらも、検討例に乏しい。申請者らは、1気圧の水蒸気を供給して500度で塩化鉄(II)をマグネタイトへと変換できること、および得られた生成物のバルク分析・不定比性分析並びに表面化学的知見から、「反応が二段階で進行すること」および「表面反応が化学量論で予測されるよりも過剰に進行して外側に絶縁Fe2O3層を形成することで内側Fe3O4が保護されていると考えられること」を明らかにしつつある。また、速度論的同位体効果を評価することで、界面での水素発生/酸化還元反応が反応全体での律速過程 (Ea‡ = 69 kJ mol‒1) であることを明らかにしている。本申請課題では、得られた固体生成物（主としてマグネタイト）およびその反応中間体に関して、走査電子顕微鏡により形状評価を行うとともに、エネルギー分散型X線分光法によりサブマイクロメートルレベルでの元素組成について評価を行った。 | 粉体試料をカーボンテープ状に固定し、JSM-7800 Primeを用いて走査電子顕微鏡 (SEM) 像を撮影した。またJED-2300Fを用いてエネルギー分散型X線分光法を評価することで、サブマイクロメートルレベルの分解能での原子分布像を得た。 | 取り扱う材料は磁性材料であることから、WDを十分に確保しながらSEM測定を行った。その結果、反応物である塩化鉄および500度における反応生成物であるFe3O4が10 μM前後の粗粒子であるのに対して、350度で生焼けの状態にして得た反応中間体では、1 μm以下の細かい粒子が得られていることが分かった。このファインな反応中間体は、他の分析結果より、化学組成Fe1‒yOで示される非晶質ウスタイトであると考えられる。SEM結果より、本反応は、材料の構造変化を伴う「トポケミカルではない」固相反応であることが明らかとなった。 | H3xCN6RxeTr5P4w6
JPMXP1222UT0261 | 1815 | 2022 | UT | 261 | 内部利用（ARIM事業参画者以外） | 機器利用 | ---- | セメントおよび火山ガラス微粉末の表面分析 | 友寄 篤 | 東京大学 | 計測・分析 | ---- | その他 | ---- | UT-102：高分解能走査型分析電子顕微鏡 | UT-153：クロスセクションポリッシャー(CP) | [7 empty] | セメント,電子顕微鏡/Electron microscopy,イオンミリング/Ion milling | セメントおよび火山ガラス微粉末(VGP)について、SEMによる断面観察とEDS分析、表面観察を行った。 | 未反応VGPおよびセメントを対象にCP研磨を行ったサンプル、VGPセメントペーストを水和停止して粉砕したのちにCP研磨したサンプルを対象に、SEM断面観察、EDSマッピング・点分析を行った。未反応VGPを対象に、表面SEM観察を行った。 | セメントの断面観察では、エーライト、ビーライト、アルミネート相、フェライト相、をEDSマッピング・点分析から特定することができた。またVGPの断面観察では粒子表面にAlが濃縮していることが、マッピングおよび線分析から確認された。VGPの表面観察では、堆積地によって状態が異なることが確認された。セメントVGPペーストについて、材齢の進行に伴いセメントの反応が進行していることが確認された。 | gxrP0xGZNZH2lFx2
JPMXP1222UT0262 | 1816 | 2022 | UT | 262 | 外部利用 | 技術代行 | ---- | セラミックス粒子の解析 | 吉野 晴彦 | AGC株式会社 | 計測・分析 | ---- | その他 | ---- | UT-103：高分解能走査型電子顕微鏡 | [8 empty] | 走査型電子顕微鏡,非金属系構造材料,電子顕微鏡/Electron microscopy | セラミックス粒子の結晶性を確認するため、SEM-EBSD分析を行った。 | イオンポリッシングで断面加工した約100μmφのセラミックス粒子を、SEM（JSM-7000F）を用いてEBSD分析した。 | Fig.1にセラミックス粒子集合体の断面SEM像を、Fig.2にEBSD測定で得られた逆極点図方位マップを示す。粒子内の結晶配向は均一である。従ってセラミックス粒子は単結晶と推察される。 | 3dMO4Cx8MY32a37E
JPMXP1222UT0260 | 1814 | 2022 | UT | 260 | 内部利用（ARIM事業参画者以外） | 機器利用 | ---- | 医用材料の構造分析 | 伊藤 大知 | 東京大学 | 計測・分析 | ---- | 次世代バイオマテリアル | マルチマテリアル化技術・次世代高分子マテリアル | UT-104：低真空走査型電子顕微鏡 | UT-153：クロスセクションポリッシャー(CP) | [7 empty] | 製膜,電子顕微鏡/Electron microscopy,イオンミリング/Ion milling,生分解性材料/ Biodegradable material,DDSマテリアル/ DDS material | 膵がんの外科的切除後に膵離断面や縫合部位から膵液が腹腔内に漏出する術後合併症を膵液瘻と呼ぶ。漏れ出た膵液中のタンパク質分解酵素により腹腔内組織が傷害されることで、患者が死亡することもあるため、膵液瘻の防止方法の開発が求められている。本研究では、膵液瘻を重症化させる膵液中のタンパク質分解酵素の活性を阻害するタンパク質分解酵素阻害剤を、本研究室で過去に開発された生分解性膜(参考文献1)に担持した膵液瘻防止用ドラッグデリバリーシステムを開発したので、SEMを用いてその表面及び断面の構造観察を行った。 | 各膜の切り出しはハサミを用いて行い、それを270秒のカーボンスパッタリングにかけ、膜の表面及び断面をコートした。サンプルをエポキシ樹脂台座に固定し、イオンビーム加工を施した。その後、SEM(JSM-6510LA)を用いて表面及び断面の膜構造観察を行った。 | 開発した膜の表面は封入したタンパク質分解酵素阻害剤の結晶塊でおおわれていたほか、その断面にも50~100 µmほどの薬物の結晶塊が存在しており、薬物の膜への担持がなされていることが確認できた。また、薬物の濃度を先ほどの膜の1/4倍にした膜では結晶塊の成長度合いが低く、10 µm以下の結晶サイズとなった。結晶塊の大きさは膜内部からの薬物徐放挙動に影響を与える可能性が考えられるため、今後は薬物担持量の変化による結晶塊のサイズ制御による適切な薬物徐放挙動の探索により、新たな膵液瘻防止のためのドラッグデリバリーシステムの開発が期待できる。 | AC9K7In0gYewjEkx
JPMXP1222UT0253 | 1809 | 2022 | UT | 253 | 内部利用（ARIM事業参画者以外） | 技術補助 | 機器利用 | 電子顕微鏡観察による金属置換ポリオキソメタレートの構造と分散状態の評価 | 米里 健太郎 | 東京大学大学院工学系研究科 | 計測・分析 | ---- | マテリアルの高度循環のための技術 | 次世代ナノスケールマテリアル | UT-007：高分解能分析電子顕微鏡 | [8 empty] | 無機化学、金属ナノクラスター、ポリオキソメタレート,電子顕微鏡/Electron microscopy | 当研究室では、アニオン性の金属酸化物クラスターに種々の金属多核構造を導入した複合分子触媒の開発を行っている。本課題では、触媒反応に利用した後の複合分子の構造及び分散状態の確認のために電子顕微鏡観察を利用した。 | 触媒反応に使用する前後の複合分子を有機溶媒に溶解させ、マイクログリッドに滴下し、乾燥させることで観察試料を作成した。透過電子顕微鏡観察はJEOL製JEM 2000EXで実施した。 | 本申請課題で観察した複合分子触媒は直径約 2 nm程度の分子であり、環状タングステン酸化物が有する直径約1 nmの空隙に金属多核構造が導入された分子構造を有している。この複合分子触媒は、穏和な条件下で高選択的な水素化触媒特性を有する。また、この複合分子触媒は触媒反応中にその構造の分解や凝集を伴わず、分子構造を保持していることが推定されていた。そこで、触媒反応前後の複合分子触媒を透過電子顕微鏡観察することで、触媒反応中にこの分子触媒が分解や凝集しないことを確認することを目指した。触媒反応後の試料で一部に直径約2 nm程度の分子を観察することができたが、実際の分子サイズより巨大な粒子も同時に観察された (Figure 1)。触媒反応に使用する前の試料でも大きな粒子が同様に観察されたことから、試料作製や電子線の照射によって複合分子の構造変化や凝集が起こったと考えられる。そのため、触媒反応後の複合分子触媒の構造や分散状態を議論するためには、試料作成や観察条件を詳細に検討する必要があると考えられる。 | 2bArbCw6lsRY8aEU
JPMXP1222UT0256 | 1811 | 2022 | UT | 256 | 外部利用 | 技術代行 | ---- | ナノサイズ領域における美容・健康動態の研究 | 河野 洋一 | 株式会社サクラドリーム | 計測・分析 | ---- | 次世代バイオマテリアル | 次世代ナノスケールマテリアル | UT-010：クライオ透過型/透過走査型電子顕微鏡 | [8 empty] | 電子顕微鏡/Electron microscopy,バイオアダプティブ材料/ Bioadaptive materials,生分解性材料/ Biodegradable material,ナノ粒子/ Nanoparticles | 溶液中にナノ粒子が含まれていること、その形態確認を目的として、クライオTEM観察を行った。 | 予備観察として、カーボン支持膜付きCuグリッドにサンプルを滴下し、酢酸ウラニルで染色したものを乾燥させてJEM-2100Fで形態観察を行った。その後、自動浸漬装置EM-GPを用いてサンプルをquantifoilグリッド上に氷包埋し、クライオトランスファーホルダーを利用してJEM-2100Fでクライオ観察を行った。 | 予備観察によりサンプルの濃度は原液で問題ないことを確認した。クライオTEM観察結果から、サンプル中に目的のナノ粒子が分解されずに存在していること、またその形状が確認できた。その他の成分についても確認できた。 | 0BP4HQGsYFHq3gKt
JPMXP1222UT0252 | 1808 | 2022 | UT | 252 | 外部利用 | 機器利用 | ---- | 機械学習を用いた光触媒材料の最適化 | 片山 建二 | 中央大学 | 計測・分析 | ---- | 革新的なエネルギー変換を可能とするマテリアル | ---- | UT-101：低損傷走査型分析電子顕微鏡 | [8 empty] | 電子顕微鏡/Electron microscopy,太陽電池/ Solar cell,電極材料/ Electrode material | 我々は、数十から数百の小規模なデータから光触媒材料の性能を予測するために、材料の複数の分析化学データを用いて性能を予測し、重要な因子を特定する方法を開発してきた。これまでは、分光・電気化学的情報を基に材料性能を単一の光電流値を予測してきたが、本研究では、電子顕微鏡画像による構造情報のみを用いて、光電流曲線全体を予測することに取り組んだ。光電気化学 (PEC)水分解の光アノード電極として注目されているバナジン酸ビスマス(BiVO4) について研究するために、この材料のSEM imageの測定を行った。 | 前駆体溶液から作成したBiVO4電極について、二次電子像 (SEI; SecondaryElectron Image) および反射電子像 (BEI;Backscattered Electron Image)を測定した。測定では、複数の倍率(2,000倍、4,000倍、 10,000倍、50,000倍)での測定を行った。機械学習に適用するデータとして用いるために、31試料の測定を行った。 | Fig. 1に測定したSEMの測定例を示す。一般的に知られているようにSEIでは表面構造、BEIでは物質の不均一性を反映した構造情報が得られている。画像データ(1024 ✕ 900 pixel)の一部を無作為に切り出し説明変数とした。その試料のI-V曲線の0.4 −1.4 V(間隔0.1 V)における電流値を目的変数とした。このデータを用いて、5分割交差検証によりCNNの回帰モデルを構築した。最後に、実際のI-V曲線とテストデータにより予測したI-V曲線により決定係数（曲線間の一致度）を算出し、その値が0.95以上となるようなデータの割合を評価指標とした。Fig. 2にSEM画像（SEI）を用いて光電流曲線を予測した結果を示す。この結果より4000倍の画像を用いた場合、正解率は70％以上に達した。以上より、SEMの構造情報から、光電流特性という直接の関係のない特性を予測することに成功した。 | Mkml9AJGiwjiTL7w
JPMXP1222UT0257 | 1812 | 2022 | UT | 257 | 外部利用 | 技術補助 | ---- | PEO/silica分散系の挙動評価 | 赤木 友紀 | 東京農工大学 | 計測・分析 | ---- | 次世代バイオマテリアル | 量子・電子制御により革新的な機能を発現するマテリアル | UT-011：有機材料ハイコントラスト透過型電子顕微鏡 | [8 empty] | 高分子系生体材料, 複合材料, 微粒子,電子顕微鏡/Electron microscopy,DDSマテリアル/ DDS material,生体イメージング/ In vivo imaging,表面・界面・粒界制御/ Surface/interface/grain boundary control,バイオセンサ/ Biosensor | 分子量数十万以上のPEO(ポリエチレンオキシド)溶液に、粒径数十nm程度のシリカナノ粒子を分散させた系は、シリカ粒子数の増加に合わせて著しい粘度の上昇を示す。シリカ濃度を大きくした際のPEOシリカ分散系の粘度増大には、PEOとシリカの分散状態が関わっていると考えられる。そこで、PEOシリカ分散系における、PEO –シリカ間の相互作用の影響を明らかにするため、PEOシリカ分散系およびシリカ水分散系における、PEOとシリカ粒子の分散状態をTEMにより観察することを試みた。 | PEOシリカ分散系は、分子量600,000 g/mol のPEO溶液とシリカ粒子を加え、試料を作製した。シリカ粒子は、テトラエトキシシラン(TEOS)の加水分解および縮合反応を利用したStober法により合成した[1]。真空蒸着装置および、酢酸ウラニルを用いたネガティブ染色により試料を作成し、TEM(JEM-1400)を用いて撮影を行った。 | 合成したシリカ粒子と、PEOシリカ分散系の観察結果を図１に示す。Stober法により、直径50nm程度の均一な球形粒子が合成されたことが確認された。また、PEOシリカ分散系は、PEOがシリカ周辺に偏って存在している様子が確認された。これは、PEO−シリカ間の水素結合に由来する引力的な相互作用によると考えられる。 | wpL6iO9BpQT96RGn
JPMXP1222UT0259 | 1813 | 2022 | UT | 259 | 外部利用 | 技術補助 | 機器利用 | 炭素材料の開発 | 梅津 聡子 | 栃木カネカ(株) | 計測・分析 | ---- | 革新的なエネルギー変換を可能とするマテリアル | 次世代ナノスケールマテリアル | UT-007：高分解能分析電子顕微鏡 | UT-001：低加速電圧対応原子分解能走査型透過電子顕微鏡 | UT-403：ウルトラミクロトーム | [6 empty] | 電子顕微鏡/Electron microscopy,二次電池/ Secondary battery,熱電材料/ Thermoelectric material,ナノカーボン/ Nano carbon,電極材料/ Electrode material,ナノ粒子/ Nanoparticles | 酸化グラフェンと樹脂の混合材料が積層構造になっているのかを確認する事を目的に東京大学の設備を利用して、超薄切片作製と断面TEM観察を行った。 | 試料を樹脂で包埋しウルトラミクロトームで超薄切片作製を行う。TEM_JEM1400,JEM2010Fを使用し取得及び機器操作を行う。 | 当社の試料を断面観察するにあたり、ウルトラミクロトームにて超薄切片にする事を実施。しかし上手く出来ない。ダイヤモンドナイフで切った時に試料が樹脂から抜け落ちてしまったり、またプールに浮いた切片をグリッドに乗せる段階で、試料が樹脂から抜け落ちてしまう。切る速度・厚み等の諸条件を色々と試してみるが、難しい。そもそも切れるのかとも疑問があった。超薄切片作製と並行して断面の状態がどの様になっているかを調べる為にCP加工をする事にした。CP加工後のサンプルをFE-SEMで見てみると層間に隙間があることが分かり、切片が出来なかった理由だと助言を頂いた。以上の事より隙間のない試料を作製する事で超薄切片作製に成功。続いて透過電子顕微鏡を操作し画像を取得する事についてだが、まず基本操作として金粒子をターゲットとし機器の操作手順を一通り覚え,TEM画像の取得を完了した。自身で作製したサンプルを透過電子顕微鏡JEM2010Fで観察すると、電子線をあてた時点でサンプルが動いてしまい観察出来ない。そこで押川氏の提案により作製したサンプルに炭素の蒸着をする事を提案される。（図１）その結果により200ｋVでのTEM画像を取得する事に成功した。（図２）断面画像から樹脂と酸化グラフェンが層状に存在している事が確認できる結果となった。 | doAyB788KpjBXESl
JPMXP1222UT0249 | 1806 | 2022 | UT | 249 | 外部利用 | 機器利用 | ---- | 新機能材料の低温物性測定 | 江口 朋子 | 株式会社東芝 研究開発センター | 計測・分析 | ---- | その他 | ---- | UT-304：極限環境下電磁物性計測装置 | [8 empty] | 比熱測定,樹脂,エリプソメトリ/Ellipsometry | 近年機能性樹脂の開発が進み、産業用機器をはじめとする様々な製品において、高機能樹脂の需要が高まっている。例えば金属を樹脂で代替すると、軽量化やコストダウンを図ることができる。これまで樹脂は耐熱性の観点から、室温からやや高温域での特性（強度、絶縁性、比熱など）が重視され、室温以下低温域の特性検証が不十分であった。そこで製品の熱設計に必要となる広い温度域での比熱特性について、組成の異なる樹脂を用いて比較検証することとした。 | ・利用装置：極限環境下電磁物性計測装置 ・測定モード：比熱オプション ・温度：3.5K～室温 ・試料：フィラー含有樹脂 2.5×2.5×1mm | Fig.1に、フィラーの組成および含有量を変えた樹脂A,Bの比熱測定結果を示す。フィラーの違いにより、樹脂Bは樹脂Aよりも室温での比熱が約25%増大している。樹脂Bに含まれるフィラーBよりもさらに高比熱なフィラーを用いれば比熱を高めることができるが、樹脂をモールドしたり含浸する場合は、樹脂粘度もフィラーに依存する点に注意が必要である。また樹脂Bはマイナス20度程度で低温脆化することがわかっているが、脆化前後でも比熱のとびはなく、3.5Kから室温に戻しても試料形状は維持され、低温耐久性を有することが示唆された。 | XBBuD817CEHAEOXO
JPMXP1222UT0251 | 1807 | 2022 | UT | 251 | 外部利用 | 機器利用 | ---- | セラミックスの特性 | 内丸 知紀 | クアーズテック(株) | 物質・材料合成プロセス | ---- | その他 | ---- | UT-302：電子スピン共鳴装置 | [8 empty] | ESR,セラミックス | 同じ製造プロセスでも、わずかに物性の異なるセラミックスが製造されるときがある。その原因として、微量不純物、特に価数状態が関係している場合がある。今回、同じ製造プロセスで作製し、物性の異なった試料について、価数状態を調査し、物性との関係を調査した。 | 物性の異なる2試料を試料管に入れ、ESR測定を行った。 | 物性の異なる2試料のESRシグナルにおいて、1つのシグナルに違いがあることが確認された。温度依存性とパワー依存性を調査し、そのシグナルを帰属した。マイクロ波のパワーを変えたものは、そのシグナルがスプリットし、高スピンと低スピン状態が混在することがわかった。現時点では、そのシグナルと物性との関係は明確になっていないが、今後の評価で明らかにする予定。 | AiNiw1PcgR067tbx
JPMXP1222UT0247 | 1804 | 2022 | UT | 247 | 内部利用（ARIM事業参画者以外） | 技術補助 | ---- | 多種多様な構造を有する高分子集合体の開発 | 安楽 泰孝 | 東京大学 | 計測・分析 | ---- | 次世代バイオマテリアル | ---- | UT-011：有機材料ハイコントラスト透過型電子顕微鏡 | [8 empty] | 電子顕微鏡/Electron microscopy,バイオアダプティブ材料/ Bioadaptive materials,DDSマテリアル/ DDS material,生体イメージング/ In vivo imaging | 我々のグループでは、生体内での安全性が担保された高分子を構成高分子とする多種多様な高分子集合体を開発し、生体内での動体制御を試みている。本利用では、構築したサブミクロンサイズの集合体について電子顕微鏡で観察することで、その詳細な構造を解析した。 | 種々に高分子を混合し、水溶液中で自己組織化して調製したナノ粒子を、TEMグリッドにキャストし、酢酸ウラニルで染色後に、透過型電子顕微鏡（JEM-1400）を用いて透過像を撮影した。 | ブロックコポリマー(BP)、およびホモポリマー(HP)を任意の割合で混合して調製したナノ粒子のTEM観察を行ったところ、BP-BPの組み合わせでは直径30 nm程度の単分散なミセル構造(図1(a))、BP-HPの組み合わせでは直径100 nm程度のベシクル構造が観察された(図1(b))。上記より、ポリマーの性質は同じであっても、その組み合わせを変えることで形成される集合体構造を制御可能であることが明らかとなった。Figure 1. Representative TEM images of (a) polymeric micelles and (b) polymeric vesicle prepared with different polymer combinations. | ZE454oIo3kr7382F
JPMXP1222UT0245 | 1802 | 2022 | UT | 245 | 外部利用 | 機器利用 | ---- | 熱処理を施した銅薄膜の結晶構造分析 | 平田 祐樹 | 東京工業大学 | 計測・分析 | ---- | その他 | 次世代ナノスケールマテリアル | UT-103：高分解能走査型電子顕微鏡 | [8 empty] | 熱処理, 銅薄膜,電子顕微鏡/Electron microscopy | 銅基板に熱処理を施し、加熱後の結晶方位を観察する | 熱処理温度をパラメータとして設定し、加熱後の結晶方位をEBSDにより分析する | 500℃および1000℃で加熱試験を行った結果、1000℃での熱処理後のサンプルにおいて最も粗大化した結晶粒界が観察された。しかしながら、結晶方位の指向性は観察されず、目標としていたCu面の形成には至らなかった。今後は水素雰囲気下での加熱試験を実施して、その影響を評価していく。 | rtagB8Fe16dVTIpG
JPMXP1222UT0246 | 1803 | 2022 | UT | 246 | 内部利用（ARIM事業参画者以外） | 機器利用 | ---- | サファイア対応粒界の共偏析構造解析 | 二塚 俊洋 | 東京大学 | 計測・分析 | ---- | 次世代ナノスケールマテリアル | ---- | UT-001：低加速電圧対応原子分解能走査型透過電子顕微鏡 | [8 empty] | 電子顕微鏡/Electron microscopy | 東京大学の走査透過型電子顕微鏡を用い，Ca/Siを共添加したα-Al2O3Σ13粒界構造を観察した． | α-Al2O3の単結晶に酢酸カルシウムおよびシリカゾルの溶液を塗布し，結晶方位を制御し10時間，1783 Kで熱拡散接合することで，Ca/Si添加α-Al2O3双結晶を作製した．得られた双結晶を機械研磨およびイオン研磨により薄片化し，走査透過型電子顕微鏡（JEM ARM200CF）を用い粒界構造を原子レベルで観察した． | ADF/ABF-STEM法により無添加およびCa/Si添加Σ13粒界を観察した結果，Ca/Si添加粒界は無添加とは異なる粒界構造に転移したことが明らかとなった．また，原子分解能EDS元素マッピングによる分光分析から，CaとSiは粒界コア上の特定サイトに偏析することが分かった．実験結果に基づきDFT計算を行い，Caは粒界偏析により大きく安定化し，SiはCaとの電荷補償により安定化することが明らかとなった． | K9f7tE38IufWRb52
JPMXP1222UT0248 | 1805 | 2022 | UT | 248 | 内部利用（ARIM事業参画者以外） | 機器利用 | 技術補助 | CO2の電解還元による有用物質生成 | 嶺岸 耕 | 東京大学 | 計測・分析 | ---- | 革新的なエネルギー変換を可能とするマテリアル | マテリアルの高度循環のための技術 | UT-006：ハイスループット電子顕微鏡 | UT-102：高分解能走査型分析電子顕微鏡 | UT-002：軽元素対応型超高分解能走査透過型電子顕微鏡（Cs-STEM） | UT-151：集束イオン／電子ビーム 複合ビーム加工観察装置 | UT-301：多機能走査型X線光電子分光分析装置(XPS) |  |  |  |  | 電子顕微鏡/Electron microscopy,集束イオンビーム/Focused ion beam,電子分光,エネルギー貯蔵/ Energy storage,資源循環技術/ Resource circulation technology,電極材料/ Electrode material | 地球規模での環境への影響が危惧されていることから，カーボンニュートラル社会の構築が世界的な課題となっている．このような状況下，CO2から有用物質を得る手法として電解還元が注目されている．多くの電極触媒ではCOおよびHCOOHが得られるが，Cuを電極触媒として用いるとCH4やC2H4，C2H5OHが得られる事が知られている．我々はこれまで，Zn添加Cu2Oを電極触媒に用いることでC2H4が比較的高いファラデー効率(FE)で得られることを明らかにしてきたが，10時間程度経過するとC2H4のFEに顕著な低下が見られるという問題があった．今回，無電解メッキによってごく微量のAlを添加したCu2O(Al:Cu2O)を調製し，ガス拡散電極としてCO2電解還元を検討したところ，24時間以上にわたって顕著な劣化なく47%以上のファラデー効率(FE)でエチレンを生成することが確認できた．また，この安定化は電極構造ならびに触媒の酸化状態に起因することをSEM，TEMならびにXPSから明らかにした． | Cu2O電極はカーボンブラックが塗布されたカーボンペーパーを基材に用い，ガス拡散電極(GDE)として評価した．DCマグネトロンスパッタ法によって前駆体であるCu層，あるいはAl添加Cu層を形成し，硫酸銅水溶液に浸漬することで得た．CO2電解還元は電解液に1 MのKHCO3水溶液(pH 8-9)を用い，ポテンショスタット(北斗電工，HZ-7000)に試料，可逆水素電極(RHE)，対極としてPtメッシュ電極を接続した3電極系で計測を行った．気相生成物はマイクロGC(ジーエルサイエンス, Agilent 990マイクロGC)を用いたオンライン分析で，液相生成物は反応終了後の反応液を採取してFID-GC(アジレント, 8890GCシステム)により定量した．構造解析にはハイスループット電子顕微鏡(JEM-2800)，高分解能走査型分析電子顕微鏡(JSM-7800FPrime)，環境対応型超高分解能走査透過型電子顕微鏡(JEM-ARM200FCold FE)，集束イオン／電子ビーム 複合ビーム加工観察装置（JIB-4600F）を用いた．また，酸化状態解析には多機能走査型X線光電子分光分析装置(XPS)を用いた． | Fig.1 にAl:CuO電極の断面SEM像を示す．金属をコア，酸化物をシェルとするコアシェル構造が形成されていることが明らかになった．この構造では反応中に触媒の状態が変化しても脱落等が起きにくく，高耐久化に有益である．この電極の24時間にわたるCO2電解還元反応実験を行った結果，C2H4のFEは反応開始とともに徐々に向上し、約10時間経過時点で最大となり48%に至り，24時間経過時点でも47%を維持した． C2H5OHのFEは22%であり， C2成分のFEは少なくとも24時間にわたって約70%に達することが確認できた．酸化状態解析ならびにSEM-EDX分析から従来顕著であったCu2Oの還元がAl添加によって抑制されていることが確認され，触媒中の酸素含有量が維持されたことと前述のコアシェル構造が安定的C2H4生成の原因と考えられる． | 2IJxt2DNArnecq8H
JPMXP1222UT0239 | 1796 | 2022 | UT | 239 | 内部利用（ARIM事業参画者以外） | 機器利用 | ---- | 砂同士を直接接着した建設材料の開発 | 酒井 雄也 | 東京大学 | 計測・分析 | ---- | マルチマテリアル化技術・次世代高分子マテリアル | ---- | UT-102：高分解能走査型分析電子顕微鏡 | UT-153：クロスセクションポリッシャー(CP) | [7 empty] | 電子顕微鏡/Electron microscopy,イオンミリング/Ion milling,異種材料接着・接合技術/ Dissimilar material adhesion/bonding technology | 申請者の主催する研究室で開発された、砂を主原料とする硬化体製造手法について、製造条件による硬化体性状の変化を把握するためにSEM観察とEDS分析を実施した。 | 作製した硬化体をエポキシ樹脂に包埋した後に、クロスセクションポリッシャーで断面作製を行った。その後、高分解能走査型分析電子顕微鏡（JSM-7800FA）を用いて、加速電圧5.0kVで二次電子像および反射電子像を取得した。またEDS分析は加速電圧10kVで実施した。 | Fig.1に、触媒の有無による硬化体性状を比較したSEM像を示す。図より、触媒を用いない場合はエポキシ樹脂で充填された隙間が多く、砂粒子同士はほとんど接触していないことがわかる。一方で触媒を用いた場合は、生成物により砂粒子間の隙間が埋められ、緻密な構造となっていることが確認できる。 | 3Ve3sCC9A04SC00J
JPMXP1222UT0240 | 1797 | 2022 | UT | 240 | 内部利用（ARIM事業参画者以外） | 機器利用 | ---- | 炭素質コンドライト隕石の構造分析 | 河合 敬宏 | 東京大学 | 計測・分析 | ---- | その他 | ---- | UT-153：クロスセクションポリッシャー(CP) | [8 empty] | 炭素質コンドライト隕石,イオンミリング/Ion milling | 炭素質コンドライト隕石には有機物が含まれていることが知られており、これら有機物の生成過程について様々な研究がなされている。我々の過去の研究では、脂肪族炭素を多く含む有機物が、３価鉄を多く含む層状ケイ酸塩領域に濃集していることを示した。その後、同様の濃集を探したが、そういった領域は見つかっていない。炭素質コンドライト隕石は数~数10ミクロンスケールの微細な構造を持っている。そのため、隕石中の有機物がどのように分布しているのかを調べるためには、SEMによる観察や、FIBによる超薄片の切り出しを行う必要がある。この構造についてSEMなどで分析する際には、平滑な観察面を必要とする。しかし、炭素質コンドライト隕石は酸化されやすく、研磨の際に水を使うと錆びてしまうために、樹脂に埋めて機械研磨するといった従来の手法を用いることが難しい。これまでに、ラッピングフィルムによる手研磨など、様々な方法で平滑面を作成してきた。しかし、どの手法も試料に有機物のコンタミネーションが生じやすく、有機物分析には不向きである。クロスセクションポリシャーはイオンビームによって試料表面をイオン化してスパッタリングする加工法である。この手法は樹脂埋めなどを必要とせず、ビームで直接研磨できるため、隕石への有機物のコンタミネーションを避ける手段として有効である。そこで、微細構造プラットフォームのクロスセクションポリシャーを用いて、有機物のコンタミネーションを含まない平面加工を試みた。 | AguasZarcas隕石(CM2)の数mmの粒子を樹脂片に固定し、クロスセクションポリシャーによる加工で平滑な面を作成した。その後、ピンセットを用いて試料を樹脂からはがし、SEM試料台に固定した。次に、作製した平滑面について、SEMによる元素分析を行った。 | 樹脂から試料をはがす際に試料が割れてしまったが、平滑部分は残すことができた。SEM観察の結果、クロスセクションポリシャーでの加工では、手研磨に比べ、傷の少ない平面が得られることが確かめられた。（図1,2） 試料の加工面には、TCIと呼ばれる炭素質コンドライト隕石特有の微細構造を多数確認することができた。（図3）ただし、得られた平滑面は水による変成をあまり受けていない組織であった。こういった領域では、変成の進んだ層状ケイ酸塩が少ないため、有機物が濃集していると思われる領域を見つけることはできなかった。一方で、ラッピングフィルムによる研磨との際に見られるような有機物のコンタミネーションは見当たらず、これらを避ける手法として有用であることが確かめられた。ビーム加工は研磨と比べると熱によるダメージが起こりやすいと考えられているため、今後は他の加工方法と比べた熱ダメージの大きさについても議論を進める。 | YkRRiHACwwB816iH
JPMXP1222UT0242 | 1799 | 2022 | UT | 242 | 外部利用 | 機器利用 | ---- | 選択的なウェットエッチングを可能とする表面基盤処理材の開発 | 望田 憲嗣 | 株式会社ダイセル | 計測・分析 | 加工・デバイスプロセス | 革新的なエネルギー変換を可能とするマテリアル | ---- | UT-303：分光エリプソメータ | [8 empty] | 膜加工・エッチング/Film processing and Etching,赤外・可視・紫外分光/Infrared and UV and visible light spectroscopy | 半導体製造において、窒化ケイ素（Si3N4）と酸化ケイ素（SiO2）は最も一般的に使用される誘電体材料である。これらは、ガスパッシベーション、絶縁、CMP（化学的機械研磨）用ストッパーなど、さまざまな用途で使用されている。Si3N4はSiO2よりもエッチング耐性がかなり高いものの、SiO2のエッチングプロセスの影響を受けてしまう。このため、これら2つの材料を組み込んだデバイスの製造においては、被加工膜のエッチング量を加味して製造プロセスを構築する必要がある。フッ酸（HF）、バッファードフッ酸（BHF）、リン酸（H3PO4）などの一般的なエッチング液に対するこれらの材料のエッチング選択性は、製造時にかなり懸念される課題であった。例えば、Si3N4とSiO2を積層した3次元NANDゲートのリセス加工では、アイソレーション層であるSiO2の損失を抑えるために、H3PO4エッチングの段階でSiO2に対するSi3N4の高いエッチング選択性が要求される。そのため、容易にスケールアップでき、半導体製造プロセスに適用できる新しい選択的エッチングプロセスの開発に大きな関心が持たれている。 | 1. 2cm x 2cmにカットしたSiO2膜or Si3N4膜付き基板を準備する。2. SiO2膜 or Si3N4の膜厚を分光エリプソM-2000にて測定する。3. 上記SiO2膜or Si3N4膜付き基板を0.3wt%水溶性樹脂水溶液に10秒間浸漬する4. 上記基板をBHF110に5分間浸漬する。5. エッチング後の膜厚を分光エリプソM-2000にて測定する。上記3,4をドラフトチャンバ- (UT-800)にて実施した。使用した水溶性樹脂は下記の通り。 | Fig. 1(a)に熱酸化膜(Th-SiO2)付き基板を各種水溶性樹脂で処理し、その後BHF110でエッチングした際のエッチングレート、Fig. 1(b)にLPCVD法で成膜したシリコン窒化膜(Si3N4)付基板を同一処理した際のエッチングレートを示す。酸化膜では、そのエッチングレートは未処理の基板、水溶性樹脂で処理した基板とも同程度であった。他方、窒化膜のおいては、当社オリジナル樹脂DC01で処理した場合にのみBHFによるエッチングを抑制できることが分かった。 | F2Y21qXeNB283t7S
JPMXP1222UT0244 | 1801 | 2022 | UT | 244 | 内部利用（ARIM事業参画者以外） | 機器利用 | ---- | フッ化物イオン伝導体の構造解析 | 川原 一晃 | 東京大学 | 計測・分析 | ---- | 革新的なエネルギー変換を可能とするマテリアル | ---- | UT-203：粉末X線回折装置 | [8 empty] | 蓄電関連材料, フッ化物イオン電池, X線回折,X線回折/X-ray diffraction,二次電池/ Secondary battery | フッ化物イオン電池はエネルギー密度、安全性でリチウムイオン電池を凌駕すると期待されている次世代蓄電池である。現在、フッ化物イオン電池の電解質にはLa0.9Ba0.1F2.9固体電解質(LBF)が主に使用されている。しかし、電解質の室温における低いフッ化物イオン伝導度(< 10-6 S/cm)に由来する課題があり、新規フッ化物イオン伝導体の開発が望まれている。本研究では、LBFのBaをSrに置換したフッ化物イオン伝導体(La0.9Ba0.1-xSrxF2.9, x=0, 0.01, 0.025, 0.05, 0.1)を合成した。合成した試料の構造解析のため、東京大学の設備を利用して粉末XRD測定を行った。 | 硝酸ランタン、硝酸バリウム、硝酸ストロンチウムの混合溶液にフッ化アンモニウム溶液を滴下することで、La0.9Ba0.1-xSrxF2.9を沈殿として得た。Rigaku社製の粉末X線回折装置SmartLab (3kW)を用いてLa0.9Ba0.1-xSrxF2.9のXRDパターンを取得した。 | Fig. 1にLa0.9Ba0.1-xSrxF2.9(x=0, 0.01, 0.025, 0.05, 0.1)のXRDパターンを示す。結晶構造はxの値によらず、タイソナイト構造(空間群:P-3c1)であることがわかった。Sr濃度が大きくなるにしたがって、ピークが高角度側にシフトしていることがわかる。これはBaをSrに置換することで格子定数が小さくなっていることを意味する。BaをすべてSrに置換したLa0.9Sr0.1F2.9の単位胞の体積はLBFの単位胞の体積に比べて1%小さくなっていることが分かった。 | U4uIqVlIw179vPC8
JPMXP1222UT0234 | 1793 | 2022 | UT | 234 | 内部利用（ARIM事業参画者以外） | 機器利用 | ---- | Perovskiteの表面分析 | オウ チウ | 東京大学 | 計測・分析 | ---- | マルチマテリアル化技術・次世代高分子マテリアル | ---- | UT-202：高輝度In-plane型X線回折装置 | [8 empty] | X線回折/X-ray diffraction,太陽電池/ Solar cell,コンポジット材料/ Composite material | Wedemonstrate a 40-nm thick chiral perovskite film. As the materialengineering strategy, we mix (MBA)PbI3 crystals with the helicalchain-shaped Pb-I framework and (MBA)2PbI4 crystalswith a plane framework, and we checked the XRD patterns. | The perovskitefilms were fabricated by varying the weight ratio between (MBA)PbI3 and (MBA)2PbI4in the precursor solution, i.e., 100:0, 75:25, 50:50, 25:75, and 0:100 wt.%. | X-ray diffraction (XRD) patterns of these five films show obvious diffraction peaks revealing high crystallinity. Thediffraction peaks at 8.3 and 16.7°can be assigned to (0 0 2) and (0 0 4) of the(MBA)PbI3 phase, while the diffraction peaks at 6.1, 12.3, 18.5, 24.7, and31.0° can be assigned to (0 0 2), (0 0 4), (0 0 6), (0 0 8) and (0 0 10)planes of the (MBA)2PbI4phase (marked as red diamonds). As evidenced by only (0 0 2l)XRD peaks observed in all thin films, the (MBA)PbI3phase chains and (MBA)2PbI4phase planes should be highly oriented parallel to the substrate. Compared with the pure (MBA)PbI3 and (MBA)2PbI4thin films, their hybrid thin films do not exhibit new XRD peak, obvious peakshift, or full-width-at-half-maximum change, thus indicating that these thinfilms by hybridizing the two materials do not possess new crystal structure ordifferent orientations. | PgT17mAkzCjlvYuI
JPMXP1222UT0233 | 1792 | 2022 | UT | 233 | 内部利用（ARIM事業参画者以外） | 機器利用 | ---- | 強磁性半導体上に成長した超伝導Al薄膜の表面分析 | イシハラ ケイタ | 東京大学 | 計測・分析 | ---- | 高度なデバイス機能の発現を可能とするマテリアル | その他 | UT-607：集積回路パターン微細加工（FIB）装置 | [8 empty] | 電子顕微鏡/Electron microscopy,X線回折/X-ray diffraction,スピントロニクスデバイス/ Spintronics device | 近年、外乱に強い新規量子ビットとなり得るマヨラナフェルミオンが生じる系として超伝導体/半導体ヘテロ接合中におけるトポロジカル超伝導状態が注目を集めている。本研究では外部磁場を用いずにトポロジカル超伝導状態を実現するために、超伝導体/強磁性半導体ヘテロ接合の成膜とナノデバイスの微細加工を行う。 | GaAs基板上にMBEを用いて強磁性半導体InFeAsと超伝導体Alを真空一貫でエピタキシャル成長した。このサンプルをX線回折やTEMを用いて結晶性及びAl/InFeAs界面の構造評価を行った。また、電子線描画装置を用いて横型ジョセフソン接合を加工し、電子顕微鏡を用いて構造解析、PPMSを用いて伝導特性の評価を行った。 | AlのXRDのピークは検出されなかったが、TEM像から２つのフェーズを含んではいるが、平坦にエピタキシャル成長していることが分かった。また横型ジョセフソン接合としては100nm程度まで微細加工することに成功した。今後、成膜条件の最適化と、50nmまでの微細加工を行い、ジョセフソン接合を完成させる。 | M9N0k9l4B7JlC6Z8
JPMXP1222UT0232 | 1791 | 2022 | UT | 232 | 外部利用 | 機器利用 | ---- | プラズモニックアップコンバージョン素子の構築 | 川合 育椰 | 日本大学大学院 | 計測・分析 | ---- | 革新的なエネルギー変換を可能とするマテリアル | 量子・電子制御により革新的な機能を発現するマテリアル | UT-102：高分解能走査型分析電子顕微鏡 | UT-101：低損傷走査型分析電子顕微鏡 | [7 empty] | フォトンアップコンバージョン, 微粒子, 形態観察,電子顕微鏡/Electron microscopy | 光熱変換ナノ材料を組み込んだフォトンアップコンバージョン発光素子を作製し，そのナノ材料の素子中の形態を観察するために東京大学の走査型電子顕微鏡により測定を行った． | ガラス基板上に静電的に吸着させた異方性銀・金ナノ粒子を走査型電子顕微鏡により観察した． | Fig. 1に観察した三角形形状の銀ナノプリズム，および金ナノプリズムが共吸着されたガラス基板のSEM像を示した．金ナノプリズムは，粒子同士が数層分スタックした状態でガラス基板上に固定されていたのに対し，銀ナノプリズムは分散状態で基板上に固定されていることが確認された．この結果は基板上のナノ粒子の光学特性と相関関係があった．今後は固定化された銀・金ナノプリズムの光熱変換効果と近接場効果を利用したフォトンアップコンバージョンシステムの開発を目指す． | 1vPlBQ4x7U26rQbq
JPMXP1222UT0238 | 1795 | 2022 | UT | 238 | 外部利用 | 機器利用 | ---- | 積層造形金属の組織観察 | 景山 宏治 | 株式会社SUN METALON | 計測・分析 | ---- | その他 | ---- | UT-104：低真空走査型電子顕微鏡 | UT-103：高分解能走査型電子顕微鏡 | [7 empty] | 金属組織,アルミ合金,光学顕微鏡/Optical microscopy,電子顕微鏡/Electron microscopy | 株式会社SUN METALONにて開発中である積層造形プロセスによる造形物の金属組織について評価するため、まずは、参考試料として、通常の鋳造や従来の３Ｄプリンティング手法で造形された金属組織について評価を行った。今回主な対象金属としては、工具鋼ＳＫＤ６１、およびアルミ合金のＡ６０６１を用いた。 | 観察対象であるＡ６０６１金属試験片（鋳造による製造、T6熱処理済標準試験片）をエポキシ樹脂に埋め込み、１８時間養生させて研磨用試験片を作製した。当該試験片に対し機械研磨を行い、コロイダルシリカ等で鏡面に仕上げ走査型電子顕微鏡（ＳＥＭ）の観察試料とした。得られた観察試験片に対し、ＳＥＭ観察、ＥＤＳ分析、並びにＥＢＳＤ解析による結晶粒径分布、結晶方位分布を評価した。 | 図１はＳＥＭ（ＪＳＭ－６５１０ＬＡ）により観察した反射電子像である。２０～３０μｍ程度に均等にサイズのそろった結晶粒子が観察され、粒界には輝度の高い析出物、粒内および粒界に輝度の低い析出物が観察された。これらはＥＤＳ分析の結果、それぞれＡｌ－Ｆｅ－Ｃｒ系金属化合物、Ａｌ－Ｍｇ－Ｓｉ系金属化合物であることが確認された。Ａｌ－Ｆｅ－Ｃｒ系金属析出物は自形を有しており、比較的高温下から析出し始めたものだと推定される。図２は同試料に対しＥＢＳＤ解析を行った結果である。ＳＥＭ観察にて推定した通り、２０～３０μｍの粒子が全体の５０％以上を占めていることが確認された。結晶方位に関しては、００１、１０１、１１１いずれも均等に分散しているように見受けられ、異方性は観察されなかった。本観察結果により判明した、一般鋳造品（Ｔ６熱処理品）のもつ組織の特徴に対し、当社で開発中の造形プロセスにより製造した金属積層造形物の組織との差異、また一般鋳造品の金属組織へ近づけていく手法について、評価・検討中である。 | KtmRVLaiA96ebia0
JPMXP1222UT0231 | 1790 | 2022 | UT | 231 | 外部利用 | 技術補助 | 機器利用 | 金属薄膜の分析 | 犬飼 晃司 | JSR株式会社 | 計測・分析 | ---- | 量子・電子制御により革新的な機能を発現するマテリアル | ---- | UT-202：高輝度In-plane型X線回折装置 | UT-007：高分解能分析電子顕微鏡 | [7 empty] | 走査プローブ顕微鏡/Scanning probe microscopy,X線回折/X-ray diffraction,表面・界面・粒界制御/ Surface/interface/grain boundary control | スパッタ成膜条件探索のため、XRDおよびTEMを用い、金属薄膜の結晶構造解析を行った。 | 別途スパッタ成膜装置で成膜した金属薄膜をXRDおよびTEM観察を行い、結晶構造解析を行った。成膜条件は、熱酸化膜付きSi基板上に室温でWを5nm成膜した。 | XRD分析の結果、明瞭なピークは観察されず、アモルファス状の薄膜であることがわかった。また、TEM観察からもW層において明確な結晶構造は観察されず、アモルファス状であることがわかった。今後は、このアニール処理後の金属薄膜を分析し、結晶構造に与える影響を調査していく予定である。 | dmZivATMY4qqzK82
JPMXP1222UT0230 | 1789 | 2022 | UT | 230 | 内部利用（ARIM事業参画者以外） | 機器利用 | ---- | ポリ酸を構成要素とするナノ複合材料の構造分析 | 荻原 直希 | 東京大学 | 計測・分析 | ---- | 次世代ナノスケールマテリアル | マルチマテリアル化技術・次世代高分子マテリアル | UT-007：高分解能分析電子顕微鏡 | [8 empty] | 電子顕微鏡/Electron microscopy,ナノ多孔体/ Nanoporuous material,コンポジット材料/ Composite material,電子顕微鏡/Electron microscopy | ポリ酸を構成要素とするナノ複合材料のナノ構造についての知見を得るため、東京大学の設備を利用して透過型電子顕微鏡（TEM）像の観察を行った。 | 測定試料の準備は試料粉末（約1 mg）をメタノール溶媒中に分散させた溶液をエラスチックカーボングリッドに滴下し、大気中で終夜乾燥させることにより行った。測定試料の透過像の観察はCCDカメラ（Gatan）を用いて、加速電圧200 kVで行った。エネルギー分散型X線分析（EDS）測定はBF/DF検出器（Gatan）を用いて行った。 | 金属ナノ粒子とポリ酸結晶からなるナノ複合材料のナノ構造をTEM像の観察により評価したところ、金属ナノ粒子がポリ酸結晶で被覆された構造を有することが示唆された。さらにEDSを用いた元素マッピングから、上述のナノ構造が確かめられた。 | XUDpgqVNUJ19WRtI
JPMXP1222UT0227 | 1786 | 2022 | UT | 227 | 外部利用 | 機器利用 | 技術補助 | 銅合金の構造解析 | 佐々木 宏和 | 古河電気工業 | 計測・分析 | ---- | 革新的なエネルギー変換を可能とするマテリアル | ---- | UT-202：高輝度In-plane型X線回折装置 | UT-451：粉末X線回折装置 | [7 empty] | X線回折/X-ray diffraction,電極材料/ Electrode material | 近年、スマートフォンなどの電子機器の小型軽量化や高性能化に伴い、それに使用される電子部品も小型かつ高性能なものになっている。これら電子部品のリードやコネクタなどの導通部に使用される銅合金条への要求特性も高まっており、従来材より高強度及び高導電性の材料が望まれている。このような部材への要求特性を満たす銅合金としてCu-Ni-Si合金があり、熱処理により銅母相中にNi-Si系化合物が微細分散する事で強度が向上する事が知られている。今回、銅母相中に形成されるNi-Si析出相を解析する目的で、X線回折法を活用した。 | 観察試料： CuNiSi合金 XRD装置： SmartLab (Kα1) 測定条件2θ： 20～90° 測定時間： 3時間 | XRD測定結果を図1に示す。試料は550℃で熱処理したCu-Ni-Si合金である。測定は、Geヨハンソン型結晶を用いたKα1集中光学系を用いたので、Kα2やKβの影響が除去されており、母相のCuに対して微量の析出相の相同定に有効である。Cuの回折ピークに対して、析出相の回折ピークは2桁程度小さいが、Ni2Si析出相を明瞭に検出することができた。一部、未同定の回折ピークもあるが、Ni2Siが主な析出相であることが明らかとなった。 | DJTh4I7aLGDK2618
JPMXP1222UT0226 | 1785 | 2022 | UT | 226 | 内部利用（ARIM事業参画者以外） | 機器利用 | ---- | Study on Memristor using Perovskite-Spinel PbTiO3-CoFe2O4Vertically Aligned Nanocomposite Thin Films | 李 海寧 | 東京大学 | 計測・分析 | ---- | 高度なデバイス機能の発現を可能とするマテリアル | 量子・電子制御により革新的な機能を発現するマテリアル | UT-202：高輝度In-plane型X線回折装置 | UT-305：環境制御マニュアルプローバステーション | [7 empty] | X線回折/X-ray diffraction,ナノエレクトロニクスデバイス/ Nanoelectronics device,スピントロニクス/ Spintronics | We applied the XRD equipment (SmartLab 9 kW) in theUniversity of Tokyo to measure the thickness of fabricated thin film. In the meantime,we utilized the FCE1EEA-200 device of the environmental control manual probe stationfor the ferroelectricity measurement in the University of Tokyo. | The top electrode Pt/Cr or Au/Cr wasdeposited by sputtering equipment on the top of the PbTiO3 thin film,and such Au/Cr/PbTiO3/SrRuO3/SrTiO3 capacitor structure is shown in Fig. 1(a). In the meanwhile, PbTiO3is also fabricated on another substrate Pt/HfO2/Si, and the topelectrode Pt/Cr was also deposited by sputtering on the top of the PbTiO­3thin film, as shown in Fig. 1(b). The room-temperature ferroelectric propertiesof these two kinds of capacitor structures were evaluated by the FCE1EEA-200equipment by changing the frequency and the amplitude of input voltages. | (1) The thickness of our sample was successfullymeasured by the XRD SmartLab (9 kW).(2) The ferroelectricproperties of PbTiO3 thin film of these two capacitor structureswere measured and confirmed at room temperature. Frequency-dependent andmaximum voltage-dependent polarization hysteresis loops were clearly obtained. Asillustrated, the capacitor structure (a) exhibited poor quality room-temperatureferroelectric loops, which indicated a large leakage current over theferroelectric switching. This was possibly due to the vacancies of Pb or Oatoms during the fabrication. The polarization saturation was close to 40 μC/cm2,which is lower than the reported value of about 60 μC/cm2. On theother hand, the capacitor structure (b) showed improved room-temperatureferroelectric loops and large values of polarization saturation. It should bealso noted that when the input voltage was low, it was not enough to switch thedomain walls and the polarization hysteresis loops were not obvious. Such a comparisonshows that the PbTiO3 thin film deposited on Pt/HfO2/Si hasa better quality and less vacancies. | HT3J4Qx5mXhJMX8t
JPMXP1222UT0224 | 1784 | 2022 | UT | 224 | 外部利用 | 技術補助 | ---- | 金-白金および金-銀合金系ナノ粒子の元素マッピングによる元素混合状態の分析 | 森田 剛 | 千葉大学 | 計測・分析 | ---- | 次世代ナノスケールマテリアル | その他 | UT-005：原子分解能元素マッピング構造解析装置 | [8 empty] | 合金系ナノ粒子, 固溶体, 元素マッピング,電子顕微鏡/Electron microscopy,ナノ粒子/ Nanoparticles | 金属ナノ粒子の中で, 単一成分系からさらに, 多元素系の合金ナノ粒子の研究が盛んに行われている. 本研究の目的は, 新しい発想で複数の元素の複合化(ハイブリダイゼーション)を達成し, 新規な高機能性合金ナノ微粒子を開発することである. 最近我々は, 全く新しい発想に基づく合金系のナノ微粒子の調製を達成した. これは, 機能性高分子と特別な水熱条件での反応により, 化学的還元の過程を経ずにナノ触媒の元素をハイブリダイゼーションするものである. 本利用の目的は, 新規なハイブリッド型の金−白金および金−銀固溶体合金ナノ粒子の開発に際して, ナノ粒子中の元素混合状態について, 透過電顕を用いた元素マッピングにより知見を得ることである. 本研究の達成には,混合状態の「構造制御」が最重要であり, 調製されたナノ触媒の「構造解析」を精確に行い, 構造情報を研究対象であるナノ微粒子の合成方法にフィードバックしつつ研究を進めることが必要である. 透過電顕により合成されたナノ触媒を直接観測するとともに, 合金系では必須な手法である元素マッピングを行い, 元素の混合状態に関する決定的かつ直接的な情報を取得する. 元素の比率や合成温度等に関する合成条件を最適化することを目指している. | 熱応答性高分子と各構成元素から成るナノクラスターを用いて, 特に, 加熱時間／温度や白金や銀ナノクラスターの粒径を最適化することで, 未反応の白金および銀ナノクラスターの残存を大幅に改善し, 均一で安定な分散性を有する金–白金および金–銀合金ナノ粒子の合成を行った. 水熱条件下での反応を精密に制御し内部観察も行いながら反応を進行させるため, 独自に設計製作した可視窓付きチタン製高温高圧容器を用いた. 生成した合金ナノ粒子は, 透過電顕での明視野像の観察を経て, 本利用による元素マッピング観察が行われた. 走査透過電子顕微鏡像による元素マッピングのデータは, 東京大学微細構造解析プラットフォームの原子分解能元素マッピング構造解析装置JEM-ARM200Fを用いて取得された. | 本利用により取得されたHAADF-TEM像による格子像の観察から, ナノ微粒子は良好な結晶性を有することが確認された. 各反応温度において, 元素マッピングのデータから, 調製条件に依存して, 特徴的な元素混合状態についての様相が確認された. このため, 固溶体生成への成長機構として, 各元素間の結合エネルギー差に基づくエンタルピー利得と固溶体生成によるエントロピー利得の相殺が, 100から200°C程度の狭い温度域で複雑に起こっていることがさらに詳細に解析された. 今後は, 特に銀元素の元素混合に対する基礎科学的研究として, より詳細な議論を目指し, 調製途中段階における時間分解測定を試みる予定である. | VTm3ES2HCfj6ZrvR
JPMXP1222UT0223 | 1783 | 2022 | UT | 223 | 外部利用 | 機器利用 | ---- | リチウムイオン電池用ケイ素微粒子の構造分析 | 太田 遼至 | 大阪大学 | 計測・分析 | 加工・デバイスプロセス | 革新的なエネルギー変換を可能とするマテリアル | 次世代ナノスケールマテリアル | UT-301：多機能走査型X線光電子分光分析装置(XPS) | [8 empty] | 電子分光,PVD,PVD,二次電池/ Secondary battery,全固体電池/ All-solid battery,ナノ粒子/ Nanoparticles | Siナノ粒子は，Liイオン電池の高容量負極材料として注目を集めている。中でも，全固体電池においては界面のイオン伝導性が重要であり，アモルファスSi薄膜電極を使用した場合には，含有酸素量が初期効率や界面抵抗に影響を与えることが報告されている。また，Siをナノ粒子化することで比表面積が増大するため，酸化の進行が予測される。そこで，今回はプラズマスプレーPVD(PS-PVD)により作製した種々のSiナノ粒子に対してXPSによる分析を行い，Siの酸化度及びSi-Oの結合状態を評価することで，これら構造特徴と電池特性の相関を明らかにした。 | PS-PVDにより，原料の粉末供給量を変化させることで20-180 nmのサイズの異なるSiナノ粒子を作製した。また，粒子生成直後に急速冷却を施すことで酸化を抑制した粒子と，湿式酸化処理を施して酸化度を増大させた粒子も作製した。これらの粉末をアルバック・ファイ社のXPS PHI5000 VersaProbeを用いて分析を行った。X線源にはAl Kα線(1486.6 eV)を用い，焦点サイズを100 µm，出力を25 Wに設定した。各試料のSi 2p，O 1s，C 1sについて，4 kVで5秒間のArスパッタリング処理ごとに測定を行い，ひとつの試料につきスパッタリング0~5回の合計6つのデータを得た。 | 図には通常条件で作製した粒子S-1，生成直後の急冷により酸化を抑制した粒子S-2，酸化抑制粒子に対して湿式酸化を施して酸化度を増大させた粒子S-2'について，Si 2pのスパッタリング前のXPS測定結果を示す。また，図内には酸素分析装置により測定した各試料の含有酸素量をSiOxのxとして表記している。各試料で99 eV付近に0配位結合に由来するピークが確認できるが，S-2'は該当のピークの強度が弱いことが認められる。一方で，4配位結合(Si4+)に由来する104 eV付近のピークについては，S-2'が最も強く，S-2に関しては非常に小さいことがわかる。したがって，酸化を制御したS-2では4配位結合の形成が抑制され，湿式酸化処理を施すことで4配位結合の形成が促進されることが明らかになった。これら3種のSiナノ粒子を負極材料として，硫化物系固体電解質を用いた全固体ハーフセルに組み込んで電池試験を行ったところ，湿式酸化処理を施したS-2'に関しては電池として駆動せず，4配位結合により生成した緻密な酸化膜がLiとの反応を阻害したものと考えられる。一方で，S-2はS-1と比較して高容量を示したことから，Siナノ粒子内の含有酸素がLiとの反応に対する抵抗となっていることがうかがえる。以上の結果より，全固体電池用の負極材料としてのSiナノ粒子において，低酸化度のナノ粒子が電池特性向上に重要であり，表面上の酸化膜がLiとの反応を阻害していることが示唆された。また，酸化についても4配位結合が特にLiとの反応に影響を及ぼしていると考えられるため，酸化膜の構造も適切に制御する必要がある。 | FE925F8hVhS4yRrQ
JPMXP1222UT0222 | 1782 | 2022 | UT | 222 | 内部利用（ARIM事業参画者） | 機器利用 | ---- | 集光用人工ナノ構造材料の屈折率評価 | 小西 邦昭 | 東京大学 | 計測・分析 | ---- | 革新的なエネルギー変換を可能とするマテリアル | 量子・電子制御により革新的な機能を発現するマテリアル | UT-303：分光エリプソメータ | [8 empty] | 分光エリプソメーター,赤外・可視・紫外分光/Infrared and UV and visible light spectroscopy,フォトニクス/ Photonics,表面・界面・粒界制御/ Surface/interface/grain boundary control | 波長以下の人工構造によって光を制御するための構造はメタマテリアルと呼ばれ、2000年代以降盛んに研究が進められてきた。最近では、メタレンズと呼ばれる新しい原理の集光用メタマテリアルが注目を集めている。本研究では、このメタレンズ研究の基盤となる物質の屈折率を、分光エリプソメーターを用いて測定した。 | 本研究では、合成石英基板上に製膜された窒化シリコン薄膜の屈折率を、分光エリプソメーターを用いて測定した。紫外～近赤外の波長範囲における測定結果に対し、数値計算によるフィッティングを行うことで、薄膜の厚さと屈折率をもとめた。 | 測定した窒化シリコン膜の屈折率を図に示す。波長500nmより長波長の領域においてほぼ透明となっており、可視光より長波長領域のメタマテリアル構造作製用の材料として良好な特性を有していることが明らかになった。 | vu8vYDHta1U8giOl
JPMXP1222UT0218 | 1779 | 2022 | UT | 218 | 外部利用 | 技術補助 | ---- | 環境遮蔽コーティング材料のNanoSIMS分析 | 松平 恒昭 | 一般財団法人ファインセラミックスセンター | 計測・分析 | ---- | その他 | その他 | UT-306：超微量元素計測システム(SIMS) | [8 empty] | セラミックス, アルミナ, 環境遮蔽コーティング,質量分析/Mass spectrometry,放射光/Synchrotron radiation,電子顕微鏡/Electron microscopy,光学顕微鏡/Optical microscopy,X線回折/X-ray diffraction,放射光/Synchrotron radiation,中性子回折/Neutron diffraction,燃料電池/ Fuel cell,ナノ多孔体/ Nanoporuous material | Alを含む耐熱合金は優れた耐酸化性を発現するが、それは、表面にアルミナスケールが形成され、これが酸化に対する保護膜として機能するからである。このアルミナスケールは、膜厚方向に急峻な酸素ポテンシャル勾配 (dµO)に曝されており、このdµOに従って粒界を介してOとAlとが相互拡散することによりスケールが成長することが知られているが、詳細な物質移動機構は明らかではない。そこで、酸化保護モデル膜としてアルミナ膜を用いた酸素透過試験を実施し、スケール内部における物質移動機構の解明に取り組んでいる。その結果、dµO印加時におけるアルミナ多結晶の高酸素分圧側（PO2(hi)）表面近傍の酸化物イオンの粒界拡散は、 dµOがない場合と比べて大幅に抑制されることが明らかとなった。しかし、ランダムな結晶方位を有する多結晶ウェハ表面近傍断面の限られた領域のSIMS-18O分布を用いて、dµO印加による酸化物イオンの移動抑制効果を詳細に解析するのは困難である。本研究では、18O2を用いて高温の大きなdµO下にΣ31アルミナ双晶膜を所定時間曝すことにより、PO2(hi)表面粒界近傍の粒界を介した酸化物イオンとAlイオンの移動や、それに伴う粒界周辺の構造変化に及ぼすdµOの影響を明らかにすることを目的とした。 | アルミナ双晶膜（Σ31, 厚さ：100 µm）を作製の上、膜表面を化学機械研磨により平滑化した。そして、膜厚方向にdµO（PO2(hi)=104Pa, PO2(lo)=100～10-8Pa）を印加した状態でPO2(hi)側から18O2を1600 ℃で4 h供給した。また、dµOを印加しない条件として、両表面にそれぞれ18O2および16O2を供給することによって両表面のPO2を104 Paに保持の上、1600 ℃で4 h処理した試料も作製した。ここで、酸素を透過させる粒界面が、(0001)表面に対して垂直になるように配置した。処理後、膜断面の18O分布をNanoSIMS分析により計測した。 | アルミナ双晶膜において膜内全域の18O分布を評価した結果、dµO印加によりPO2(hi)表面近傍において、多結晶膜と同様に、酸化物イオンの拡散が強く抑制されることが検証された。また、PO2(hi)表面の粒界が表面に対して垂直方向に左右に大きく移動することを示唆する結果が得られた。この原因は、PO2(hi)表面に滞留するAl空孔が表面粒界において吸収・消滅する際に，粒界の移動を伴うためと推察された。以上の知見は、アルミナ保護膜の構造安定化や、焼結や高温変形等の促進に、非平衡で存在するAl空孔濃度の制御が重要であることを示唆する。 | sXEnrzKsCSSwvW98
JPMXP1222UT0220 | 1781 | 2022 | UT | 220 | 内部利用（ARIM事業参画者以外） | 機器利用 | ---- | 生分解性ブロック共重合体の自己組織化挙動の解明 | 福島 和樹 | 東京大学 | 計測・分析 | ---- | マルチマテリアル化技術・次世代高分子マテリアル | その他 | UT-011：有機材料ハイコントラスト透過型電子顕微鏡 | UT-101：低損傷走査型分析電子顕微鏡 | [7 empty] | 自己組織化,電子顕微鏡/Electron microscopy,高強度・生分解性プラスチック/ High-strength, biodegradable plastic | 本研究課題では、生分解性ポリマーを含むブロック共重合体の自己組織化を利用したナノ構造制御と新機能創出を目標として、主に水中で形成されるこれらのナノ会合体の形態とサイズについて、走査型および透過型電子顕微鏡を用いて調べた。ジブロック型両親媒性ブロック共重合体に疎水性相互作用以外の分子間相互作用を導入し、またブロック共重合体の分子量を変化させることで、サブミリ～サブナノオーダーの自己組織化ナノ構造体の形態・サイズ・サイズ分布を制御できる可能性が示唆された。 | 生分解性を示す疎水性ポリマーである脂肪族ポリエステル(APE)と生体適合性が期待される親水性ポリマーであるポリエチレングリコール (PEG)からなるブロック共重合体P1について、分子量および分子量比の異なる3種類を合成した。さらに、これらに非共有結合性相互作用部位Aを導入したものをP1-Aとした。これらは透析によって水分散液とした。これらの水中における会合体の形態とサイズを調べるため、透過型電子顕微鏡（TEM）による観察を行った。各ポリマーの水分散液はリンタングステン酸溶液にて染色し、予め日本電子(JEOL)製 HDT-400にて親水化処理したカーボン支持膜付銅グリッド上に滴下した。観察はJEOL JEM-1400を用いて加速電圧120 kV にて行った。ポリマー会合体の形態は走査型電子顕微鏡（SEM）によっても調べた。各ブロック共重合体の水分散液をシリコン基板上に滴下し、自然乾燥させて観察試料とした。その後、JEOL イオンビームコーター (Model 681)を用いて炭素蒸着を行い、低損傷走査型分析電子顕微鏡 JSM-7500FAを用いて加速電圧0.5 kV にて観察を行った。 | TEM観察の結果、P1は数百nmから数µmの球状や繊維状の会合体を示し、分散液の蒸発に伴う会合体の凝集と結晶化を駆動力とする繊維状構造の成長が示唆された。一方で、P1と同条件で試料調製したP1-Aでは比較的均一な数十nmの球状ナノ粒子が観察された。このことから、P1-Aに導入された相互作用部位がより小さな球状会合体の形成とその形態維持に大きく寄与していることが示唆される。また、P1-AのうちPEGとAPEの分子量比が変わると数珠のような構造や繊維状構造の形成が見られた。ただし、その短軸側の大きさは100 nm以下であり、P1で見られるようなより大きな凝集は形成されていない。この点においても相互作用部位Aが大きな凝集体の形成を抑制するように作用していると考えられる。これらの会合体のバイオ応用を想定し、モデル薬剤を担持させた会合体の形態評価も行った。そのSEM観察の結果、P1-Aは会合体内部への薬剤担持による直径の増加が観察された。しかしながら、球状以外への形態の変化は見られなかった。以上の観察で確認された各会合体の平均サイズは動的光散乱測定から得られた流体力学的直径ともおおよそ一致していた。 | 5KqHwV7y7Zvw1OAM
JPMXP1222UT0217 | 1778 | 2022 | UT | 217 | 内部利用（ARIM事業参画者以外） | 機器利用 | ---- | 撥液性表面の開発 | 森永 俊太朗 | 東京大学 | 計測・分析 | ---- | その他 | ---- | UT-101：低損傷走査型分析電子顕微鏡 | UT-301：多機能走査型X線光電子分光分析装置(XPS) | [7 empty] | 高分子系材料,電子顕微鏡/Electron microscopy,電子分光 | 平滑なSi基板上にPTFEを蒸着した試料について、基板温度と表面構造の関係を調べるため上面および断面をSEMで観察した。また、フッ素含有率や化学結合と基板温度の関係を調べるためXPSによる分析を行った。 | 劈開により試料に断面を作成しOsのコーティングを行った後、低損傷走査型分析電子顕微鏡（JSM-7500FA）を用いて上面および断面を撮影した。また、多機能走査型X線光電子分光分析装置（PHI500 VersaProbe）を用いて試料表面のC1s、F1sスペクトルを測定した。 | Fig. 1に基板温度150℃で成膜したときのPTFE蒸着膜のSEM画像を示す．上から見ると網目状の構造が形成されていた．断面を観察すると基板に垂直な方向に立っている構造が見られ，この構造が網目の線を形成していると考えられる．基板温度が高いほどこの構造の間隔は広く，一つひとつの構造は大きくなった．XPSによるC1s，F1sピークのナロースキャンの結果，F含有率は約68%であり，これは基板温度によって変化しなかった．C1sスペクトルのピーク分離の結果CF3，CF2，CF，C-CF結合が見られた．Fig. 2に基板温度を変化させたときの各結合の割合の変化を示す．200℃のとき，他の基板温度に比べCF2の割合が高くその他の結合の割合が低くなり，蒸着膜中の分子量が大きくなっていたと考えられる． | GMP895Q1hkIhmcq4
JPMXP1222UT0215 | 1777 | 2022 | UT | 215 | 内部利用（ARIM事業参画者以外） | 機器利用 | ---- | X線ミラー加工に向けた表面分析 | 横前 俊也 | 東京大学 | 計測・分析 | ---- | その他 | ---- | UT-307：走査型プローブ顕微鏡 | UT-900：ステルスダイサー | [7 empty] | X線集光ミラー,走査プローブ顕微鏡/Scanning probe microscopy | 顕微技術，分析技術などに用いられるX線集光ミラーは，曲面形状の反射面にナノメートルレベルの高精度が必要とされる．本研究では，X線集光ミラーの形状修正を行うため，有機物を含む砥粒を利用した砥粒スラリージェット加工手法を開発した．本手法はミラー材料であるニッケルを実用的なレートで加工可能であるが，X線反射率を維持するため，滑らかな表面が得られる加工条件を調査する必要があった．加工前後の表面粗さ比較を行うため，東京大学浅野キャンパスの原子間力顕微鏡（Atomic Force Microscope: AFM）を利用して表面粗さ観察を行った． | ステルスダイサーを用いてカットしたシリコンウェハ上に，電子ビーム蒸着により厚さ約300 nmのニッケルを成膜し，基板を走査させながら砥粒スラリージェットを噴射することで約1.6 mm角の領域に約60 nm深さの除去加工を実施した．加工条件を変化させつつ複数回の実験を実施したのち，基板をAFM（日立ハイテクノロジーズ、L-Trace II）にセットし、10 μm四方，500 nm四方の2種類の領域について表面形状を測定した． | 直径3 μm，濃度5 vol%の砥粒を用いて加工されたニッケル表面の，10 μm四方視野における観察像をFig. 1 に示す．加工前のニッケル表面粗さは二乗平均平方根粗さ(Root mean square: RMS) 1.4 nmであったが，加工後の表面粗さはRMS 0.9 nmに改善したことが確認された．同様に視野500 nm領域においても，加工により表面粗さはRMS 1.2 nmから0.4 nmにまで改善した．この効果は，粒子の形状と関連することが示唆されている． | 1PQl9rSk3di7pzZI
JPMXP1222UT0228 | 1787 | 2022 | UT | 228 | 内部利用（ARIM事業参画者以外） | 機器利用 | ---- | 新規磁性金属錯体の合成と物性に関する研究 | 井元 健太 | 東京大学 | 計測・分析 | ---- | 高度なデバイス機能の発現を可能とするマテリアル | ---- | UT-201：無機微小結晶構造解析装置 | UT-008：高分解能トップエントリー型透過電子顕微鏡 | UT-102：高分解能走査型分析電子顕微鏡 | [6 empty] | 金属錯体,電子顕微鏡/Electron microscopy,X線回折/X-ray diffraction | シアノ架橋集積型金属錯体は、シアノ金属酸イオンと金属イオン、有機配位子などが集積して構成される化合物であり、構造の多様性や様々な機能性を有することを特徴としている。中でも、オクタシアノ金属酸イオンは、様々な配位形状を持ち、8つのシアノ基を有すること、中心金属イオンが複数の価数をとることができることなどの特徴があり、多様なネットワーク構造、磁気および電子状態に基づく機能性発現に有用である。本研究では、当研究室で見出したコバルト(III)、オクタシアノタングステン(IV)、オキソニウムイオンから成るシアノ架橋金属錯体(H5O2+)[Co(4-ブロモピリジン)2{W(CN)8}]のオキソニウムイオンをアルカリカチオンを部分的に置換した錯体、Cs+0.1(H5O2+)0.9[Co(4-ブロモピリジン)2.3{W(CN)8}](1)を合成し、室温において双安定性を有する材料の開発に成功した。 | 目的の化合物は、塩化コバルト(II)、4-ブロモピリジン塩酸塩、塩化セシウム、オクタシアノタングステン(V)酸セシウムを溶解した水溶液を6時間反応させることにより得た。組成分析はC, H, Nに関しては有機微量分析法、金属元素に関してはAgilent 社製の誘導結合プラズマ質量分析装置を用いて行った。粉末X線回折(XRD)測定はRIGAKU社製Ultima IVを用い、原子位置はRietveld解析により決定した。走査型電子顕微鏡（SEM）画像は日本電子製の走査型電子顕微鏡（JSM-7800F）を用いて撮影した。磁気特性はカンタムデザイン社製のSQUID 磁束計MPMS-XL を用いて測定した。 | 組成分析結果から、1の化学式はCs+0.1(H5O2+)0.9[Co(4-ブロモピリジン)2.3{W(CN)8}]であることがわかった。SEM 画像およびエネルギー分散型X線分析(EDX)より、1は数マイクロメートル程度の板状の微結晶からなっており、各元素は微結晶内に均一に分布していた（図1a）。XRDパターン測定により1は空間群P21/cに属し、、シアノ基によって架橋したCo及びWがab平面方向に二次元層状構造を形成していることが明らかとなった（図1b）。 この二次元層間にはCs+イオンおよびおキソニウムイオンが存在していた。また、Co–N結合平均距離が2.15 Åであったことから、1の電子状態がCoIIHS–WVであることが示唆された。磁化率の温度依存性測定を行ったところ、磁化率と温度の積(χMT)の値は、降温時は276 K付近で急激に減少し、また昇温過程では329 Kにおいて上昇する温度ヒステリシスが観測された。一度温度を下げ、室温に戻した試料のXRDパターンおよびRietveld解析を行った結果、Co–N結合平均距離が1.89 Åであったことから、電子状態がCoIIILS–WIVとなっていることが示唆され、1は温度変化に伴って電荷移動誘起スピン転移（CTIST）を示したと考えられる。このように、1は室温で双安定性を有する材料であることが明らかとなった。 | 38AeEUaFCYPxooo4
JPMXP1222UT0199 | 1763 | 2022 | UT | 199 | 内部利用（ARIM事業参画者以外） | 機器利用 | ---- | Zrを含む金属-有機複合材料の表面分析 | 畠山 元気 | 東京大学 | 計測・分析 | ---- | 革新的なエネルギー変換を可能とするマテリアル | ---- | UT-101：低損傷走査型分析電子顕微鏡 | UT-102：高分解能走査型分析電子顕微鏡 | UT-201：無機微小結晶構造解析装置 | [6 empty] | 形状・形態観察, 分析,電子顕微鏡/Electron microscopy,X線回折/X-ray diffraction,電極材料/ Electrode material | 新規合成したイオン交換材の表面分析、および水溶液耐久性を評価するため、東京大学浅野キャンパスの設備を利用してSEM観察を行った。 | イオン交換材を60 mMのNH4Cl, NaCl, KCl, pH 0のHCl, pH10のNaOH水溶液に1時間浸漬させた後に純水で洗浄して乾燥させた。サンプルをカーボンテープの上にのせ、オスミウムで数nmのコーティングを行った。SEM観察は加速電圧3.0 kV, ワーキングディスタンス8.0 mm, 倍率は10000倍で行われた。 | SEM観察により、イオン交換材は粒形1µm程度の八面体型微小結晶が相互成長したものであることがわかった(Figure 1a)。また、各種水溶液中に浸漬させたサンプルの粒形は浸漬前のものと同様であることがわかった(Figure 1b-f)。既に得られている粉末X線回折パターン、窒素ガス吸着等温線、および元素分析の結果も考慮すると、このイオン交換材が優れた水溶液耐久性を有することが明らかになった。 | 8aO80kcUhCkq0q32
JPMXP1222UT0214 | 1776 | 2022 | UT | 214 | 内部利用（ARIM事業参画者以外） | 機器利用 | ---- | エンジンの摩擦低減に関する研究 | BAE Sumin | 東京大学 | 計測・分析 | ---- | その他 | ---- | UT-202：高輝度In-plane型X線回折装置 | [8 empty] | Film structure, Carbide, DLC,X線回折/X-ray diffraction | A hybridized deposition technique consisted of a bipolar plasma-based ion implantation and deposition (PBII&D) and a magnetron sputtering is used to prepare the films onto a Si (100) wafer. To observe the formation of metallic crystallinity, XRD measurement was conducted. The results revealed that broad spectrums centered at 40 degree was acquired, and it is noted that no sharp peaks visible in the spectrums and the films can therefore be regarded as x-ray amorphous. | 1. DepositionA hybridizeddeposition technique consisted of a bipolar plasma-based ion implantation anddeposition (PBII&D) and a magnetron sputtering is used to prepare thefilms. The films are fabricated onto a Si(100) wafer. To eliminate contaminants on the surface, the substrates are cleanedin an ultrasonic bath for 20 min with acetone, ethyl alcohol and deionizedwater in order, and air-dried before introducing into the vacuum chamber. The depositionis parted into three steps: 1) Ar cleaning, 2) deposition of interlayer and 3)toplayer. To improve the adhesion between the substrate and the coating,firstly, the oxide layer on the surface is removed by a pre-sputtering for 15min using an Ar flow of 20 sccm with pulsed voltages of +1.2/-3.0 kV. Next, thedeposition of Si-DLC as an adhesion layer is followed for 10 min. The gas flow ishexamethyldisilazane (HMDS) of 20 sccm and the pulsed voltages are +1.2/-3.0kV. Finally, DLC is fabricated. A methane (CH4) of 20 sccm is flowedto the chamber with pulsed power of +1.0/-1.0 kV. In case of Cr-doped DLC, thePBII&D and magnetron sputtering are utilized at once. A 99.9% pure chromiumtarget is sputtered to incorporate the metal element into DLC. The content ofCr is adjusted by varying Ar and CH4 ratio, and their total flowrate is controlled to have 20 sccm. The deposition period is adjusted to have athickness of ~1 μm, and its measurement is carried out using a 2D profiler.2. XRDThe crystal structure of the depositedfilms was investigated using a diffractometer with parallel beam geometry. The diffractometerwas operated in grazing incidence mode of 1 to optimize the signal ratiobetween the film and substrate. | The figure shows X-ray diffractograms forCr-C films with different Cr contents analyzed using identical parameters. Forall samples, a broad feature is visible at about 40degree. It can also be notedthat the intensity of the feature at Cr 2.79 at. % is reduced, due the lowerscattering factor. There are no sharp peaks visible in the spectrum and thefilms can therefore be regarded as x-ray amorphous. | 303K1GoqB8ReS3yz
JPMXP1222UT0194 | 1760 | 2022 | UT | 194 | 内部利用（ARIM事業参画者以外） | 機器利用 | ---- | 有機金属錯体の構造解析 | 楠本 周平 | 東京大学 | 計測・分析 | ---- | マテリアルの高度循環のための技術 | ---- | UT-201：無機微小結晶構造解析装置 | [8 empty] | X線回折/X-ray diffraction,分離・精製技術/ Separation/purification technology,資源循環技術/ Resource circulation technology | 有機金属錯体の単結晶構造解析により、金属と有機配位子間での結合状態の解明を目的とした。 | varimax dual Mo線源を用い、摂氏-180度で単結晶の構造解析を行った。 | シクロペンタジエノンバナジウム錯体の構造解析に成功した。構造解析により、配位子がシクロペンタジエノンの4つの炭素でバナジウム中心に結合していること、さらにカルボニル炭素酸素間の結合が、既報のテトラアリールシクロペンタジエノン-金属錯体の中で最も伸長されていることが分かった。これは一価バナジウムの電子供与性の大きさを示すものであり、還元的結合切断に対して高い活性を示すことが期待される。 | MiEV4KLHl5GdI41q
JPMXP1222UT0196 | 1762 | 2022 | UT | 196 | 内部利用（ARIM事業参画者以外） | 機器利用 | ---- | 不安定有機金属化合物の構造解析 | 岩崎 孝紀 | 東京大学 | 計測・分析 | ---- | マテリアルの高度循環のための技術 | ---- | UT-201：無機微小結晶構造解析装置 | [8 empty] | 水素化触媒,化学選択性,構造解析,X線回折/X-ray diffraction,分離・精製技術/ Separation/purification technology,資源循環技術/ Resource circulation technology | 分子状水素による有機化合物の水素化反応は原子効率に優れた還元プロセスである。しかし、カルボン酸および炭酸のエステルやアミドの触媒的水素化分解は今なお困難な反応様式である。本研究では独自に開発したイリジウム触媒によるウレア類のホルムアミドとアミンへの化学選択的な水素化分解の反応機構を明らかにするため、触媒前駆体および水素雰囲気下で生じる触媒活性種の構造を結晶構造解析装置により明らかにした。 | 配位子とイリジウム錯体を作用させ、得られた触媒前駆体の単結晶を無機微小結晶構造解析装置 (X-ray Single Crystal Diffractometer)（UT-201）を用いて構造解析を行った。また、触媒活性種のモデル分子として、用いるイリジウム錯体をカチオン性錯体にかえることで、水素分子を活性化して生じる触媒活性種のモデル錯体を調製し、その分子構造を明らかにした。 | ピロールとジフェニルホスフィノ基を有する二座配位子をNaHにより脱プロトン化し、ついで[IrCl(cod)]2を作用させることにより、イリジウム錯体を調製した(Scheme 1)。得られた錯体の再結晶により単結晶を調製した。無機微小結晶構造解析装置 (X-ray Single Crystal Diffractometer)（UT-201）を用いて構造解析をおこなった(Fig. 1)。得られた構造はNMRなどの各種分光学測定と矛盾のない構造であった。本触媒は、ウレア2の水素化分解によってホルムアミド3とアミン4の１：１混合物を与える（Scheme 2）。通常、カルボニル化合物のなかで、ウレアはもっとも反応性が低く、中間体として生じるホルムアミドはさらなる水素化を受けてメタノールとアミンまで水素化されることが知られている。これに対して本触媒系は反応性の低いウレアが選択的に水素化する特徴を有する。この特異な化学選択性を明らかにするために、触媒活性に関する知見を得るために錯体化学的な検証を行った。 [IrCl(cod)]2に代えて [Ir(cod)2]BArF4（BArF4 = tetrakis[3,5-bis(trifluoromethyl)phenyl]borate）を配位子に作用させた(Scheme 2)。NMR分析の結果、二種類の化学種の平衡混合物の生成が示唆された。再結晶により得られた一方の化学種の構造解析を行ったところ、ピロール環の5位がプロトン化されたカチオン性錯体5であることが明らかとなった(Fig. 2)。また、NMR分析の結果もう一方の化学種はピロールの窒素結合がプロトン化された構造であることを決定した。これらの結果は、分子状水素との反応により類似の化学種が生成し、ピロール環の比較的酸性度の高いプロトンが塩基性の高いウレアの酸素を選択的にプロトン化することにより、上記の特異な化学選択性が発現することを示唆する結果である。さらに、本触媒をポリウレア樹脂の水素化分解によるケミカルリサイクルにも応用した。 | 3pEo2XByS41uuD3b
JPMXP1222UT0195 | 1761 | 2022 | UT | 195 | 内部利用（ARIM事業参画者以外） | 機器利用 | ---- | 天然物合成研究における中間体・最終化合物の構造決定 | 萩原 浩一 | 東京大学 | 計測・分析 | ---- | 次世代バイオマテリアル | ---- | UT-201：無機微小結晶構造解析装置 | [8 empty] | X線回折/X-ray diffraction,抗菌・抗ウイルス材料/ Antibacterial/antiviral materials | 分子間及び分子内でのラジカル反応を活用したタキソールの全合成研究を行った。タキソールのような複雑天然物の合成研究において、合成中間体の構造決定はしばしば困難が伴う。複雑な構造を有する合成中間体の3次元構造を直截的に分析するためにX線結晶構造解析を実施した。 | NMRでの構造決定が困難であった2つの化合物の再結晶（ジクロロメタン/酢酸エチルまたはヘキサン/酢酸エチルを用いた）によって得たサンプルを用いて、X線結晶構造解析を行った。測定には、微小結晶構造解析装置VariMax Dual((株)リガク)を用いた。 | X線結晶構造解析により、タキソール全合成の中間体1および反応副生物2の構造・立体化学を決定することができた。骨格転位反応により、分子骨格が大きく変わってしまった化合物の立体構造の決定はしばしば困難を伴う。今回、X線結晶構造解析を用いることで、明確に決定することができた(Figure 1)。副生物の構造の決定により、反応条件最適化への指針を得られた。本結果は学術論文に掲載した。 | s9wtR5AS1hC37iV4
JPMXP1222UT0192 | 1758 | 2022 | UT | 192 | 内部利用（ARIM事業参画者以外） | 機器利用 | ---- | 成形接合に対する部品の表面分析 | 王 鑠涵 | 東京大学 | 計測・分析 | ---- | その他 | ---- | UT-101：低損傷走査型分析電子顕微鏡 | [8 empty] | 金属樹脂成形接合,電子顕微鏡/Electron microscopy | 成形接合における接合に有利な金属表面構造の変化を研究するため，東京大学共用設備（ARIM）の設備を利用して表面SEM観察を行った． | 金属樹脂成形接合とは，金属表面を前処理した後，金型に入れ，射出成形を使い，樹脂を金属にくつける方法となる．接着剤を使わないのが特徴である．先行研究により，金属アルミニウムA5052表面の前処理は，加熱処理のみでの接合が実現した．金属表面構造が加熱処理によっての変化を判明するため，低損傷走査型分析電子顕微鏡(JSM-7500FA) を用いて観察を行った．観察前，オスミウムコーティングを行った． | 加熱処理(350℃で1時間)における金属表面性状変化をSEMにより確認した．図1に示すように，(a-1), (a-2) は加熱処理なしのA5052アルミ合金表面で，(b-1),(b-2) は加熱処理350℃で1時間施したA5052アルミ合金表面である（(a-2),(b-2) はそれぞれ(a-1), (b-1) を拡大したもの）．(a-1), (b-1)両図とも金属表面に多少の割れが確認された．この割れは金属片作製中の切削痕だと考えられる．加熱処理なしで接合できなかったことから，この跡は接合に繋がらないと考えられる．拡大した(a-2), (b-2)を比較すると，加熱処理した(b-2)サンプルでは加熱処理なし(a-2)サンプルより細かいナノスケールの不規則構造があると見られる．この小さい構造が接合に繋がったと考えられる．このナノスケール小さい構造の形成について，加熱処理により，金属表面のα- Al2O3が表面積の大きなγ- Al2O3に変換することは原因のひとつと考えられる． | D9A6tlCxB1aaPs0L
JPMXP1222UT0193 | 1759 | 2022 | UT | 193 | 内部利用（ARIM事業参画者以外） | 技術補助 | ---- | 分子鋳型高分子を用いたタンパク質の電気化学計測 | MAN Youyuan | 東京大学 | 計測・分析 | ---- | 次世代バイオマテリアル | その他 | UT-009：ハイコントラスト透過型電子顕微鏡 | [8 empty] | ポリマー,電子顕微鏡/Electron microscopy,バイオセンサ/ Biosensor | MIP particles with a size of 70 nm weremeasured using Transmission Electron Microscopy (TEM). | MIP particles were prepared using standard techniques and then deposited onto a carbon-coated copper grid. The grid was then placed in a TEM instrument and imaged under high vacuum conditions. | Transmission Electron Microscopy (TEM) wasused to analyze Molecularly Imprinted Polymer (MIP) particles with a size of 70nm. The TEM images revealed that the MIP particles were well-defined,monodisperse, and had a spherical shape. The average particle size was found tobe 70 nm, which was consistent with the size range reported in the literaturefor MIP nanoparticles.The size and shape of nanoparticles areimportant factors that influence their properties and behavior. The small sizeof the MIP particles makes them attractive for various applications, such asdrug delivery and environmental sensing. The spherical shape of the MIPparticles also enhances their stability and dispersibility in differentsolvents and media.The images also revealed that the MIPparticles were well-dispersed and had no evidence of aggregation. This is acrucial factor for their potential applications, as aggregation can reduce theefficacy and stability of the nanoparticles. The good dispersibility of MIPparticles suggests that they can be easily incorporated into various matricesor substrates to enhance their properties.In addition to the size and shape, thecrystal structure of nanoparticles is also critical for their performance. Thecrystal structure of the MIP particles was investigated using selected areaelectron diffraction (SAED). The SAED pattern showed sharp and brightdiffraction spots, which indicates that the MIP particles have a well-orderedcrystal structure. The diffraction pattern was consistent with the crystalstructure of the MIP monomers used to prepare the nanoparticles, confirmingthat the molecularly imprinted sites were maintained in the final product.In conclusion, the TEM analysis of MIPparticles with a size of 70 nm showed that they had a well-defined size, shape,and crystal structure, making them a promising candidate for variousapplications, such as drug delivery, environmental monitoring, and chemicalsensing. Further studies are needed to explore their potential in differentfields and to optimize their properties for specific applications. | OKXOp3HY6Sr3WIWZ
JPMXP1222UT0190 | 1756 | 2022 | UT | 190 | 内部利用（ARIM事業参画者以外） | 機器利用 | ---- | Pd@MFIゼオライトの表面分析 | 吉田 悠希 | 東京大学 | 計測・分析 | ---- | 次世代ナノスケールマテリアル | ---- | UT-301：多機能走査型X線光電子分光分析装置(XPS) | [8 empty] | 電子分光,ナノ多孔体/ Nanoporuous material,メソポーラス材料/ Mesoporous material | ZSM-5もしくはSilicalite-1にパラジウムを含侵法及び直接合成法を用いて、担持させた。パラジウム金属種がゼオライトの細孔内に存在するのかもしくはゼオライト表面に凝集しているのかどうかを確かめるために、XPSを用いてZSM-5もしくはSilicalite-1の表面分析を行った。 | 1.1. ZSM-5の合成 水、水酸化ナトリウム水溶液 (50 wt%,Wako)、水酸化テトラプロピルアンモニウム水溶液 (40 wt%, Merck)、水酸化アルミニウム (100 %, Wako)の混合液を10分間攪拌した。その後、コロイダルシリカ (Ludox AS-40, 40wt%, Aldrich)を加え、さらに30分間攪拌した。最終的な原料混合液の組成は 300SO2:Al2O3: 50NaOH: 20 TPAOH: 2300H2Oである。この原料混合液をオートクレーブを用いて150 ℃で5時間加熱した。得られたサンプルは洗浄したのち、80 ℃オーブンを用いて乾燥させた。乾燥後のサンプルを550 ℃、6時間の条件下で焼成した。1.2. Pd/ZSM-5の調製水0.51 g、エチレンジアミン(99 %, Wako) 0.047 g、PdCl2 (99 %,Wako) 0.005 gを混合し、PdCl2を溶解させた。以上の溶液と3.1. で得られたZSM-5を0.497g混合し、室温下、300 rpmで水が蒸発するまで攪拌した。その後、80℃オーブンを用いて乾燥させた。乾燥後のサンプルを550℃、6時間の条件下で焼成した。1.3. NormalPd@Silicalite1の合成水、水酸化テトラプロピルアンモニウム水溶液、オルトケイ酸テトラエチル(TEOS, 95%, Wako)の混合液を6時間攪拌した後、溶液3を加えた。最終的な原料混合液の組成は 300SiO2: 83TPAOH: 13800H2O: 1.45[Pd(NH2)2(CH2)2]Cl2であった。この原料混合液をオートクレーブを用いて170 ℃で3日間加熱した。得られたサンプルは洗浄したのち、80 ℃オーブンを用いて乾燥させた。乾燥後のサンプルを550 °C、6時間の条件下で焼成した。 | 含侵法で調製したPd/ZSM-5の粒子表面のSi/Pd比は290と比較的小さく、Pd種が外表面に存在していた。一方、170 °C、3日間の合成条件で直接合成したnormal Pd@S1では全体のSi/Pd比が270に対し、粒子表面のSi/Pd比が非常に大きいため、外表面にはパラジウム種の存在量が少ないことが分かった。また、図2にPd3dスペクトルを示す。Pd/ZSM-5では335 eV付近に3d5/2の電子軌道から放出された光電子ピークトップが存在しているが、直接合成法で合成したnormal Pd@S1ではピークシフトが観測された。これは、Pd/ZSM-5では外表面にPd単体がある程度存在していることに対し、normal Pd@S1ではPd種が主にPdOとして存在しているためだと考えられる。 | 53at6IAPlVB3o733
JPMXP1222UT0191 | 1757 | 2022 | UT | 191 | 内部利用（ARIM事業参画者以外） | 機器利用 | ---- | 配向結晶性有機半導体の創出と電子デバイス応用 | 福間 翔太 | 東京大学 | 計測・分析 | ---- | 高度なデバイス機能の発現を可能とするマテリアル | ---- | UT-201：無機微小結晶構造解析装置 | [8 empty] | 触媒,X線回折/X-ray diffraction | We have previously discovered a class of new OLED semiconductors called BDPCOs, which spontaneously form ordered assembly during solution processing and possess high hole transporting properties. In order to determine the molecular assembly structure of these semiconductors with the aim of elucidating the conduction and assembly mechanism, we carried out single crystal structure analysis of this class of compounds. | I performed single-crystal structure analysis using VariMax apparatus. | The assembly structure of BDPCOs in the film state was precisely determined by using the obtained crystal structure and diffractions from film samples. The obtained structure strongly suggested the effect of functional groups we added on the formation of spontaneous ordering. This insight is expected to provide important insight into the design of better-performance materials. | UXfW7ngnYFZ0lW49
JPMXP1222UT0189 | 1755 | 2022 | UT | 189 | 内部利用（ARIM事業参画者以外） | 技術補助 | ---- | フェノール性高分子エマルジョン粒子の観察 | 林 洸樹 | 東京大学 | 計測・分析 | 物質・材料合成プロセス | マルチマテリアル化技術・次世代高分子マテリアル | 量子・電子制御により革新的な機能を発現するマテリアル | UT-011：有機材料ハイコントラスト透過型電子顕微鏡 | [8 empty] | 接着剤，エマルジョン，ポリ酢酸ビニル，形状・形態観察,電子顕微鏡/Electron microscopy,核磁気共鳴/Nuclear magnetic resonance,表面・界面・粒界制御/ Surface/interface/grain boundary control,高強度・生分解性プラスチック/ High-strength, biodegradable plastic | ガロール基を有する化合物は先行研究において優れた接着特性を示した.この先行研究では常温で固体の接着性ポリマーを有機溶媒に溶解させ液状接着剤とした．しかし，海洋中や生体内で有機溶媒を含む接着剤を使用する場合，環境や生体への悪影響が懸念される．そのため，有機溶媒を用いない強力な水中接着剤の開発が期待される． そこで本研究では，優れた接着特性を示したガロール基を含む，水性のエマルジョン接着剤を合成することを目標とした．エマルジョン接着剤の合成にはエマルジョン重合が必要であることから，先行研究や市販品に近い形状のエマルジョンの作成を目指す必要がある．そのため，市販品のエマルジョン接着剤での原料の１つである酢酸ビニルモノマーを用い重合を行い，その形状を東京大学の設備を利用してTEM観察を行った. | 特許を参考に合成したポリ酢酸ビニルを主成分とするエマルジョン，及び市販のエマルジョン接着剤を水で1000倍に希釈した．200メッシュCuグリッド（JEOL,783129017）を親水化処理し，希釈したエマルジョンを滴下し，乾燥させてTEM試料を作製した．作製した試料を加速電圧120kVとした有機材料ハイコントラスト電子顕微鏡（JEM-1400）で観察した. | 合成したエマルジョン，市販のエマルジョン接着剤のTEM画像をそれぞれFig.1，Fig.2に示した．合成したエマルジョンは市販の接着剤のエマルジョン粒子と同様に球状であることが確認された．一方で，合成したエマルジョン粒子は市販の接着剤のエマルジョン粒子と比較して径が小さくなったことが確認された．エマルジョン重合時のフラスコ攪拌速度が大きいために合成したエマルジョン粒子の径が小さくなったと考えられる. | XVAwB6YhlMQ2292W
JPMXP1222UT0187 | 1753 | 2022 | UT | 187 | 外部利用 | 機器利用 | ---- | 機能性膜および活性炭の表面解析 | 角田 貴之 | 中央大学 | 計測・分析 | ---- | マテリアルの高度循環のための技術 | その他 | UT-101：低損傷走査型分析電子顕微鏡 | UT-102：高分解能走査型分析電子顕微鏡 | [7 empty] | 電子顕微鏡/Electron microscopy,分離・精製技術/ Separation/purification technology | 水処理に用いる多孔質膜には除去性能に加えて高い透水性、物理的・化学的強度が要求される。これらを実現するために、構造の複層化や支持体への分離塗布など様々な工夫が重ねられてきた。一方で、製造工程の複雑化によるコスト上昇や製膜条件の限定などが、より優れた性能を有する次世代膜の開発における課題となっている。DLP(digital light processing)方式の3Dプリンターは、紫外線を照射して硬化させた樹脂を積層により、3次元構造を造形する。オーダーメイドで複雑かつ緻密な構造を作製できるため、従来の製膜方法(NIPSやTIPS)では実現できなかった物性や機能性の付与が期待できる。しかし、DLPの解像度は15 μm以上であり、多孔質膜を直接印刷することができない。そこで、光反応によって励起される光反応誘起相分離(PIPS)に着目した。PIPSでは、光重合によるエネルギー変化で相分離が起こり孔が形成される。また、重合速度と相分離速度の両者により膜構造が変化する。本研究では多孔質膜形成に適したPIPS条件を検討することを目的とした。本年度はモノマー濃度と製膜溶液温度が相分離速度に与える影響、照射時間や照射光エネルギーなどの照射条件と重合速度の関係を調査した。 | モノマーに多官能ポリエステルアクリレート(M9050, 東亞合成)、溶媒にジメチルスルホキシド(DMSO, Wako)、重合開始剤に1,3-アルキルアミノフェノン(BASF)を用いた。これらを混合後、波長365 nmの紫外線を照射し膜厚0.15 mmの薄膜を得た。その後、薄膜をエタノール置換し、多孔質を得た。実験ではモノマー濃度(0-100wt%)、照射光エネルギー(120,880 mJ/cm2)、照射時間(10, 30, 60, 120 s)、製膜溶液温度(25, 50℃)をそれぞれ変化させた。表面の観察に走査電子顕微鏡(SEM)を用い表面孔径と開孔率、孔数を算出した。 | モノマー濃度が20 wt%のときに多孔質が形成された（図１）が、モノマー濃度が40 wt%のときは孔が閉塞した（図２）。モノマー濃度が低いほどポリマーになる濃度も下がるため、モノマーが20 wt%以下のときに細孔が形成されたと考えられる。また、製膜に最適なモノマー濃度は15 wt%、照射光エネルギーは880 mJ/cm2であることが明らかになった（図3）。 PIPSにおける膜孔径の制御因子を明らかにするために、モノマー濃度を15wt%に固定して製膜溶液温度と照射時間の影響を調査した。温度上昇に伴うモノマー粘度の低下は相分離速度を増加させ孔径に影響を与えると予想されたが、すべての条件で表面孔径約2 nmの薄膜が得られた（表１、表2）。これは、相分離速度が十分に大きいためであると考えられる。また、孔数についても製膜溶液温度と照射時間の影響はみられなかった。一方で、製膜溶液温度が25℃と50℃の場合では、薄膜の断面構造が異なる可能性が示唆された（図4、図５）。 | 7Den2JO9PL954p30
JPMXP1222UT0186 | 1752 | 2022 | UT | 186 | 内部利用（ARIM事業参画者以外） | 技術補助 | ---- | 担持ポリオキソメタレートテトラブチルアンモニウム塩のアルカリ金属塩へのカチオン交換法の開発 | 鈴木 崇哲 | 東京大学 | 計測・分析 | ---- | マテリアルの高度循環のための技術 | 次世代ナノスケールマテリアル | UT-005：原子分解能元素マッピング構造解析装置 | [8 empty] | 電子顕微鏡/Electron microscopy,資源使用量低減技術/ Technologies for reducing resource usage,ナノ粒子/ Nanoparticles | 本研究において調製した担持ポリオキソメタレートセシウム塩の、担体上における分散状態および粒径の観察を行うために、東京大学の設備を利用してSTEM観察およびSTEM-EDSmappingを行った。 | 既報[1]に従って、バナジウム一置換ポリオキソメタレートである [(n-C4H9)4N]4PVMo11O40 (TBA-PVMo11) を合成し, incipient wetness法によるAl2O3担体上への担持および対カチオンのCs+への交換により、担持ポリオキソメタレートセシウム塩 (Cs-PVMo11/Al2O3) を得た。STEM観察にはJEM-ARM200F Thermal FE STEM を利用し、調製した担持ポリオキソメタレートセシウム塩の分散状態および粒径の観察を行った。 | Fig.1に、Cs-PVMo11/Al2O3のHAADF-STEM像を示す。観察条件は200kV, 拡大倍率は1200万倍とした。粒子の分布や粒径の測定から、CsやMoに帰属可能な原子が高分散に担体上に担持されていることが分かった。また、Moと推定される原子が10個程度集まったクラスターが担体上に多数観測されることが明らかになった。このクラスターは1 nmサイズのアニオン骨格である[PVMo11O40]4−に帰属可能であり、Cs-PVMo11分子がその構造を保った状態で高分散に担持されていることが示唆された。 | 5POXo8pzkoH7OB84
JPMXP1222UT0185 | 1751 | 2022 | UT | 185 | 外部利用 | 機器利用 | ---- | 当社開発品または製造品の表面分析 | 大塚 徹郎 | 富士フイルム | 計測・分析 | ---- | その他 | ---- | UT-306：超微量元素計測システム(SIMS) | [8 empty] | 表面・界面,有機系機能性材料,異物,質量分析/Mass spectrometry | 高空間分解能のNano-SIMS 50Lを用い、有機架橋膜中のサブミクロン径の異物の構成元素を把握できた。異物故障解析にNano-SIMSが有効であることがわかった。 | Siウェハー上の有機架橋膜の異物部にマーキングし、測定した。測定にはCAMECA社製Nano-SIMS50Lを用いた。一次イオン源としてCs+(加速電圧8kV) を選択した。Cs+ビーム電流は2 pA以下の範囲で適宜調整した。下記の測定条件で有機架橋膜中の異物及び周囲を測定した。 測定面積：10×10 mm2 面分解能：512×512 pixel積算回数：6回 | 図1に有機架橋膜の異物部の二次イオン像を示す。異物から特異的な元素が3種検出された。また、4つの異物から同元素が共通して検出されたことからはいずれも同じ素材の凝集物であると推定した。異物の構成元素では使用しておらず、使用素材や工程の汚染に関連した故障と推定した。 | a87D3smhAYIB4DUK
JPMXP1222UT0188 | 1754 | 2022 | UT | 188 | 内部利用（ARIM事業参画者以外） | 機器利用 | ---- | スピン波計算のためのフェライトを用いたスピン波変調素子の開発 | 唐 思逸 | 東京大学 | 計測・分析 | 加工・デバイスプロセス | 量子・電子制御により革新的な機能を発現するマテリアル | ---- | UT-302：電子スピン共鳴装置 | UT-505：レーザー直接描画装置 DWL66+2018 | UT-503：超高速大面積電子線描画装置 | [6 empty] | ESR,スパッタリング/Sputtering,リソグラフィ/Lithography,EB,膜加工・エッチング/Film processing and Etching,スピン制御/ Spin control,スピントロニクス/ Spintronics | スピン波変調のための新しい材料やデバイスを作製するために、東京大学のESR装置を用いて材料の磁気ダンピング定数を調べ、フォトリソグラフィーとEB-リソグラフィー装置を用いて表面に導波路を作製し、スピン波の励起と検出を行った。 | ESR測定では、JOEL社製のEPR装置（UT-302）を使用し、まず自分が作製した薄膜試料をダイヤモンドナイフで0.25*0.5cm2の大きさに切断し、対応する石英管に装着してESR装置に装填した。磁場の大きさを固定し、チャンバー内のマイクロ波周波数を変化させると、数百MHzから数GHzの反射スペクトルを得ることができる。 設計の通りのパータンを得るために、リソグラフィは不可欠な加工手段である。まず、アセトン、アルコール、純水を用いて実験試料を洗浄した後、スピンコーターを用いて薄膜試験材料の表面に適切な厚さのフォトレジストを成膜した。 ケイデンス社のソフトウェアで設計したパターンファイルをフォトリソグラフィー装置に転送し、Dose量とフォトリソグラフィーのアライメントポイントを制御しながら薄膜材料をリソグラフィーし、最後にNMD-W、ZED-N50などの現像液でテスト材料を現像する。最後にフォトレジストに一定のパターンが提示されるとエッチングや蒸着など次の実験操作ができるようになる。 | ESR装置の使用により、マイクロ波の反射スペクトルから、薄膜材料のg因子と磁気の減衰係数を計算することができる。 これにより、その材料がスピン波の伝送や変調に適しているかどうかを判断することができる。 また、この過程で、薄膜材料に対してある種の最適化を行った。STO(100)基板上に成長したγ-Fe2O3膜は、高いダンピング定数を有することが明らかになった。薄膜の表面にコプレーナー導波路のパターンを作り、スパッタなどでスピン波を励起・検出する金属を蒸着した構造に置いて、外部磁場の変化により、フェライト膜上でスピン波が効率的に透過するようになったことを確認した。 | 96MgaaXW3LhkEJKE
JPMXP1222UT0179 | 1746 | 2022 | UT | 179 | 外部利用 | 技術補助 | 機器利用 | 有機無機薄膜の薄膜構造解析 | 鉄谷 尚士 | 日産化学株式会社 物質科学研究所 | 計測・分析 | ---- | マルチマテリアル化技術・次世代高分子マテリアル | ---- | UT-202：高輝度In-plane型X線回折装置 | [8 empty] | X線回折/X-ray diffraction,異種材料接着・接合技術/ Dissimilar material adhesion/bonding technology | 液晶ディスプレイ(LCD)には、液晶配向させるために、ラビング処理されたポリイミド薄膜が広く用いられている。液晶の配向性や電気特性を制御するためには、ポリイミド薄膜の内部構造は非常に重要である。そこで我々は、Ｘ線反射率測定により、薄膜の内部構造を明らかにする試みを行った。 | 配向膜試料としてジアミンの種類が異なるポリイミド配向膜2種類を調整した。サンプルはスピンコートにより薄膜(膜厚100nm)を形成させた石英基板を用いた。利用装置は高輝度In-Plane型X線回折装置 Smart Lab(リガク製)を用いた。 | 昨年度とは異なるジアミンのサンプルを調整し、得られた反射率曲線から単層及び2層モデルフィッテイングを行い、膜厚、膜密度を算出した結果をTable.1に示す。ジアミン1,2のポリイミド薄膜は、2層モデルフィッティングにより膜厚、膜密度、ラフネスが算出された。一方でジアミン2のポリイミド薄膜は第1層と第2層の密度差がジアミン1のポリイミド薄膜と比較した場合、大きいことが明らかとなった。以上の結果からジアミンの種類により、ポリイミド薄膜の内部の密度が異なるため、ジアミンの化学的構造以外に層構造の差異も液晶の配向性や電気特性に影響を及ぼしていると推測される。 | Gx1Bq1K8wGzRIX5N
JPMXP1222UT0183 | 1749 | 2022 | UT | 183 | 内部利用（ARIM事業参画者以外） | 機器利用 | ---- | Pt/WO3/ZrO2の表面分析 | YUAN KANG | 東京大学 | 計測・分析 | ---- | その他 | ---- | UT-301：多機能走査型X線光電子分光分析装置(XPS) | [8 empty] | エステル, 加水素分解, 担持金属触媒,電子分光 | エステルの加水素分解反応は、再生可能資源である油脂類からバイオ燃料を合成するうえで重要な反応である1)。固体触媒を用いた本反応の先行研究では、高転化率・高選択性の実現のために厳しい反応条件(反応温度＞250℃、H2 ＞1 MPa)が必要である。本研究で開発したPt/WO3-ZrO2触媒は130℃以下、常圧水素下という非常に温和な条件でエステルの加水素分解反応を触媒し、高い収率でアルカンを生成することを見出した。 | ZrO2をammonium metatungstate hydrateの水溶液に加えて混合し、蒸発乾固した後に焼成してWO3−ZrO2を合成した。これにplatinum (II) acetylacetonateをアセトンに溶かした溶液を用いて、含浸法によってPt/WO3−ZrO2触媒を合成した。XPS PHI Versa Probeを用いて反応前後のW6+とW5+の比率を調査した。合成した触媒を用いてエステルの加水素分解を行った。溶媒存在下で触媒と基質を混合し、H2バルーンを用いて70−130 °Cで激しく撹拌した。反応終了後、反応液をガスクロマトグラフィーにより分析し、基質の転化率及び生成物の収率の定量分析を行った。 | Pt/WO3−ZrO2触媒を用いてドデカン溶媒中でデカン酸メチルの加水素分解を行った結果、常圧水素雰囲気130℃で反応が極めて効率よく進行し、24時間で96％のデカンを生成した。Pt/WO3−ZrO2触媒のXPS測定を行い、図1aに反応前、図1bに反応後のスペクトルを示す。触媒は価数の異なる2種類のW種を含んでおり、その比率は反応前でW6+:W5+＝9:1、加水素分解を12時間行った後ではW6+:W5+＝4:1に変化しており、反応中にW6+がW5+に還元されたことが分かった。 | b9aPLWtwURciGYzN
JPMXP1222UT0184 | 1750 | 2022 | UT | 184 | 内部利用（ARIM事業参画者以外） | 機器利用 | 技術補助 | ポリオキソメタレート修飾した高活性アニオン性貴金属ナノ粒子触媒の創製 | 夏 康 | 東京大学 | 計測・分析 | ---- | マテリアルの高度循環のための技術 | 次世代ナノスケールマテリアル | UT-005：原子分解能元素マッピング構造解析装置 | UT-007：高分解能分析電子顕微鏡 | UT-008：高分解能トップエントリー型透過電子顕微鏡 | UT-101：低損傷走査型分析電子顕微鏡 | UT-301：多機能走査型X線光電子分光分析装置(XPS) |  |  |  |  | 電子顕微鏡/Electron microscopy,電子分光,ナノ多孔体/ Nanoporuous material,資源使用量低減技術/ Technologies for reducing resource usage,ナノ粒子/ Nanoparticles | ポリオキソメタレート（POM）で修飾した金属ナノ粒子は、その修飾によって触媒性能が変化し、協奏的な触媒作用を実現できるため、近年広く研究されている。しかしながら、そのPOMで修飾した金属ナノ粒子は構造的な不安定性、修飾効果・反応機構には未解明な点が多数あり、触媒としての利用には課題が多く残されている。本研究では、機能性POMと金属ナノ粒子の相互作用を明らかにし、合理的に活性点を精密に創出することを目的としており、新しい反応性の実現、反応効率の向上、触媒構造と反応性の関係の理解等が期待される。 | ポリオキソメタレートで修飾した金属ナノ粒子（M-POM）を合成し、必要に応じて活性炭に担持した触媒（M-POM/C）を調製した。その材料の表面形態と電子状態は、電子顕微鏡（TEM2000EX、TEM2010F、JEM-ARM200F、JSM-7500FA、JSM-7800F）とX線光電子分光装置（PHI 5000 VersaProbe）を用いて考察された。 | ナトリウム塩とテトラアルキルアンモニウム塩のPOM（Na-POMとTAA-POM）で修飾した金ナノ粒子を電子顕微鏡で観察することで、それぞれ平均粒子径5 nmと3nmの金ナノ粒子が生成したことを明らかにした（Figure 1a、b）。また、TAA-POMで修飾したAuナノ粒子は、ベンジルアルコールの酸素酸化反応に高い触媒活性を示しながら、反応に使用後にも粒子径の変化が見られなかった。TAA-POMで修飾したAuナノ粒子の電子状態をX線光電子分光により評価した結果、高い触媒活性は、POMの電子効果によってアニオン性Auナノ粒子が生成したことが分かった（Figure 1c）。これらの結果より、TAA-POMで修飾したAuナノ粒子の高い触媒活性は、アニオン性のAu種が酸素分子を効率的に活性化することに起因すると考えられる。また、本触媒設計戦略は他の金属ナノ粒子にも適用可能であり、今後、その表面形態と電子状態を測定する予定である。 | Tlxx0cMf3ElCVGl4
JPMXP1222UT0182 | 1748 | 2022 | UT | 182 | 内部利用（ARIM事業参画者以外） | 機器利用 | ---- | 高エネルギー密度を有する新規電極材料の開発 | 佐々野 駿 | 東京大学 | 計測・分析 | ---- | 革新的なエネルギー変換を可能とするマテリアル | 高度なデバイス機能の発現を可能とするマテリアル | UT-203：粉末X線回折装置 | [8 empty] | エネルギー関連材料,蓄電関連材料,金属間化合物,X線回折/X-ray diffraction,二次電池/ Secondary battery,全固体電池/ All-solid battery,エネルギー貯蔵/ Energy storage,電極材料/ Electrode material | 近年，電気自動車への本格的な移行に向け，二次電池の高エネルギー密度化が重要な課題である．フッ化物イオン電池は，現行のリチウムイオン電池と比較して約5倍高い理論エネルギー密度を示すため，次世代二次電池の有力な候補である[1]．一方，純金属を用いた従来の活物質では，活物質内部までフッ化が進行せず，可逆容量が100mAh g-1に満たないのが現状である[2]．本研究では高容量新規活物質の開発を目的とし，La基合金の作製・結晶構造の同定を行った． | 原料試薬を所定のモル比となるように秤量し，アーク溶解法によりLa基合金を作製した．得られた合金試料を石英管に真空封入し，管状炉により950℃・2週間の条件で熱処理を施した．熱処理前および熱処理後の試料を細かく粉砕し，粉末X線回折装置SmartLab（3kW）（リガク）を用いて結晶構造の同定を行った． | 熱処理前においては所望のLa基合金の結晶構造に帰属するパターンに加えて，第2相の形成を示唆するピークが数多く観察された．アーク溶解のみの試料では金属元素の分布が不均一であり，混相になったと考えられる．これに対して，熱処理後の試料においては第2相のピーク強度が大幅に減少しており，真空熱処理によってほぼ単相のLa基合金を得られたことが示唆された． | 52ryUvdBi5R4WRmE
JPMXP1222UT0176 | 1744 | 2022 | UT | 176 | 外部利用 | 機器利用 | ---- | パワーデバイス実装のための低温接合 | 竹内 魁 | 電子実装工学研究所 | 加工・デバイスプロセス | ---- | 高度なデバイス機能の発現を可能とするマテリアル | 革新的なエネルギー変換を可能とするマテリアル | UT-711：LL式高密度汎用スパッタリング装置 (2018) | [8 empty] | スパッタリング/Sputtering,パワーエレクトロニクス/ Power electronics,パワーエレクトロニクス/ Power electronics | GaNに代表されるパワー半導体材料は、その高い性能から次世代パワーデバイスの材料として有力視されている。パワーデバイスに実装においては、高動作電圧による発熱を放熱する必要がある。その際高熱伝導率をもつグラファイトをヒートスプレッダないしはヒートシンクに用いるために、GaNデバイスとの接合を行う必要があるが、接着層等の低熱伝導及び低耐熱性材料を用いることはできないため、Auを介した接合が有効である。本研究では、Auを介したGaNとグラファイトの接合を目的に、グラファイト上へのAuのスパッタ成膜とその接合可能性を調査する。 | 1cm角のグラファイトチップ上に、スパッタリングによりTi 10nm及びAu 100nmを成膜した。その後、低温での接合に有効である表面活性化接合技術に基づき、Ar原子ビームによるAu層の活性化と、大気中熱圧着をおこなった。 | 低温接合のためには平滑な接合面が有利であるが、グラファイトチップはCMPの適用が難しいため、本研究では機械研磨のみを行なったグラファイトを用いた。そのためグラファイト表面は表面粗さ100nm程度であった。これはAuスパッタ成膜後も同様である。この状態でAu原子ビームによる活性化を行なったのち、Auの塑性変形による密着性向上を目的に熱圧着工程での荷重を変化させた。結果として、荷重30MPa以上ではグラファイトが層構造の界面より破壊し、3MPa以下では十分な密着が得られず低い接合強度となった。一方で、10MPaの荷重では接合が達成され、表面活性化により接合強度も改善することがわかった。これによりGaNデバイスの放熱構造の実装にAuを介した表面活性化接合が有効であることが示唆された。 | m800j5JMA0H1ZZ69
JPMXP1222UT0166 | 1736 | 2022 | UT | 166 | 外部利用 | 機器利用 | ---- | レジスト断面評価 | 松崎 宏行 | 株式会社オーク製作所 | 計測・分析 | ---- | その他 | ---- | UT-153：クロスセクションポリッシャー(CP) | [8 empty] | 感光性材料,ダイレクト露光機,断面形状,イオンミリング/Ion milling,リソグラフィ/Lithography | ・ダイレクト露光装置を用いた、感光性材料の断面観察 | 1)ダイレクト露光機を用いて、感光性材料の露光を実施。2)2種類の波長で条件を振る。3)各条件下における、断面観察をクロスセクションポリッシャーで実施。 | 同感光性材料(180μm膜厚)において、①：375nmで露光した際の断面加工(図１)、②：405nmで露光した際の断面加工(図２)を実施。、同じΦ65umの開口の比較において、波長によって基材面側の感光性材料の仕上がり傾向に違いが生じた。①の375nmのみで露光をした結果は、レジストTop面と比較し基材面の方がレジストが広く仕上がっていた。②の405nmのみで露光をした結果は、レジストTop面と比較し基材面の方がレジスト開口が狭く仕上がっていた。これより感材の吸光感度にも依存するが、波長の組み合わせによって、任意のレジスト断面形状を得られる可能性が考えらえれる。 | DcvLn6jCFaHT22s9
JPMXP1222UT0169 | 1738 | 2022 | UT | 169 | 内部利用（ARIM事業参画者以外） | 機器利用 | 技術補助 | 低熱伝導率Si熱電材料の開発 | 永廣 怜平 | 東京大学 | 計測・分析 | 加工・デバイスプロセス | 革新的なエネルギー変換を可能とするマテリアル | 高度なデバイス機能の発現を可能とするマテリアル | UT-203：粉末X線回折装置 | UT-103：高分解能走査型電子顕微鏡 | UT-858：電子顕微鏡 | UT-304：極限環境下電磁物性計測装置 | UT-103：高分解能走査型電子顕微鏡 |  |  |  |  | Si熱電材,電子顕微鏡/Electron microscopy,走査プローブ顕微鏡/Scanning probe microscopy,イオンミリング/Ion milling,X線回折/X-ray diffraction,熱電材料/ Thermoelectric material,IoTセンサ/ IoT sensor | 熱電材料の開発においては，材料の熱伝導率および電気特性の理解が重要である．それらの物性はそれぞれ，構造とキャリア密度が支配的な要因となる．そこで，本研究で作製した低熱伝導率シリコン熱電材料について構造解析（XRD，SEM/EBSD）およびホール測定を行うために，東京大学マテリアル先端リーサーチインフラ微細構造解析部門及び低温科学研究センターを主に利用した． | 構造解析では焼結により作製した熱伝導率が低・中・大の3つのバルク試料について，粉末Ｘ線回折装置（SmartLab（3 kW，リガク製）を用いての粒径観察を行った．測定は一般的な集中法で行い，得られた回折ピークについて，Williamson–Hall解析により結晶子サイズおよび内部歪の解析を行った（詳細は参考文献を参照[1]）．さらに，試料内の結晶子について空間的な結晶情報を得るために高精細電子顕微鏡（JSM-7000F，JEOL Ltd.）を用いてSEM/EBSDを行った．また，SEM/EBSD観察の前には，研磨による残留応力等を除去するためにCP加工を行い観察面を処理した．また，試料のキャリア濃度をPPMS（Quantum Design）で測定を行った．焼結試料は標準的なホールバー形状にに加工し，真空蒸着によりNi/Auで200nm程度の電極を作成したのち，0.02㎜のAu線とAu導電ペーストで配線した．なお，試料の厚さは～１㎜以下とした．測定の際は室温条件で―5Tから5Tの磁場をかけ，定常電流を印加することで測定を行った． | SEM/EBSDにより得られた結果を図1に示す．焼結前のシリコン粉末の粒径は10nm程度であり，焼結により粒成長が起こる．XRDから得られた結晶子サイズは低熱伝導率から順に59nm，63.4nm，268nmであったが，SEM像から得られる結晶粒サイズとは異なった．特に熱伝導率が中のサンプルでは，Fig．1(e)に示されるように，一つの結晶粒の中に二つの結晶粒が見られた．ただし，今回の測定では結晶子のスケールが数十nm程度と小さく装置の分解の観点からすべてをマッピングできたわけではない．また，ホール測定については，低熱伝導率のサンプルについては粒子間の界面形成は十分に接合しておらず，測定ができなかった． | 52xu1pUOAgj66903
JPMXP1222UT0168 | 1737 | 2022 | UT | 168 | 内部利用（ARIM事業参画者以外） | 機器利用 | ---- | Carbonized electrospun nanofibers for surface-enhanced Raman spectroscopy | 丸見 真智子 | 東京大学 | 計測・分析 | ---- | 次世代ナノスケールマテリアル | 量子・電子制御により革新的な機能を発現するマテリアル | UT-301：多機能走査型X線光電子分光分析装置(XPS) | [8 empty] | 放射光/Synchrotron radiation,電子分光,量子効果/ Quantum effect,ナノカーボン/ Nano carbon | 本研究は炭素ベースSERS基板の作成を目的としている。作成した炭素基盤の表面の物質の化学結合状態を調べるため、東京大学の設備を利用してXPS・EDS分析を行った。 | 【利用した主な装置】XPS（PHI 5000VersaProbe）・SEM（日本電子JSM-6610LV EDS付）・ステルスダイサー・オージェ【実験方法】(1)ステルスダイサーで切断したSiウエハを基盤として研究室で作成したサンプルを、ホルダーの上にカーボンテープで貼り付け、XPSを用いて化学状態を観測した。14個のサンプルをそれぞれ２スポットずつ、ワイドスペクトル及びC、N、O、Siのナロウスペクトルを取得した。データ取得後の解析は研究室に持ち帰り自らのソフトで行った。SEM、オージェについてもXPSと同様。 | ポリアクリロニトリル（PAN)の炭化温度を上げれば上げるほど、炭素の割合が増えていくことが分かった。また、この際、XPSにおいてNinPridoneが増えているので、PANの側鎖から優先的に窒素が反応し、素材から抜けていくということが推測できる。 | YrLAHL2cZXD1IbiF
JPMXP1222UT0174 | 1742 | 2022 | UT | 174 | 外部利用 | 機器利用 | ---- | Al2O3の表面分析 | 王 俊沙 | 電子実装工学研究所 | 計測・分析 | ---- | その他 | ---- | UT-303：分光エリプソメータ | [8 empty] | アルミナ,表面,赤外・可視・紫外分光/Infrared and UV and visible light spectroscopy | Because of the excellentdielectric properties, thermal and chemical stability, and strong adhesion to manysurfaces, Al2O3 is widely used as an insulating materialfor gate dielectrics, protective coatings and tunneling barriers. Atomic Layer Deposition (ALD)is an advanced deposition technique that allows for ultra-thin films of a fewnanometers to be deposited in a precisely controlled way. Al2O3film deposited by ALD is smooth and uniform. Therefore, they can be used for bonding toother surfaces directly. | Al2O3 films were deposited on4-inch Si wafers by O2 plasma enhanced atomic layer deposition (PEALD). The depositionparameters are shown in Table 1. After deposition, the thickness and refractive index of films were measuredby an ellipsometer, and effects of O2plasma power and additional H2 plasma post-treatment on the results were investigated. | The influence of O2 plasma power and additional H2plasma post-treatment on thethickness of Al2O3 films is shown in Fig. 1. Compared tothe standard process, the thickness of films deposited at high power increased,while that of films post-treated H2plasma decreased. It is noted that after the films were treated by H2plasma, the thickness in the center and edge differed slightly. The effect of O2 plasma power and H2 plasmapost-treatment on the refractive index of Al2O3 filmsis shown in Fig. 2. The refractive index of Al2O3 films couldbe improved slightly by higher O2plasma power, and the refractiveindex in the wafer center and edge were almost the same. H2 plasma post-treatment could increase therefractive index of Al2O3 filmsgreatly. However, the difference in different position of wafers was alsoexpanded. | 4454fl2b21FXv3fV
JPMXP1222UT0172 | 1740 | 2022 | UT | 172 | 内部利用（ARIM事業参画者以外） | 機器利用 | 技術補助 | 金属-樹脂異材接合 | 陳 偉彦 | 東京大学 | 計測・分析 | ---- | マルチマテリアル化技術・次世代高分子マテリアル | 量子・電子制御により革新的な機能を発現するマテリアル | UT-301：多機能走査型X線光電子分光分析装置(XPS) | UT-203：粉末X線回折装置 | [7 empty] | X線回折/X-ray diffraction,表面・界面・粒界制御/ Surface/interface/grain boundary control,異種材料接着・接合技術/ Dissimilar material adhesion/bonding technology | To investigated the chemical composition of thegalvanized steel surface after hot water treatment, XPS test was performed. | A XPS instrument (PHI 5000 VersaProbe,ULVAC-PHI, Inc.) was used. A high vacuum condition (< 1× 10-6 Pa) wasensured and a standard monochromatic Al Kα X-ray source (1486.6 eV) with focuspoint of 100 μm was utilized. Survey spectra were obtained with a pass energyof 117.4 eV and an energy step of 1.0 eV. High-resolution spectra were obtainedwith a pass energy of 23.5 eV and an energy step of 0.1 eV. All the spectrawere calibrated by shifting C1s peak to 284.8 eV to avoid the charging effect. | The result showed that two kinds ofchemical compositions existed on the hot water treated galvanized steelsurface: pure zinc and zinc oxide. The generated new chemical composition waszinc oxide, resulting from the chemical reaction between water and Zn. Thestability of zinc oxide is better than pure zinc, providing better corrosionresistance to the galvanized steel. | bSLWMoXt9F305Em6
JPMXP1222UT0163 | 1733 | 2022 | UT | 163 | 内部利用（ARIM事業参画者以外） | 機器利用 | ---- | トポロジカル物質/強磁性半導体ヘテロ接合による新機能材料とデバイスの作製 | 堀田 智貴 | 東京大学 | 計測・分析 | ---- | 高度なデバイス機能の発現を可能とするマテリアル | 次世代ナノスケールマテリアル | UT-304：極限環境下電磁物性計測装置 | [8 empty] | X線回折/X-ray diffraction,スピントロニクスデバイス/ Spintronics device | トポロジカルディラック半金属α-Sn/強磁性半導体(In,Fe)Sbヘテロ構造の磁気伝導特性の評価。特に極低温(2K), 強磁場(14T)下における量子振動の観測。 | Quantum Design社製のPPMSを用いてトポロジカルディラック半金属α-Sn/強磁性半導体(In,Fe)Sbヘテロ構造の磁気伝導特性の評価を行った。ホールバーに加工した試料を専用のホルダーにボンディングしてホール効果の測定を行った。 | トポロジカルディラック半金属α-Sn/強磁性半導体(In,Fe)Sbヘテロ構造の磁気伝導特性を測定したところ、2Kから10Kまでの温度において明瞭なシュブニコフドハース振動が観測された。シュブニコフドハース振動の解析から、振動に寄与しているバンドの有効質量は0.24m0と見積もられ、α-Snの重い正孔の有効質量(0.11m0)より比較的重い有効質量のバンドが形成されていることがわかった。これは強磁性半導体による時間反転対称性の破れに起因すると思われる。 | Qno2Of7MK61ygvH2
JPMXP1222UT0164 | 1734 | 2022 | UT | 164 | 内部利用（ARIM事業参画者以外） | 機器利用 | ---- | PCB廃棄物の溶媒浸出 | 金 容九 | 東京大学 | 計測・分析 | ---- | マテリアルの高度循環のための技術 | ---- | UT-203：粉末X線回折装置 | [8 empty] | Solvent extraction, acid leaching, critical materials, waste PCB,X線回折/X-ray diffraction,分離・精製技術/ Separation/purification technology,資源循環技術/ Resource circulation technology | The extraction of valuablemetals from secondary resources is a priority in the context of the circulareconomy. Solvent extraction is one of the conventional processes employed forthe extraction of metals. This work investigates the extraction of Er, Ir, andAg from printed circuit boards (PCBs) by synergistic solvent extraction. XRDanalyses were carried on to determine the heterogenicity of the sample aftersome purification with the proposed method. | WastePrinted Circuit Boards (WPCBs) were sorted manually from shredded wasteelectric appliances provided by a waste recovery company in Japan. The samplewas shredded and divided into two size fractions, above and below 250 μm. Then,the samples were digested (0.5% weight/volume) in aqua regia 1 M at 75°C for120 min. The dissolutions were analyzed by an inductively coupled plasmaoptical emission spectrometer (ICP-OES, Perkin Elmer precisely, Optima 5300 DVdual detector), and then alkali precipitated with NaOH. The precipitates werecollected and left to dry to analyze them with X-ray diffraction (XRD). | The ICP-OES analysis showed a high concentration of Erbium (Er) and Iridium (Ir), two critical metals with high value for technological applications. Eh-pH diagrams obtained from the Er-Ir-Ag-Cl-N-Na-H2O system at 25 °C showed no precipitation in the range in which precipitation was obtained experimentally. Results with the X-ray diffraction (Figure 1) showed some coincidences with the Erbium selenide structure, but Selenium (Se) was not detected by subsequent ICP-OES analysis; it is concluded that the general structure of the WPCB is heterogeneous. Nonetheless, in Figure 1 it is possible to observe the change of structure from the WPBS without further treatment (red line) to that of the samples after leaching and alkali precipitation (Figure 2). After analyzing these results, the reason for precipitation is attributed to the formation of metal hydroxides not soluble in the solution, as suggested by the literature (Yu et al., 2022).Although the simple process given tothe sample (i.e. shredding, aqua regia dissolution, and alkali precipitation)to concentrate the target elements of this study, Er and Ir, didn’t show aclear crystalline structure, there is evidence of changes in the structure ofthe analyzed samples. This method will be taken as a pretreatment for furtherpurification that is clearly required to concentrate and identify the desiredelements by X-ray diffraction. | 97x2yTbhEOXW7EVM
JPMXP1222UT0162 | 1732 | 2022 | UT | 162 | 内部利用（ARIM事業参画者以外） | 機器利用 | ---- | 異種材料集積に基づくシリコンフォトニクス | 竹中 充 | 東京大学 | 計測・分析 | ---- | 革新的なエネルギー変換を可能とするマテリアル | 高度なデバイス機能の発現を可能とするマテリアル | UT-303：分光エリプソメータ | [8 empty] | 赤外・可視・紫外分光/Infrared and UV and visible light spectroscopy,光導波路/ Optical waveguide,光導波路/ Optical waveguide | InPやInGaAsなどの化合物半導体と金属との合金層の光学的評価を行うため、東京大学の設備を利用して、分光エリプソメトリによる測定を行った。 | InP基板やInGaAs薄膜上にNiやAu, Ptなどの金属を堆積したのち、加熱処理でNi-InPなどの合金層を形成した。その後、分光エリプソメトリで合金層の屈折率と消光係数を測定した。 | Au-InP合金の評価においては、合金層はAuとInPの中間的性質を持っていることが明らかになった。波長1550 nm付近においては、誘電率の実部が負になることから、表面プラズモンポラリトンの励起が可能であることがわかった。Ni-InP合金においても同様も性質が得られた。一方、Pt-InP合金では、波長1000 nm程度で誘電率が増加に転じ、波長1550 nmでは誘電率の実部が正になることから、表面プラズモンポラリトンの励起には適さないということがわかった。 | gq4Ib8kWtWSPAY2Q
JPMXP1222UT0161 | 1731 | 2022 | UT | 161 | 内部利用（ARIM事業参画者以外） | 機器利用 | ---- | キラルフィルタリングおよび円偏光発光に用いる誘電体微細構造を有する外因性キラルメタサーフェス | 李 瑩聰 | 東京大学 | 計測・分析 | ---- | 高度なデバイス機能の発現を可能とするマテリアル | ---- | UT-303：分光エリプソメータ | [8 empty] | 分光エリプソメトリ,赤外・可視・紫外分光/Infrared and UV and visible light spectroscopy,エリプソメトリ/Ellipsometry,メタマテリアルメタマテリアル/ Metamaterial | This experiment aims to measure the optical properties of the materials deposited by the sputtering method. The optical properties of the material obtained by ellipsometry will then be used to build a simulation model. Because the thin film's optical properties may be different based on the different deposition conditions. This measurement can help us precisely control the properties of the thin film and make sure the thickness of the optical thin film is correct. After the deposition parameters are optimized, I will start to fabricate a sample. | Firstly, I deposited the optical thin film on top of the silicon substrate with different deposition parameters. Then, I use ellipsometry to measure the thin-film thickness, refractive index, and extinction coefficient of materials. In this way, I can optimize the thin film properties by finding the best parameters for the thin film deposition. | The optical thin film is deposited on the silicon substrate by using sputtering, and the optical properties of the thin film are characterized by using ellipsometry. The refractive index, extinction coefficient, and thin-film thickness are measured and then used for the numerical simulation. I measured the thickness and optical properties of the SiO2, silver, and Si thin films. Then, the relationship between thin film thickness and deposition conditions can be built. In this way, the best parameters for the thin film deposition can be obtained. Then, the optical properties and thin film thickness measured by ellipsometry will be used to construct the model for the purpose of simulation, so the simulation result can be close to the fabrication result. | 1Zhx7nyEpUq0615p
JPMXP1222UT0158 | 1728 | 2022 | UT | 158 | 内部利用（ARIM事業参画者以外） | 機器利用 | ---- | Characterization of nanoscale mold for antifogging | Mouterde Timothee | 東京大学 工学系研究科機械工学専攻 | 計測・分析 | ---- | 次世代ナノスケールマテリアル | ---- | UT-151：集束イオン／電子ビーム 複合ビーム加工観察装置 | [8 empty] | 集束イオンビーム/Focused ion beam,原子層薄膜/ Atomic layer thin film,メソポーラス材料/ Mesoporous material | ポリマー材料によるナノ構造体表面の断面形状を観察するため、東京大学の設備を利用してFIB観察を行った。 | 試料表面を透過型電子顕微鏡試料イオンビーム加工装置（JIB-4600F）で切削し、モニタリング用のSEMを用いて断面形状観察した。試料はナノスケールの穴を有するポリマー表面で、穴の深さを計測することを目的としている。 | ポリマー材料であるため、初回はサンプルに数nmの金をコーティングすることによってチャージ防止を試みたが、チャージによるドリフトが確認された。金の薄膜を200nmほど蒸着しポリマーとの界面を観察することによって表面形状を推測する試みによってチャージの影響を低減することが可能となった。また、当初は構造のスケールが小さいため(数百nm)FIBによる構造へのダメージが懸念されたが、観察の結果構造への影響は見られなかった。その結果、ポリマー表面の断面形状を観察することができる。 | 8MW7lEP01Tu6wc3R
JPMXP1222UT0159 | 1729 | 2022 | UT | 159 | 内部利用（ARIM事業参画者以外） | 機器利用 | ---- | (111) Ge-on-Insulator Structure and Extremly-thin-body nMOSFETs | 韓 雪揚 | 東京大学 | 計測・分析 | ---- | 高度なデバイス機能の発現を可能とするマテリアル | 量子・電子制御により革新的な機能を発現するマテリアル | UT-303：分光エリプソメータ | [8 empty] | 膜加工・エッチング/Film processing and Etching,赤外・可視・紫外分光/Infrared and UV and visible light spectroscopy,ナノエレクトロニクスデバイス/ Nanoelectronics device,表面・界面・粒界制御/ Surface/interface/grain boundary control | Ge is a promising channel material for its hightheoretical hole and electron mobility. Extremely-thin body (ETB) Ge-on-Insulator (GOI) is avery promising structure in scaled MOSFET device for strong immunity to theshort channel effects (SCEs). In order to realize Ge based CMOS devices, GOInMOSFET performance enhancement is indispensable. Ge channel with (111) surfaceorientation is supposed to achieve the highest electron mobility in ETB region,due to the strong immunity to the surface roughness scattering. Accordingly,this research is carried out to experimentally achieve the high-performance ETB(111) GOI nMOSFET. In order to precisely control the ETB channel, high accuracyspectroscopic ellipsometry is strongly needed in this work to acquire theaccurate GOI thickness. | Ellipsometry is an optical technique for investigatingthe dielectric properties of thin films. Figure 1 shows the schematic setup ofan ellipsometry system, it mainly measures the polarization phase of the electromagneticwave reflected by the sample. By using the GOI stack related dielectricparameters and the polarization measured data, we can calculate the GOI thinfilm thickness precisely by fitting. Its non-contact and non-destructive properties areimportant for my subsequent experiment. By using spectroscopic ellipsometryequipment in Takeda Building, I successfully evaluated the GOI film thicknessvarying from 80nm to 2nm. | By using spectroscopic ellipsometry, differentthickness of GOI thin film with range from 80nm to 2nm of wafer bonded GOI aresuccessfully achieved and accurately evaluated. The fabrication of ETB (111)GOI nMOSFET is now undergoing. | oy1L5XmCi6j5ptzc
JPMXP1222UT0160 | 1730 | 2022 | UT | 160 | 内部利用（ARIM事業参画者以外） | 機器利用 | ---- | InAs MOS界面制御技術 | 吉津 遼平 | 東京大学 | 計測・分析 | ---- | 高度なデバイス機能の発現を可能とするマテリアル | 量子・電子制御により革新的な機能を発現するマテリアル | UT-305：環境制御マニュアルプローバステーション | [8 empty] | 高周波C-V特性,走査プローブ顕微鏡/Scanning probe microscopy,高品質プロセス材料/ High quality process materials,表面・界面・粒界制御/ Surface/interface/grain boundary control | InAs MOSFETは、高い移動度を持つことから、将来のロジックLSI応用や高周波アナログ応用が期待されている。InAs MOSFETの高性能化に向けて、最大の課題が、界面準位密度（Dit）の低いMOS界面の実現とその前提となる高精度のDitの評価法の確立である。MOS界面のDitの評価として標準的な方法は、高周波C-V特性の実験結果を用いたTerman法が挙げられる。しかしながら、InAsMOS界面では、バンドギャップが狭いことなどから、界面準位の応答時間が速く、高周波C-V特性を室温で得ることは難しい。本研究では、InAs MOSキャパシタの高周波C-V特性を獲得することを目的として、31 Kまで温度を系統的に下げてC-V測定を行い、高周波極限を得ることの出来る温度領域を明らかにした。また、掃引電圧範囲を狭めることによりスロートラップの影響を抑制できることを示した。 | Fig.1に作製したMOSキャパシタの模式図を示す。ゲート絶縁膜となるAl2O3は、原子層堆積法により形成した。環境制御マニュアルプローバステーション（CRX-4K）を用いて温度を31 Kまで系統的に下げてC-V測定を行った。得られたC-V曲線を用いてTerman法によりDit評価を行った。 | C-V測定の結果がFig. 2である。測定周波数は1 MHzで、掃引電圧範囲を狭めることによりスロートラップの影響を抑制している。これを用いてDit評価を行ったものがFig. 3である。C-V曲線、Dit評価ともに40 Kと31 Kの結果が一致しており、40 K以下で高周波極限が獲得できることが示された。この実験により、最小値としておよそ1011cm−2eV−1のDitを観測した。 | ia7Gtv8110f1HXud
JPMXP1222UT0165 | 1735 | 2022 | UT | 165 | 外部利用 | 機器利用 | ---- | 光導波型シンチレータに関する研究 | 鎌田 圭 | 東北大 | 計測・分析 | ---- | 高度なデバイス機能の発現を可能とするマテリアル | ---- | UT-102：高分解能走査型分析電子顕微鏡 | [8 empty] | 電子顕微鏡/Electron microscopy,光導波路/ Optical waveguide | Thedemand for thermal neutron detectors is increasing for application in themedical sector, as well as to non-destructive inspection, structural analysis,astronomical observation, water imaging in plants, and resource exploration. Inan environment using a neutron detector, radiation in the form of γ-rays existsin addition to neutrons, making it necessary to efficiently distinguish neutronrays. Therefore, a scintillator with high sensitivity to neutron rays and lowsensitivity to γ-rays is required. Thermal neutron detectors are composed ofgas, liquid, and solid scintillators containing 3He, 6Li,10B, and 157Gd, which offer a large neutron capturecross-section. Recently, solid scintillators for detecting thermal neutronshave been developed and applied to replace conventional 3He gasdetectors, the resources for which are depleting. In recent years,scintillation detectors using inorganic solid scintillators containing 6Lihave been increasingly employed owing to their ease of handling and radiationresistivity. In these detectors, the scintillators absorb the α-rays generatedby the 6Li (n, α) 3H reaction and convert them intovisible light. In the past decade, inorganic solid scintillators containing Li, such as Ce or Eu:LiCaAlF6(LiCAF) [1] and Ce:Cs2LiYCl6(CLYC) [2], have been developed in addition to the traditional 20Al(PO3)3-80LiF(Li-glass) scintillator for thermal neutron detection. To improve theperformance of a thermal neutron detector, it is necessary to develop novelscintillators containing 6Li at a higher concentration for highneutron sensitivity and a low density for low γ-ray sensitivity. In compoundcrystals, the Li content is limited by the chemical composition. In contrast,eutectic scintillators containing a high concentration of Li, such as LiF/CaF2,LiF/SrF2, LiF/LiGdF4, LiSrI3/LiI,LiF/BaCl2, Li3AlF6/CaF2, LiF/LaF3, and LiF/CaF2/LiBaF3 [3,4] have been reported. Eutectics are composed of neutron-capturingphases containing Li and scintillator phases. As a result, a much higher 6Licontent and higher neutron sensitivity can be achieved compared tosingle-crystal scintillators such as CLYC and LiCAF. In addition, scintillatorsmust offer a high light yield and be transparent to the generatedscintillation. A higher transparency can be achieved by combining crystalphases with closer refractive indices.At the point view of scintillationproperties, high light yield scintillators such SrCl2, BaCl2, LaCl3, CeCl3,BaBr2, LaBr3,CeBr3 with Eu2+ or Ce3+ doping were selectedas the scintillator phase (Table 1). We searched the phasediagram of each scintillator material and Li-containing halides and systematicallyexamined possible combinations that could constitute eutectics. | In this research, eutectics with the combinationof LiBr/(BaBr2, LaBr3,CeBr3), LiCl/(BaCl2, SrCl2) and ternaryeutectics of LiCl/SrCl2/LaCl3, LiCl/CaCl2/CeCl3were fabricated. Each powder material at the corresponding eutecticcompositions were set in the quartz amples after baking process at 100°C underhigh vacuum (~10-4 Pa) to eliminate water and oxygen, and the quartzampoules was sealed in a quartz tube with an inner diameter of 4 mm. The eutecticswere prepared by the vertical Bridgman method at a pull-down rate of 0.1-0.2mm/min. Figure 1 shows photographs, backscattered electron images (BEIs) andrefractive index values of each eutectic. It can be seen that the transparencyof the wafer changes due to the difference in refractive indices of eachcrystal phase in each eutectic. Powder XRD and BEI observations confirmed theexpected crystal phases in each eutectic. | In binaryeutectic, the closer the refractive indices of the coexisting crystallinephases are, the higher the transparency. On the other hand, in the ternaryeutectic, the scintillator phase had a higher refractive index than the othertwo phases, but the wafer was slightly transparent. The light yield wasdetermined based on the energy spectra under α-ray (241Am) andthermal neutron (252Cf) excitation using a PMT (R7600U-200, Hamamatsu). The decaytime was measured using the same setup as for the PMT and a digital oscilloscope.Table 1 shows the physical properties and performance of the eutectics in thisstudy, reported eutectics, and common scintillators. Among of the eutectics, 6LiBr/Ce:LaBr and LiCl/SrCl2/Ce:LaCl3showed high light yields of 74,000 and 30,000 photons/neutron under 252Cf neutron irradiation,respectively . The LiCl/SrCl2/Ce:LaCl3 sample wafershowed transparency. Details of eutectic growth, structure, scintillationproperties and neutron responses will be also reported in the presentation. | x359i6wdG9C0Rtnr
JPMXP1222UT0095 | 1725 | 2022 | UT | 95 | 外部利用 | 機器利用 | ---- | 抗ウイルス性塗料の表面分析 | 今関 雪絵 | 日本特殊塗料株式会社 | 計測・分析 | ---- | 次世代バイオマテリアル | 次世代ナノスケールマテリアル | UT-102：高分解能走査型分析電子顕微鏡 | [8 empty] | 電子顕微鏡/Electron microscopy,抗菌・抗ウイルス材料/ Antibacterial/antiviral materials,ナノ粒子/ Nanoparticles | 測定の目的「表面観察(元素分析)の結果から抗ウイルス性の発現の有無を推測できないか」 | 抗ウイルス性塗料を様々な基材に塗装し、その表面に抗ウイルス性剤が確認できるか、元素分析を行った。 | 金属部材であれば一定の濃度以上での確認ができたが、部材の種類によっては確認できず、低濃度では検出が出来なかった。別の試験では抗ウイルス性を示すものでも、今試験では表面に抗ウイルス性剤が確認できないサンプルもあった。結果から、完全にこの表面観察のみで発現の有無を推測するのは難しいと判断した。 | v71menXh9T2YJufg
JPMXP1222UT0125 | 1727 | 2022 | UT | 125 | 内部利用（ARIM事業参画者以外） | 機器利用 | ---- | Microstructural analysis of pure shear deformation experiment | キム ナヒョン | 東京大学 | 計測・分析 | ---- | その他 | ---- | UT-103：高分解能走査型電子顕微鏡 | UT-007：高分解能分析電子顕微鏡 | [7 empty] | olivine, crystallographic preferred orientation (CPO),電子顕微鏡/Electron microscopy | Olivine is the most abundant mineral in theupper mantle and its CPO (crystallographic-preferred orientation) explains theseismic anisotropy observed in the upper mantle. To understand the developmentof the CPO of olivine and its rheology, many rock experiments using the olivineaggregates have been conducted. Pure shear test is one of the effective ways toconclusively determines the shear plane and shear direction of the olivineaggregates and fabric patterns, accordingly. Through pure shear tests, we foundthat depending on temperature, duration, and strain of the test conditions,anisotropic olivine grains varied in their 3D morphologies from oblate(plate-like) to prolate (pencil-like). Samples with anisotropic olivine grainsdisplayed a crystallographic preferred orientation (CPO), while samples withweakly anisotropic grains had uniform CPOs. The CPO patterns ranged fromAG-type (i.e., a uniaxial [010] concentration in the direction of sampleshortening) to A-type (i.e., [010] and [100] concentrations in the directionsof sample shortening and stretching, respectively) fabrics; intermediate typesbeing most common. The fabric transition from AG-type to A-type was accompaniedby a change in grain morphology from oblate to prolate morphology. | In this study, to investigate olivine grainmorphologies in three dimensions and explore the development of olivine fabricpatterns in detail, we conducted pure shear tests on fine-grainedforsterite+diopside (20%) aggregate at diffusion creep condition. We used thecarbon die and punches to conduct the pure shear deformation in this study.After the experiments, we analyzed the microstructures and texture of thedeformed sample using FE-SEM and EBSD analysis（JEM-2010F JEOL and JSM-7000F+View digital EBSDcamera). | After pure shear tests, the samplemicrostructures were observed from each of the three principal stressdirections. Samples with tabular grains displayed a crystallographic preferredorientation (CPO) in olivine, while samples with weakly anisotropic grains haduniform CPOs. The CPO patterns vary from AG-type (i.e., a uniaxial [010]concentration in the direction of sample shortening) to A-type (i.e. [010] and[100] concentrations in the directions of sample shortening and stretching,respectively), with intermediate types being the most common. The fabrictransition from AG-type to A-type was accompanied by a change in grainmorphology from oblate to prolate morphology. We explain the direct correlationbetween the olivine morphology and fabrics based on the preferentialgrain-boundary sliding on the boundary with fewer steps (ledges) in atomicscale. Oblate morphologies with well‐developed grain boundaries parallel to (010) provide easy GBS on the(010) plane along [h0l] directions, while relatively prolate morphologies withboundaries parallel to (010) and elongated to [100] provide easy GBS on (010)plane along [100] directions. Grain boundaries form parallel to a particularcrystallographic plane through anisotropic grain growth and such anisotropicgrain growth causes fabric transitions during diffusion creep. | 5ov40dq251QMxSs7
JPMXP1222UT0093 | 1723 | 2022 | UT | 93 | 外部利用 | 機器利用 | ---- | 研削・研磨後の被加工物の表面状態解析 | 横尾 晋 | 株式会社ディスコ | 加工・デバイスプロセス | ---- | 革新的なエネルギー変換を可能とするマテリアル | ---- | UT-301：多機能走査型X線光電子分光分析装置(XPS) | UT-303：分光エリプソメータ | [7 empty] | 研削,研磨 | 研削・研磨加工後の被加工物の表面状態を解析することにより、最適な研削・研磨加工方法・条件を明らかにする。 | 研削・研磨の加工方法・条件を変更した試料を作製し、それらの表面状態をX線光電子分光法や分光エリプソメトリーで解析した。 | X線光電子分光法は、試料にX線を入射し、発生した光電子のエネルギーを分光することにより、最表面の組成や化学結合状態について調べることができる手法である。この方法で、研削・研磨加工後の最表面の組成および状態を分析した。その結果、加工条件によって組成比や化学状態が変化することを確認することができた。また、Arスパッタを併用することにより、X線光電子分光法で深さ方向の分析をすることもできる。これにより、加工条件によって最表面だけでなく、深さ方向の組成および状態分析も変化していくことが分かった。分光エリプソメータは、主に反射光のp成分とs成分の相対的な変化、特に強度と位相差に着目して、その光が入射した試料の層構造を解析する手法である。分光することにより、単色レーザでは分からない光学定数の波長依存性が分かり、そこからバンド構造やキャリア移動度・密度、格子振動や局所原子構造などが分かる場合もある。膜厚測定については、同様の測定手法として比較される反射分光に対して、数nm～数10nmなどの比較的薄い膜厚でも正確に測定できるメリットがあり、特に紫外領域まで分光測定することにより、それが可能になるケースが多い。また、同程度の薄膜ではX線反射率法もあるが、それに比べて短時間で測定でき、また、測定スポットも数mm程度と小さいなどのメリットもある。他方、その解析の複雑さ・難しさや結果の妥当性の検証のため、2層構造や界面層を仮定しないでもフィッティングが合う場合などの単純な系でないと、間違いのない結論を導きにくい面もあるので、注意が必要である。本年度も昨年度に引き続き、熱酸化膜付きSiウェーハを用いて、その熱酸化膜の加工レートおよび面内分布を測定した。東京大学の微細構造解析プラットフォームに導入されている分光エリプソメータは、300mmウェーハを載せることができる自動ステージが装備されているため、面内分布測定が容易である。手順としては、適当な数点で詳細に測定条件(入射光角度、測定時間など)や解析条件(解析の際の試料のモデル、解析波長範囲など)を検討した上で、なるべく1点当たりの測定時間を減らして測定した。結果、研削・研磨加工の前後での熱酸化膜の膜厚の変化が、ウェーハ内での分布まで含めて正確にかつ容易に測定でき、弊社内で新規に開発している加工方法について様々な知見を得ることができた。 | 6cXtOrWsLCiaXmI3
JPMXP1222UT0086 | 1719 | 2022 | UT | 86 | 内部利用（ARIM事業参画者以外） | 機器利用 | 技術補助 | トポロジーや対称性に由来した新しい量子現象の開拓 | 高木 里奈 | 東京大学 | 計測・分析 | ---- | 高度なデバイス機能の発現を可能とするマテリアル | 量子・電子制御により革新的な機能を発現するマテリアル | UT-202：高輝度In-plane型X線回折装置 | [8 empty] | X線回折/X-ray diffraction,スピントロニクスデバイス/ Spintronics device,トポロジカル量子物質/ Topological quantum matter | 本研究では、系の対称性やトポロジーといった幾何学的な性質に基づいた物質設計を通じて、革新的なスピントロニクス機能を実現することを目指している。近年、ベリー曲率を介して生じる仮想的な磁場に起因した非自明な異常ホール効果を示す反強磁性体が注目を集めている。我々は最近、単純な反平行型反強磁性体FeSにおいて反強磁性秩序に由来する異常ホール効果を室温で観測することに成功した。現在、この物質における様々なスピントロニクス機能の開拓を目指し、単結晶薄膜を用いたデバイス作製を試みている。 | 成膜条件・アニール条件を変えて作製したFeS薄膜試料の結晶構造・配向を調べるため、高輝度In-plane型X線回折装置 (XRD)を用いて2θ-θ測定を行った。 | 測定の結果、今回作製したすべての薄膜試料は、狙った結晶構造の単相試料にはなっていなかったものの、アニール時間・雰囲気を調整することで目的の結晶構造へと変化していくことが示唆された。今後、適切な成膜条件・アニール条件を探索することで、目的物質の単結晶薄膜試料を作製し、デバイス作製・評価を通じてスピントロニクス機能の開拓を目指したい。 | C61z6J7WNN47DCeg
JPMXP1222UT0089 | 1721 | 2022 | UT | 89 | 外部利用 | 機器利用 | ---- | 高速焼結による高靭性ジルコニアの創製 | 細井 浩平 | 東ソー株式会社 | 計測・分析 | ---- | マルチマテリアル化技術・次世代高分子マテリアル | ---- | UT-203：粉末X線回折装置 | [8 empty] | X線回折/X-ray diffraction,ハイエントロピー材料/ High entropy material | 3 mol%イットリア添加ジルコニア(3YSZ)は優れた強度と靭性を併せ持つため構造材料として活用されている．本研究では高速焼結法を用いて，より靭性が高い3 mol%イットリア添加ジルコニア(3YSZ)の創製を目指す．本年度はまず比較対象として，通常焼結により得られた３YSZ焼結体の結晶構造を解析するため，東京大学の設備を利用してX線回折（XRD）を行なった． | 3YSZ粉末(東ソー製，TZ-3Y)に対し，70 MPaの圧力で一軸機械圧縮を行い，直径10 mm，厚み1 mm，相対密約42 ％の粉末成形体を作製した．作製した粉末成形体を100 ℃/hで昇温し，1500 ℃で2時間焼結を行い，200 ℃/hで降温し3YSZ通常焼結体を作製した．得られた焼結体の表面を鏡面研磨した後，粉末X線回折装置(XRD）（Rigaku製, SmartLab）を用いて焼結体の結晶構造解析を行なった．3YSZ粉末(東ソー製，TZ-3Y)に対し，70 MPaの圧力で一軸機械圧縮を行い，直径10 mm，厚み1 mm，相対密約42 ％の粉末成形体を作製した．作製した粉末成形体を100 ℃/hで昇温し，1500 ℃で2時間焼結を行い，200 ℃/hで降温し3YSZ通常焼結体を作製した．得られた焼結体の表面を鏡面研磨した後，粉末X線回折装置(XRD）（Rigaku製, SmartLab）を用いて焼結体の結晶構造解析を行なった． | Fig.1に本実験で得られた3YSZ焼結体の20°から90°でのXRDパターンを示す．このパターンから，得られた3YSZ焼結体の主な結晶構造が正方晶構造であることがわかった．また，Fig.2に示す72°から76°でのXRDパターンからは73.8°付近に小さなピークの存在が確認でき，このことから立方晶構造も有していることがわかる． | crGQuuu03CaS32ry
JPMXP1222UT0085 | 1718 | 2022 | UT | 85 | 内部利用（ARIM事業参画者以外） | 機器利用 | 技術補助 | セルロースナノ結晶複合化によるガロールポリマーの水中接着強度向上 | 山田 江里子 | 東京大学 | 計測・分析 | 物質・材料合成プロセス | マルチマテリアル化技術・次世代高分子マテリアル | ---- | UT-011：有機材料ハイコントラスト透過型電子顕微鏡 | [8 empty] | 形状・形態観察, バイオマテリアル, 接着剤, コーティング, 複合材料,電子顕微鏡/Electron microscopy,赤外・可視・紫外分光/Infrared and UV and visible light spectroscopy,異種材料接着・接合技術/ Dissimilar material adhesion/bonding technology,高強度・生分解性プラスチック/ High-strength, biodegradable plastic | ナノセルロース材料は，高い剛性や強度，表面の化学修飾性，及び生分解性といった特徴から，複合材料調製時のフィラーとして利用が進められている．その中でもセルロースナノ結晶(CNC)は針状の形状であることから，繊維同士の絡み合いが少なく，ポリマーマトリックス中で凝集しにくい．この特性を活かして，近年接着剤に対してCNCをフィラーとして添加することで，接着剤自体の機械的特性を向上させる研究が行われている．本研究では，CNCの表面へMPNコーティング後，デシルアミンよりも分子鎖の長い第一級アミンであるオクタデシルアミン(ODA)を付加し， そのCNC表面の疎水性を評価した. | ホヤ被嚢を乾燥粉砕し，NaOHでのアルカリ処理，亜塩素酸ナトリウムと酢酸による漂白，TEMPO酸化，塩酸による加水分解を経てTOTCNCを得た1)．TEMPO酸化CNF(TOCNF)を塩酸で処理して，植物由来TOCNCを得た．得られた分散液を水で希釈し濃度を0.01 wt%としたものをフォルムバール膜貼り付け400メッシュCuグリッド(JEOL, 783119739)に滴下し，酢酸ウラニルにより染色後, 乾燥させてTEM試料を作製した．また，加速電圧120 kVでTEM観察(利用装置: JEM-1400)を行った. | TEM観察により, 酸加水分解を通してTOCNFが針状のTOCNCに変化したことが確認された．また，MPNコーティング前後で，TOCNCとMPN-TOCNCの形状に大きな変化がないことも確認された(Fig. 1). パルプ由来のTOCNCとホヤ被嚢由来のTOCNCを比較して，ホヤ由来TOCNCの方が，アスペクト比が高いことがわかった．パルプ由来，ホヤ由来共にTOCNC，MPN-TOCNC，ODA-MPN- TOCNCの作成に成功したことが示された．TEM観察の結果，コーティング回数が増加しODAが吸着することによって，CNC 幅が増加したことがわかった. | tWI88Q4d4S9M3Y18
JPMXP1222UT0083 | 1716 | 2022 | UT | 83 | 内部利用（ARIM事業参画者以外） | 技術補助 | ---- | 重金属を含む薄膜の構造観察 | 片山 裕美子 | 東京大学 | 計測・分析 | ---- | 高度なデバイス機能の発現を可能とするマテリアル | 次世代ナノスケールマテリアル | UT-007：高分解能分析電子顕微鏡 | [8 empty] | 電子顕微鏡/Electron microscopy,スピントロニクスデバイス/ Spintronics device,原子層薄膜/ Atomic layer thin film | ペロブスカイト構造を有するSrTaO3は熱力学的に不安定な物質でである。SrTaO 3は スピン軌道相互作用の強いTa元素を含み、d1 電子配置の金属となると考えられ、超伝導をはじめとして酸化物ヘテロ界面への適応が見込まれる材料といえる[1,2]。本研究では、パルスレーザー堆積法を用いてSrTaO3薄膜を作成し、薄膜新材料としてペロブスカイトSrTaO3を得ることを目的とした。本利用では、TEM観察を行い、薄膜表面から基板界面における構造を評価した。 | SrTaO3薄膜は、パルスレーザー堆積法により、Sr2Ta2O7ターゲットを用いて(001)配向(LaAlO3)0.3(SrAl0.5Ta0.5O3)0.7 (LSAT)基板上に、基板温度700℃、背圧2×107 Torrの条件下で成膜した。イオンスライサーを用いてTEM観察用試料を調整し、高分解能分析電子顕微鏡JEM-2010Fを用いて試料表面、基板界面におけるTEM像観測を行った。 | 図1に(001)配向SrTaO3(膜厚~40 nm)のTEM像および回折パターンを示す。TEM像から、SrTaO3の明瞭な格子縞が観測され、回折パターンからSrTaO3は格子定数およそa~4.0 Åであり、LSAT(a=3.868 Å)にクランプされずに成長していることが分かった。この結果は、面外X線測定の結果と一致し、以上より準安定なSrTaO3ペロブスカイト薄膜が作成できたことを確認した。 | 6o4wvoARH4omK22D
JPMXP1222UT0088 | 1720 | 2022 | UT | 88 | 内部利用（ARIM事業参画者以外） | 機器利用 | ---- | The fundamental research of DLC related films for high performance and durable TENG（ナノ発電機） | GAO Mang | 東京大学 | 計測・分析 | ---- | 高度なデバイス機能の発現を可能とするマテリアル | ---- | UT-102：高分解能走査型分析電子顕微鏡 | UT-202：高輝度In-plane型X線回折装置 | [7 empty] | Si-DLC,電子顕微鏡/Electron microscopy,X線回折/X-ray diffraction,IoTセンサ/ IoT sensor | I use SEM mainly to observe the surface of Si-DLC after the friction test. I use XRD mainly to detect the crystal component of TiOx deposited on the Si wafer. | Experiment1: I have 2 samples, Si-DLC after the abrasion test with PTFE, I want to detect the surface situation after the test and the element component remains on the surface.Experiment2: I deposited several TiOx on the surface of the Si wafer, I want to know whether I got the rutile component among the film. | Transferred layers of TMS 8 and H-DLC on Alsubstrates under water-lubricated conditions were observed with scanning electronmicroscope (SEM) (Figure S12), and the composition of thetransferred layers was further identified with energy-dispersive X-ray spectroscopy (EDS) (Figure S13).It was confirmed that transferred layers were originated from PTFE debris. Figure S12. SEM image of TMS 8 andH-DLC on Al substrate before and after durability tests under water-lubricated conditions.(a) TMS 8 before durability test. (b) TMS 8 with PTFE debris after durabilitytest. (c) H-DLC before durability test. (d) H-DLC with PTFE debris after durabilitytest. Figure S13. EDS results of (a) TMS 8 and (b) H-DLC on Al substrates afterdurability tests under water-lubricated conditions. | pI12dluVibtPJ2n2
JPMXP1222UT0092 | 1722 | 2022 | UT | 92 | 内部利用（ARIM事業参画者以外） | 機器利用 | ---- | 多孔性結晶内における触媒反応の検討 | 杉野目 駿 | 東京大学 | 計測・分析 | 物質・材料合成プロセス | 革新的なエネルギー変換を可能とするマテリアル | 次世代ナノスケールマテリアル | UT-451：粉末X線回折装置 | [8 empty] | 光学顕微鏡/Optical microscopy,クロマトグラフ/Chromatography,赤外・可視・紫外分光/Infrared and UV and visible light spectroscopy,X線回折/X-ray diffraction,質量分析/Mass spectrometry,核磁気共鳴/Nuclear magnetic resonance,放射光/Synchrotron radiation,質量分析/Mass spectrometry,赤外・可視・紫外分光/Infrared and UV and visible light spectroscopy,光学顕微鏡/Optical microscopy,赤外・可視・紫外分光/Infrared and UV and visible light spectroscopy,X線回折/X-ray diffraction,放射光/Synchrotron radiation,質量分析/Mass spectrometry,放射光/Synchrotron radiation,質量分析/Mass spectrometry,赤外・可視・紫外分光/Infrared and UV and visible light spectroscopy,エネルギー貯蔵/ Energy storage,ナノ多孔体/ Nanoporuous material | アンモニアは多くの化成品や肥料の原料、エネルギーキャリアとして利用される有用な物質である。当研究室はこれまでにPCP型ピンサー配位子を有するモリブデン錯体を触媒として、水またはアルコール及びヨウ化サマリウムを用いて常温常圧の条件で窒素ガスから触媒的にアンモニアを合成することに成功している。本課題では、このモリブデン錯体の実用化に向け、錯体を結晶性多孔質材料である MOFへと担持させた再利用可能な窒素固定触媒の開発を行った。 | ジルコニウム(IV)クラスターとベンゼントリカルボン酸からなり、錯体の物理吸着に適した細孔サイズを有するMOF-808を利用した。MOF-808とモリブデン錯体をTHF溶液中室温で混合し、担持触媒(cat 1)を得た。アンモニア生成反応の触媒としてcat 1の回収再利用を試みたところ、3回目の反応時にもほとんど収率の低下は見られなかった。繰り返し行った 3 回の触媒反応で生成したアンモニアの平均収率は 89%で合計のTONは159に達し、3回目の反応時にもほとんど収率の低下が見られなかった。 | 以上、本課題ではMo錯体をMOFへと担持することにより回収・再利用可能な窒素固定触媒の開発に成功した。これは多孔性材料への錯体の担持によりアンモニアの触媒的合成及び触媒の再利用に成功した世界初の例である。 | 8Eu2r4Q2w3JY3QPQ
JPMXP1222UT0079 | 1712 | 2022 | UT | 79 | 外部利用 | 技術代行 | 機器利用 | はんだ粉の酸化膜測定 | 山本 佑樹 | 株式会社弘輝 | 計測・分析 | ---- | 量子・電子制御により革新的な機能を発現するマテリアル | ---- | UT-007：高分解能分析電子顕微鏡 | [8 empty] | 電子顕微鏡/Electron microscopy,表面・界面・粒界制御/ Surface/interface/grain boundary control | 製造方法の異なる2種類のはんだ粉（はんだ1、はんだ2）についてTEMによる断面観察を行い、酸化膜の膜厚及び状態を観察した。 | はんだ1及びはんだ2それぞれのはんだ粉を樹脂封止した後、イオンスライサー（JEOL, EM-09100IS）で断面出しを行い測定サンプルとした。作製したサンプルはTEM(JEOL, JEM-2010F)で観察し、酸化膜の観察を行った。 | はんだ1及びはんだ2それぞれの断面のTEM観察を行った結果を図1、2に示す。はんだ粉１の下側のやや薄くなった部分が酸化膜と推測され、約5 nmのアモルファス層を形成していた。一方、はんだ粉2の酸化膜層と推測される部分ははんだ粉1と同様約5 nmの層を形成していたが、アモルファス層ではなく結晶格子が形成されているのが観察された。格子間隔を計測するとスズの(211)を示しており、スズナノ粒子が粒子表面に融着した可能性が考えられる。 | pEsnmhPAKovL47p7
JPMXP1222UT0081 | 1714 | 2022 | UT | 81 | 内部利用（ARIM事業参画者以外） | 機器利用 | 技術補助 | 単分散ナノシートの観察 | 加藤 利喜 | 東京大学 大学院工学系研究科 化学生命工学専攻 加藤隆史研究室 | 計測・分析 | ---- | 次世代ナノスケールマテリアル | ---- | UT-011：有機材料ハイコントラスト透過型電子顕微鏡 | UT-010：クライオ透過型/透過走査型電子顕微鏡 | [7 empty] | 電子顕微鏡/Electron microscopy,ナノシート/ Nanosheet,ナノシート/ Nanosheet | 水熱合成によって得られた単分散ナノシートの形態観察を透過型電子顕微鏡を用いて行った。 | ナノシートコロイドを超純水で希釈し、カーボン支持膜付きMoグリッドに滴下し、乾燥させてJEM-1400で観察を行った。ナノシート濃度・グリッドの親水化処理の有無・乾燥条件を検討した。JEM-2100Fでは、Moのquantifoilに希釈したコロイドを滴下し、液体エタンで迅速に凍結させたサンプルをクライオ観察した。 | 合成されたナノシートは均一な形状と大きさを有していることが明らかになった。また、グリッドの作成条件を最適化することによって、明確な単離したナノシートの像を得ることができた。一方で、条件によってナノシートが凝集した構造体も観察された。クライオ観察では、ナノシートの表面だけではなく端面の観察にも成功した。 | DXD9O4J86yQ3cnxa
JPMXP1222UT0078 | 1711 | 2022 | UT | 78 | 内部利用（ARIM事業参画者以外） | 機器利用 | ---- | ゼオライトの断面観察 | 岩橋 壱征 | 東京大学 | 計測・分析 | ---- | マテリアルの高度循環のための技術 | ---- | UT-153：クロスセクションポリッシャー(CP) | [8 empty] | イオンミリング/Ion milling,分離・精製技術/ Separation/purification technology | FAU型ゼオライトの脱アルミニウム課程における粒子内部の組成分布を走査電子顕微鏡で反射電子像を観察した。 | 既往の研究のFAU合成手法[1]を用いてFAU単結晶を合成し、濃度の異なる硫酸によって脱アルミニウムを行った。その後Ag、Csなどでイオン交換しアルミニウムサイトを修飾し、断面を観察した。利用装置クロスセクションポリッシャ SM-09020走査電子顕微鏡 JSM-IT800 | Ag、Csでイオン交換することで周囲のSiとの原子番号の差が生まれ、反射電子像でコントラストが生じた。このイオンはアルミニウムサイトにあると考えられ、このコントラストからアルミニウムの分布を観察することができた。しかし、イオン交換率が100%にはならず完全なアルミニウム分布を観察するには至っていない。 | XERJ1n5uCdoN9MF8
JPMXP1222UT0082 | 1715 | 2022 | UT | 82 | 内部利用（ARIM事業参画者以外） | 機器利用 | ---- | セラミックス欠陥の原子構造と機能特性 | Lin Jinghuang | 東京大学 | 計測・分析 | ---- | 革新的なエネルギー変換を可能とするマテリアル | 量子・電子制御により革新的な機能を発現するマテリアル | UT-002：軽元素対応型超高分解能走査透過型電子顕微鏡（Cs-STEM） | UT-004：環境対応型超高分解能走査透過型電子顕微鏡 | [7 empty] | 電子顕微鏡/Electron microscopy,熱電材料/ Thermoelectric material,エネルギー貯蔵/ Energy storage,原子層薄膜/ Atomic layer thin film,ナノ粒子/ Nanoparticles,原子薄膜/ Atomic thin film | (LaAlO3)0.3(Sr2AlTaO6)0.7(LSAT) has the perovskite structure, where Sr or La element occupies theA-site and Al or Ta occupies the B-site within the unit cell. In practical applications, LSAT is applied assubstrates for many important energy and quantum related materials. For high-temperature superconducting films grown on LSAT, the introduction of grainboundaries (GBs) alters superconducting current, which plays a key role indetermining the macroscopic properties of epitaxial films. Although someinvestigations reported on introducing artificial GBs on films by bicrystalLSAT substrates for superconduction materials, few studies have been reported on the atomistic insight intothe GB structures in LSAT. For better utilization and design of GB structures,it is a prerequisite to fully investigate atomic structure and elementdistribution in LSAT GBs. Since there are enormous varieties of GBs inpolycrystals, well-defined coincidence site lattice (CSL) GBs by the bicrystalmethod provide a model for investigating the microstructures in specific CSLGBs. Herein, we investigate the atomic structure and element distribution atthe LSAT Σ17(410)/[001] GB, where by atomic-resolution STEM and EDS toelucidate the atomic structure and element distribution. | Tofabricate bicrystal, two LSAT single crystals were firstlybonded by diffusion bonding methods at 1600 °C for 15 h in air. The TEMspecimen of Σ17(410)/[001] GB was obtained by mechanical polishing and Ar-ionbeam milling. The GBs were then characterized by atomic-resolution STEM. | Consideringthe complexity of the element compositions in LSAT, we firstly investigate theatomic structure and element distribution at the bulk areas, as shown in Figure 1. Figure 1a and b exhibited the typical high-angle annulardark-field (HAADF) and annular bright-field (ABF) images, which weresimultaneously acquired by viewing along [001] zone axis. Owing to the Zcontrast in HAADF (Z is atomic number), the bright spots in Figure 1a correspond to the metal atoms (La, Sr, Al, Ta). While ABF approach has beendemonstrated to simultaneously image light and heavy atoms, these extra spotsin Figure 1b were identified as O columns. Since Sr or La elementoccupies the A-site and Al or Ta occupies the B-site LSAT, the average Z valuesfor A-site and B site are 43.6 and 34.2, by considering the theoreticalstoichiometric ratio. Therefore, it is very hard to distinguish or determinethe position of the metal elements from HAADF, and further STEM-EDS study isnecessary in future. At the GB, we found it composed of periodically arrangedstructural units. | lpf6AkY8xZNXEqn1
JPMXP1222UT0072 | 1706 | 2022 | UT | 72 | 外部利用 | 機器利用 | 技術補助 | 酸化ガリウムデバイスの開発 | 前山 雄介 | 新電元工業株式会社 | 加工・デバイスプロセス | 計測・分析 | 革新的なエネルギー変換を可能とするマテリアル | 高度なデバイス機能の発現を可能とするマテリアル | UT-505：レーザー直接描画装置 DWL66+2018 | UT-504：光リソグラフィ装置MA-6 | UT-711：LL式高密度汎用スパッタリング装置 (2018) | UT-850：形状・膜厚・電気特性評価装置群 | UT-800：クリーンドラフト潤沢超純水付 |  |  |  |  | 酸化ガリウム、ダイオード、ショットキー,蒸着・成膜/Evaporation and Deposition,スパッタリング/Sputtering,リソグラフィ/Lithography,EB,膜加工・エッチング/Film processing and Etching,光学顕微鏡/Optical microscopy,パワーエレクトロニクス/ Power electronics,ワイドギャップ半導体/ Wide gap semiconductor,パワーエレクトロニクス/ Power electronics,パワーエレクトロニクス/ Power electronics | 酸化ガリウムは高耐圧で大電流という特性を有するのでパワーデバイス用の材料として期待されている。酸化ガリウムショットキーバリアダイオード(以下Ga2O3-SBD)の技術開発に着手した。重要工程の1つであるショットキー電極開発の環境整備のため、Fig.1のような簡易構造のGa2O3-SBDを試作し、清浄な環境にて酸化ガリウム向けショットキー電極の開発が可能であることを確認した。 | Ga2O3-SBDの作製手順を述べる。自立酸化ガリウム基板を準備し、F-UT-106(クリーンドラフト潤沢超純水付)にて、有機溶媒、酸薬品にて基板の前洗浄を実施した。前洗浄後の酸化ガリウム表面形態をL-trace(UT-861)にて評価したところ、原子ステップが確認できる程度に原子レベルで平坦であることが確認できた(Fig.1)。UT-149(LL式高密度汎用スパッタリング装置)にて、Ni/Au電極を成膜した。次いで、UT-114光リソグラフィ装置MA-6にて、レジストをパターニングした。再度UT-106(クリーンドラフト潤沢超純水付)にて、Ni/Au電極をエッチングしショットキー電極を完成させた。裏面に、UT-149(LL式高密度汎用スパッタリング装置)にてTi/Au電極を形成しデバイスを完成させた(Fig.2)。完成したGa2O3-SBDを自社へ持ち帰り、プローバーにて電気特性を評価した。 | Fig.3に試作したGa2O3-SBDの界面の清浄度比較を示す。界面の清浄度を比較する指標としては、順方向の電圧電流波形の理想因子nを用いた。理想因子nは理想的なSBD特性の場合に1.0となり、リーク電流等の異常が発生すると、電圧電流波形が崩れ、理想因子は1よりも大きくなる。先行文献の選定にあたり、より清浄な理想因子で且つ、電極構造が類似するものを優先した結果、電極端部にSiO2膜を有した先行文献1と比較することにした。先行文献1の理想因子1.07に対して、東大CR試作品は1.04であった。東大CR試作品は先行文献と同等以上の清浄な界面を有したGa2O3のショットキー電極を形成できる環境であることを確認できた。また、同一条件での繰り返し試作にて、清浄なSBD界面が再現することも確認した。 | wtN1061d0tEn8c7L
JPMXP1222UT0077 | 1710 | 2022 | UT | 77 | 外部利用 | 機器利用 | ---- | セラミックス結晶粒界の原子構造解析 | 斎藤 光浩 | 日本電子株式会社 | 計測・分析 | ---- | 次世代ナノスケールマテリアル | ---- | UT-001：低加速電圧対応原子分解能走査型透過電子顕微鏡 | UT-002：軽元素対応型超高分解能走査透過型電子顕微鏡（Cs-STEM） | UT-004：環境対応型超高分解能走査透過型電子顕微鏡 | UT-007：高分解能分析電子顕微鏡 | [5 empty] | 次世代ナノスケールマテリアル,電子顕微鏡/Electron microscopy | セラミックス焼結体は、電子回路の基板、プラグなど自動車部品、電子材料のコンデンサーやバリスター、碍子など、様々な用途で使用されている多結晶であるが、その電気的特性および機械的強度のばらつきが大きな問題点になっている。そのような諸特性は、2つの結晶が面する粒界における格子整合性と密接に関係すると考えられているが、その詳細は不明である。粒界諸特性の発現挙動が大きく遷移する対応方位関係のCSL(Coincidence Site Lattice)粒界および僅かに傾角させた非CSL粒界の粒界局所構造については解析が進められている[1]。本研究では、3つの粒界が交差する粒界3重点における原子構造を明らかにすることを目的とした。 | 酸化マグネシウム(MgO)多結晶体を作製する目的で、FeCoの多結晶体基板の上に、MgOをスパッタリングしてMgO薄膜の作製を試みた。さらにMgO薄膜のみが得られるようFeCo基板のみを削ることで薄片化を行った。MgO膜の結晶性を、汎用透過型電子顕微鏡(CTEM JEOL JEM-2010F)を用いて、観察を行った。 | 試料作製は、FeCo基板上のMgO薄膜のみを残すよう、バックシニング法でFoCo基板側から機械研磨、ディンプリングすることで得られたが、イオン研磨の段階でMgO領域だけを残して薄片化するのに困難を極めた。応力差によりMgO膜のエッジがカールしてしまうのを防止するため、MgO膜を20nm程度に厚くすることと、イオン研磨で穴が開かない程度に薄片化することで、MgOのみからなるTEM試料薄膜を得ることができた。 CTEMによる観察では、10nm程度の大きさの粒径の多結晶体が形成されていることが明らかになった。制限視野回折図形から、多結晶体であるだけでなく、膜面法線がMgOの[001]軸に平行になるよう配向していることが明らかになった。これは、基板のFeCoが配向するように熱処理を施していたことから、FeCo基板結晶とミスマッチを最小化するようにMgO粒が基板の結晶方位に対して配向したものと思われる。この配向薄膜は、[001]軸が電子線方向に揃っており、その軸周り回転していることから、TEM観察に適している。今後は、高分解能電子顕微鏡で粒界や3重点の原子構造を明らかにする。 | 3sNPb9G6w7b71VY1
JPMXP1222UT0076 | 1709 | 2022 | UT | 76 | 内部利用（ARIM事業参画者以外） | 機器利用 | ---- | 水田土壌の窒素供給力を支える鉄還元菌窒素固定の学術的基盤解明と低窒素農業への応用 | 小暮 敏博 | 東京大学 | 計測・分析 | ---- | 次世代バイオマテリアル | ---- | UT-203：粉末X線回折装置 | [8 empty] | 水田土壌, 粘土鉱物, バーミキュライト, XRD,X線回折/X-ray diffraction | 昨今のSDGs（持続可能な開発目標）において、より環境負荷をかけない農業の実現は重要課題のひとつと言える。本テーマは、水田土壌中の鉄還元菌が大気中の窒素固定の機能を有するという東京大学農学部妹尾研究室による最近の発見を発展させ、鉄還元菌をより活性化する水田土壌の成分とはどのようなものかを探索するものである。これにより水田土壌への施肥量を減少させ、環境負荷の少ない稲作が実現できる可能性がある。ここでは、水田土壌における主要な無機画分として存在し層状珪酸塩の構造を有する微細な粘土鉱物に着目する。粘土鉱物の種の特定には通常粉末X線回折が利用され、特に各種粘土鉱物に特有な底面反射の格子面間隔（d001）で判断するのが最も簡便で一般的な方法である。しかしながら、同じようなd001のため通常の粉末X線回折判別が難しい粘土鉱物種も存在する。そのためにin-situで粘土鉱物を加熱しながら、その脱水プロセスによるX線回折パターンの変化を記録していく昇温XRDが有効と考えられ、本研究では水田土壌の昇温XRDを実施した。 | 粉末X線回折パターンにおける底面反射を用いた層状珪酸塩の粘土鉱物の同定において、とくに1.4 nm～1.5 nmに対応する底面反射（ピーク）を示す鉱物の同定を昇温XRDで行なった。このような値の底面反射を示す層状珪酸塩あるいは粘土鉱物にはスメクタイト系、緑泥石、3八面体型の通常のバーミキュライト、2八面体型のHIV（hydroxyl-interlayered-vermiculite)などが考えられる。これらの鉱物は加熱脱水により底面間隔が小さくなり、それに対応してピークが高角側に移動するが、その温度依存性は各鉱物によって異なる。今回はつくば市の農研機構農業環境研究所の水田土壌を調べた。また比較として福島県小野町の風化花崗岩土壌（真砂土）中の黒雲母から変質したバーミキュライトも同様な条件で測定した。水田土壌は約60℃で1日乾燥後、電動式の篩振とう機で約32μm以下の粒子を収集した。昇温XRD分析には，東京大学微細構造解析プラットフォームのXRD装置（Rigaku SmartLab）とそれに装着した昇温アタッチメント（Anton Paar DHS 900）を使用し，X線源はCu管球（40kV/45mA）、単色化はNiフィルター、X線検出器はRigaku D/tX Ultra2を用いた。粉末試料を白金製の板状ホルダーの凹みに充填し、昇温アタッチメントのグラファイトヒータ－の上に置いた後、試料表面が焦点円に乗るように高さ調整を行なった。すべての測定で昇温スピードは10℃ /minとし、測定温度に達した後に温度を一定にして回折パターンを測定した。発散スリットは1/4°とし、2θ= 5 ～15°の範囲を1.5°/minの速度で走査した。 | 添付した図1の(A)に水田土壌の、(B)に真砂土より採取したバーミキュライトの昇温XRDパターンを示す。ここで着目するのは室温あるいは50℃の回折パターンにおいて、太い青矢印で示した格子間隔が約1.4 nmの比較的ブロードなピークである。このピークは水田土壌とバーミキュライトの両試料で見られ、しかも昇温によるピーク位置の変化も細い赤矢印のようにほぼ同様な傾向を示す。また水田土壌の室温における回折パターンの2θ= 60°付近には3八面体型の層状珪酸塩のd060に対応するピークが確認できることから、水田土壌中のこの約1.4 nmのピークは3八面体型のバーミキュライトであると結論することができた。今後このバーミキュライトが主体の水田土壌において、この鉱物が1年の稲作サイクル中に起こる酸化還元反応にどのように関与するのか、鉄還元菌の活性化にどのような寄与できるかなどを調べて行く予定でいる。 | 4Gl25q0uUJI70VqE
JPMXP1222UT0080 | 1713 | 2022 | UT | 80 | 外部利用 | 機器利用 | ---- | 微小配位高分子ならびに金属錯体の構造決定 | 榎本 真哉 | 東京理科大学 | 計測・分析 | ---- | 量子・電子制御により革新的な機能を発現するマテリアル | ---- | UT-201：無機微小結晶構造解析装置 | [8 empty] | X線回折/X-ray diffraction,スピン制御/ Spin control,スピントロニクス/ Spintronics | 大きく分けて以下の2つの系統の物質を合成した。(1) ラジカル部位を持つ有機物と磁性錯体との有機－無機ハイブリッド化合物。(2) ジチオオキサレート (dto) 架橋鉄混合原子価錯体の対カチオン置換体。これらは、有機分子の高い分子設計性と、遷移金属の配位形成による高次構造を活かした化合物設計が可能である。一方でこれらは結晶が微小であることが多い。また、軽元素の含有率も大きい。そのため、一般的な装置による構造解析が困難であり、物性測定の結果と構造を結びつけることが容易ではない。VariMax Dualは上記の課題に対して極めて有効であり、多数の化合物の構造決定に成功した。 | 構造解析には無機微小結晶構造解析装置 VariMax Dual （リガク）を利用した。温度因子を小さくするため、測定は主に低温 (93 K) で行った。 | (1)では中心金属のスピンクロスオーバー挙動と配位子による会合平衡が協奏的に発現する系として、[Co(5tpybNO)2](BF4)2を合成した。21年度に報告した内容に対し、さらにNO部位同士の接触を向上させるため、結晶生成時の条件を精査した。単結晶生成には蒸気拡散法を用いた。条件としては、拡散における良溶媒の種類、結晶生成時の温度、良溶媒に対する貧溶媒の拡散速度などを変化させた。生成した結晶の構造は、拡散速度の遅い条件では温度に対して顕著な依存性を見せ、-23, 5, 25℃の各温度で上記錯塩の組成が共通でありながら、結晶溶媒の数と錯体間の配列が異なる3種類の結晶構造を与えることが明らかとなった。一方で、拡散速度を速めた条件では、結晶化温度に拘らず、先の3種類とはまた異なる錯体間の配列を示すことが分かった。これらはNO間の相互作用と配位子のπ電子間の相互作用の両者が、各条件でどのように優先的に影響したかを考える手掛かりとなった。(2)では、[FeIIFeIII(dto)3]- 磁性層間の対カチオン置換体の合成を行った。この磁性層は、カチオン選択により電荷移動相転移に伴う特異なスピン転移 (CTPT) を示す。(n-C3H7)4N+を用いた系で見られたCTPT現象は、(C6H5)4P+を用いた置換体では消失することは既に報告した。また、圧力下で磁化率測定を行うと、CTPT現象が発現する。これら特異な磁気挙動は、磁性アニオン層の積層様式や対カチオンと磁性層間の接触が寄与しているのではないかと考えている。そこで、対カチオン(C6H5)4P+の1つのフェニル基を直鎖アルキル基に置換した類縁体を合成した。局所的な構造変化が結晶構造に与える影響を評価するため、無機微小結晶構造解析装置 VariMax Dual （リガク） を利用して構造同定を行った。今後についても微小結晶に対する単結晶構造解析の重要性は極めて高い。 | 3bhYkQs9ZR47Dusy
JPMXP1222UT0071 | 1705 | 2022 | UT | 71 | 内部利用（ARIM事業参画者以外） | 機器利用 | ---- | Characterization of DLC Films Deposited on Plasma Nitrided Stainless steel | Abdelrahman Mohamed Farghali Abdelati | 東京大学 | 計測・分析 | ---- | その他 | ---- | UT-102：高分解能走査型分析電子顕微鏡 | [8 empty] | DLC, Plasma Nitrided Stainless,電子顕微鏡/Electron microscopy | Depositing DLC film on metallic substrates is often hindered by its poor adhesion caused by different thermal expansion coefficients of both steel and DLC film which drives total delamination. In order to solve this problem, various types of interlayers (Si, Mo, W, CrN, and TiN) have been tested. | The samples were cut and polished until a mirror like surface is obtained in the cross section. All samples were analyzed and observed by Raman spectroscopy, scanning electron microscope (SEM), and energy dispersive spectroscopy (EDS). | The thickness of DLC coating is 2.4 μm and a SiCx:H interlayer has a thickness of 0.5 μm. The bare nitrided AISI420J2 substrate is also shown. The nitrided layer thickness is 30 μm with different morphologies than the original substrate material. | yNQm2JcZA47w3SM1
JPMXP1222UT0066 | 1700 | 2022 | UT | 66 | 内部利用（ARIM事業参画者以外） | 機器利用 | ---- | トポロジカル絶縁体中転位の観察 （熱電変換材料） | 徳本 有紀 | 東京大学 | 計測・分析 | ---- | 革新的なエネルギー変換を可能とするマテリアル | 次世代ナノスケールマテリアル | UT-009：ハイコントラスト透過型電子顕微鏡 | [8 empty] | トポロジカル絶縁体, 転位,FIB,マイクロピラー,電子顕微鏡/Electron microscopy,熱電材料/ Thermoelectric material | トポロジカル絶縁体はバルクは絶縁体でありながら表面にはヘリカルにスピン偏極したディラック電子による金属状態が存在する。このトポロジカル絶縁体の表面金属状態は、磁性を持つ不純物や磁場がない限り、完全後方散乱(スピンが逆転する散乱)が禁止されている頑強なものである。この特殊な金属状態がトポロジカル絶縁体の表面のみならず転位においても生じ得ることが理論的に予測されている。我々の研究グループでは、このような特殊な性質を持つトポロジカル絶縁体中転位の特殊な金属状態の実験的検証に取り組んでいる。これまでに、Bi-Sbトポロジカル絶縁体について塑性変形により高密度な転位を導入し、バルク電気伝導に対する転位伝導の寄与を検出することに成功している[1,2]。しかし、Bi-Sbのバルク電気伝導は絶縁体的振舞いを示すものの、バンドギャップが30 meV程度と小さいため絶縁性が低い。そのため、低温(50 K以下)で高密度な転位(109-10cm-2)の伝導効果は、バルクの伝導と同程度であった。そこで、本研究では、Bi-Sbよりもバルク絶縁性の高いPb(Bi,Sb)2Te4結晶を対象とし、塑性変形を施し、導入された転位を評価するために、東京大学マテリアル先端リサーチインフラ（ARIM）微細構造解析部門の設備を利用して透過型電子顕微鏡(TEM)観察をした。 | バルク絶縁性の高いPb(Bi,Sb)2Te4結晶をブリッジマン法により作製した[3]。得られたインゴットから単結晶片を取り出した。一般的に変形試験にはミリスメートルケールの直方体を用いる。しかし、Pb(Bi,Sb)2Te4の場合、劈開しやすく、ミリメートルスケールの直方体状に成形することが困難である。そこで、本研究では単結晶片から集束イオンビーム加工装置(FIB)でマイクロピラーを加工した。その後ナノインデンターを使い試料を塑性変形させ、SEM観察、TEM観察を行った。 | 作製したマイクロピラーに対し、ひずみ速度、荷重(応力)を変化させてナノインデンテーションを行った結果、応力600MPa以上で試料は塑性変形した。ひずみ速度が5.4×10-4 s-1以下で材料は破壊(劈開)せずに変形した。ナノインデンテーションで塑性変形を施したマイクロピラーからFIBでTEM試料を切り出し、TEMで観察した。その結果、すべり帯近傍に、長さ0.5 μm程度の転位が密度108 cm-2で導入されていた。また、SEM観察では単すべりに見えたが実際は2つのすべり系が活性化したことがわかった。 | AU0e93j3z7JrW8QB
JPMXP1222UT0064 | 1698 | 2022 | UT | 64 | 外部利用 | 機器利用 | 技術補助 | GaAs基板上への酸化物反射膜形成と解析 | 丸田 秀昭 | 株式会社マグネスケール | 計測・分析 | 計測・分析 | 革新的なエネルギー変換を可能とするマテリアル | その他 | UT-303：分光エリプソメータ | UT-102：高分解能走査型分析電子顕微鏡 | UT-202：高輝度In-plane型X線回折装置 | UT-712：8元電子線蒸着装置 | UT-850：形状・膜厚・電気特性評価装置群 |  |  |  |  | 電子顕微鏡/Electron microscopy,X線回折/X-ray diffraction,リソグラフィ/Lithography,赤外・可視・紫外分光/Infrared and UV and visible light spectroscopy,蒸着・成膜/Evaporation and Deposition | AlGaAs系光学素子への応用を目的とし、酸化物薄膜による光反射膜を検討した。 | GaAs基板上にAl2O3およびTa2O5薄膜を蒸着にて形成した。単層膜を分光エリプソメータにより評価し、積層膜の積層数による反射率への影響を確認した。 | Al2O3およびTa2O5単層膜の屈折率を分光エリプソメータにて測定したところ、波長800 nmにおいてそれぞれ1.62および2.06の値が得られた。Mean Squared Error (MSE)は10以下であり、測定とモデルのフィッティングが良好であったことを示している。 光学的に波長800 nmの1/4に相当する膜厚のAl2O3とTa2O3の積層膜をユニットとする多層膜を形成し、反射率を測定した。800 nmにおける反射率のユニット数依存を表1に示す。ユニット数の増加に従い反射率が高くなることを確認した。反射率制御に利用できると考えている。 | 424ezxgD9eoPN507
JPMXP1222UT0074 | 1707 | 2022 | UT | 74 | 外部利用 | 技術補助 | ---- | QOLの向上を目指すバイオマテリアルの構造解析 | 朝山 章一郎 | 東京都立大学大学院 都市環境科学研究科 | 計測・分析 | ---- | 次世代バイオマテリアル | ---- | UT-011：有機材料ハイコントラスト透過型電子顕微鏡 | UT-010：クライオ透過型/透過走査型電子顕微鏡 | [7 empty] | 電子顕微鏡/Electron microscopy,DDSマテリアル/ DDS material | ①プラスミドDNA（pDNA）デリバリーにおける当研究室独自のモノイオンコンプレックス（MIC）の形状を明らかにする。②DDSキャリアとしての当研究室独自のベシクル構造の形状を明らかにする。本報告では主に②について記す。 | 分子量500のコレステロール末端修飾PEG（Chol-U-Pr-mPEG500）水溶液を各濃度で調製後、親水化処理したグリッド上にそれら水溶液を滴下し、酢酸ウラニル水溶液と混合して、余分な溶液を拭き取った。その後、JEM-1400を用いて、サンプルの形状をTEM観察した。 | 図１にTEM画像を示す。Chol-U-Pr-mPEG500水溶液のいずれの濃度においても、球状の形態が観察された。その粒子径は、動的光散乱（DLS）での測定結果とほぼ一致していた。このことから、Chol-U-Pr-mPEG500がベシクル構造を有していることが示唆された。詳細な構造は、現在、クライオ透過型電子顕微鏡での観察も試みており、ベシクル構造形成の証明を目指す。 | IDv1kz2VFNS7O5OH
JPMXP1222UT0065 | 1699 | 2022 | UT | 65 | 外部利用 | 機器利用 | ---- | 正20面体構造をもつ合金物質の原子構造解析 | 肖 英紀 | 秋田大学 | 計測・分析 | ---- | その他 | ---- | UT-005：原子分解能元素マッピング構造解析装置 | [8 empty] | 金属間化合物, 走査型透過電子顕微鏡,電子顕微鏡/Electron microscopy | 正20面体対称性をもつ多面体を局所構造にもつ単位胞の大きい複雑結晶が数多く報告されており、近年それらの特徴的な物性が明らかとなってきた[1]-[3]。本研究では、このような正20面体原子クラスターを含む結晶を合成し、その局所構造や微細組織の特徴を走査透過電子顕微鏡(STEM)により明らかにすることを目的としている。今回は、最近我々が発見したGa-Pd-Tb合金系[4]における正20面体準結晶関連結晶(近似結晶)のPdをPtと部分置換した新たな物質を合成し、それらの局所構造をSTEMにより観察した。 | 試料は全てアーク溶解法および真空中熱処理することにより作製した。合金を粉砕した粉末試料に対して、球面収差補正200 kV STEM (JEM-ARM200F)により、環状暗視野(Annular dark-field; ADF)像および環状明視野(Annular bright-field; ABF)像を取得した。 | Fig.1に今回観察したGa-Pt-TbおよびGa-(Pt,Pd)-Tb系2/1近似結晶の[001]方位から得られたADF像およびABF像を示す。図中に単位格子および正20面体クラスターのネットワークを示してある。格子定数は2.3 nmであり、この巨大単位格子をもつ立方晶中には、先行研究のGa-Pd-Tb系[4]と同様にTbの20面体構造が見て取れる。したがって、PdをPtに置換した新たな2/1近似結晶が得られた。磁性測定の結果、Ga-Pd-Tb系では反強磁性を示すのに対して、Pt置換した系ではスピングラス的な振る舞いを示すことが明らかになった。今後正20面体構造をもつ物質の磁性解明に向けて、重要な成果を得た。 | DlKRJArl7OEx8wYG
JPMXP1222UT0060 | 1695 | 2022 | UT | 60 | 外部利用 | 機器利用 | ---- | 表面活性化常温接合 | Martinez Nora | 明星大学 | 計測・分析 | 加工・デバイスプロセス | その他 | ---- | UT-307：走査型プローブ顕微鏡 | UT-711：LL式高密度汎用スパッタリング装置 (2018) | [7 empty] | AFM, Fast Atom Beam, Thermocompression, Shear Strength,走査プローブ顕微鏡/Scanning probe microscopy,スパッタリング/Sputtering | Surfaceactivation-assisted thermocompression bonding of dissimilar substrates is beingevaluated. To ensure a strong enough bonding, the substrate surface flatnessplays a crucial role. On account of this, the surface roughness of graphite andGallium Nitride (GaN) substrates were measured by means of a L-trace II AtomicForce Microscope (AFM). Next, the samples were Ti and Au metal deposited usinga CFS-4EP-LL sputtering device. The bonding results are being evaluated to determinethe optimal conditions for joining two substrate surfaces by using Ar-FABsurface activation-assisted thermocompression method. | Firstly, thesurface roughness of graphite (8mm2) and GaN (5mm2) plateswere measured with an AFM microscope and after that the samples were Ti and Au metaldeposited using a CFS-4EP-LL sputtering machine at 200 W and 23 sccm of Ar flowrate conditions. Next, the Ar-FAB surface activation was performed under 1 kV,20 sccm of Ar flow rate and 10 minutes experimental conditions. Finally, thermocompressionwas carried out employing a hot press machine at various temperature, loadpressure, and time conditions. | The roughness average (Ra) values before sputteringfor GaN were 2.13 nm (RMS: 3.3 nm), and for graphite substrate surfaces variedbetween 7.0 nm (RMS: 9.23 nm) to 8.8 nm (RMS: 11.6 nm). The surface roughness ofGaN samples indicated to be smaller than that of graphite. Also, an Au sputter-depositedgraphite sample was measured (50 µm2 area), showing 6.88 nm (Ra) and8.73 nm (RMS) values (Fig. 1). The Au sputter-deposited graphite and GaNsubstrates' Ar-FAB-assisted thermocompression bonding results are still being probed toobtain well-adhered surfaces. Since an optimal surface roughness ofa sample for room temperature surface activated bonding is around 3 nm, weconsider that the present surface roughness values could be good enough toachieve well-adhered dissimilar surfaces. Experiments are still going on. | tO6tNEEm0IM2dksm
JPMXP1222UT0059 | 1694 | 2022 | UT | 59 | 内部利用（ARIM事業参画者以外） | 技術補助 | 機器利用 | 二次元材料におけるナノポアの作成 | 徐 偉倫 | 東京大学 | 計測・分析 | ---- | 革新的なエネルギー変換を可能とするマテリアル | 次世代ナノスケールマテリアル | UT-002：軽元素対応型超高分解能走査透過型電子顕微鏡（Cs-STEM） | [8 empty] | 電子顕微鏡/Electron microscopy,EB,熱電材料/ Thermoelectric material,原子層薄膜/ Atomic layer thin film | We conducted nanopore milling on suspended monolayer molybdenum disulfide (MoS2) flakes under scanning transmission electron microscopy for high resolution nanopore molecule sensing. | Sub 10-nm nanopores ranging from 0.7 nm to 7 nm were drilled on monolayer MoS2 using a combination of Ronchigram adjustment and ultra-fine electron beams. The use of these techniques allowed for the precise control of nanopore shape, resulting in well-defined circular structures. | The drilled circular nanopores are particularly beneficial for ssDNA sensing experiments, as the shape may affect the resolution of molecule sensing. Moreover, the circular shape of the nanopores makes them an ideal candidate for the study of surface charge properties. One of the key advantages of this technique is that it allows for the production of circular nanopores without sacrificing the crystallinity of the MoS2 material. This finding suggests that high-quality nanopores can be produced while still maintaining the material properties necessary for optimal sensing performance. Overall, the results of this study provide important guidance to the design and optimization of nanopore-based DNA sensing technologies. On the other hand, by enabling the fabrication of circular nanopores with high crystallinity, this technique demonstrates the great potential to improve the performance of future nanopore sensors. | jvf3uUSV8opKDNBW
JPMXP1222UT0057 | 1692 | 2022 | UT | 57 | 内部利用（ARIM事業参画者以外） | 機器利用 | ---- | 超分子金属錯体および機能性マクロサイクルの構造・機能解析 | 田代 省平 | 東京大学 | 計測・分析 | ---- | マルチマテリアル化技術・次世代高分子マテリアル | ---- | UT-451：粉末X線回折装置 | [8 empty] | Macrocycle, Metal complex, Supramolecular chemistry,X線回折/X-ray diffraction | 本課題は、超分子金属錯体および機能性マクロサイクルの構造・機能解析を目的としている。今年度は、機能性マクロサイクルと金属イオンの自己集合による超分子カプセル錯体の合成と構造解析について主に研究を進め、具体的には超分子カプセル錯体の結晶状態での構造解析を行うために、粉末X線回折測定を用いて検討を行った。 | 超分子カプセル錯体を含む溶液から得られた微結晶をガラスキャピラリーに封入したのち、粉末X線回折装置SmartLab(Kα1)(リガク)を用いて室温にてX線回折測定を行った。 | 上述の実験操作によって得られたX線回折結果について、以前に得られていた複数種類の結晶構造からシミュレーションされた粉末X線回折パターンと比較したところ、本操作によって得られた結晶は超分子カプセル錯体の単量体ではなく、カプセル錯体が連結された二量体型カプセル構造が比較的高い純度で選択的に得られていることが示唆された。本知見に基づいて、現在は単量体および二量体カプセル構造の選択的合成法の条件検討を行っており、超分子カプセル構造の精密構造設計法の確立に繋がるものと期待できる。また、同カプセル錯体の酸化還元による可逆構造変換についても検討を進め、その成果を学会にて発表した。 | q2N2Wp2VEJMQ6x8W
JPMXP1222UT0058 | 1693 | 2022 | UT | 58 | 内部利用（ARIM事業参画者以外） | 機器利用 | ---- | 異種元素偏析アルミナ粒界の原子構造解析とその物性研究 | 楊 楚楚 | 東京大学 | 計測・分析 | ---- | その他 | 量子・電子制御により革新的な機能を発現するマテリアル | UT-004：環境対応型超高分解能走査透過型電子顕微鏡 | [8 empty] | 電子顕微鏡/Electron microscopy,表面・界面・粒界制御/ Surface/interface/grain boundary control | Grainboundaries (GBs) are two-dimensionaldefects in the crystal, with different atomic structures from those inthe perfect crystal. During annealing, dopants or impurities prefer tosegregate in the GBs, which can strongly affect the properties ofpolycrystalline ceramics. With the-state-of-the-art scanningtransmission electron microscopy (STEM), it is possible to investigate howthese additive atoms segregate in the GBs. However, the effect of the annealing atmosphere on GBsegregation behaviors is still unclear at atomic scale and remains to bestudied. In this study, we have prepared a Ti-diffused Σ7 GB Al2O3 in the reducing atmosphere and then annealed in air to revealthe effect of different annealing environment on the segregation behaviors. | An Al2O3bicrystal with Σ7 GB was fabricatedby bonding two single crystals (>99.99%) at 1500°C for 10 h in air. Toprepare the sample with a Ti-diffusedGB, we deposited the Ti film on the (0001) surface of the bicrystal by a vacuumevaporator. The sample was then annealed at 1400°C for 10 h in an Al2O3furnace tube (99.6% pure, SSA-S, Nikkato Co. Ltd.) under a reducing atmosphereof 97% Ar and 3% H2, so that Ti dopants will diffuse along the GBplane to form a Ti-diffused GB. After that, we divided this sample into twoparts: one is denoted as sample 1 (S1), the other part was annealed in the samefurnace in air at 1400°C for 10 h, denoted as sample 2 (S2). The TEM sample with theTi-diffused GB was prepared at the depth of around 10 μmaway from the Ti layer using a dual-beam focused ion beam (FIB) system (Helios G4 UX, FEI). TheGB structures and dopants distributions were analyzed byatomic-resolution STEM (JEM ARM200F Cold FEDual SDD STEM 200kV, JEOL Ltd.) andEDS. | Highangle annular dark field (HAADF) STEM observations show that the structuralunit of the pristine GB is asymmetric, while that of the GB in S1 is symmetric.These results indicate that a structural transformation was induced by doping.Meanwhile, the GB in S2 shows an asymmetric structural unit, similar to that ofthe pristine GB. Therefore,annealing in different atmospheres results in the varied GB atomic structuresin S1 and S2. Furthermore, the dopants distributions in the GBs were revealedby the atomic resolution EDS mapping. It was found that not only Ti dopants butCa impurities are also concentrated in the GB. In the GB of S1, both Ti and Caare concentrated at the center of the seven-membered ring. Ti atoms are alsoconcentrated at the left four columns of the seven-membered ring and thesegregation of Ti and Ca are symmetric. In the GB of S2, both Ti and Ca areconcentrated more at one part of the GBs than the other part and thesegregation of Ti and Ca are asymmetric. These results demonstrate that annealingin the different atmosphere has caused varied GB atomic structures and GBsegregation structures in the same GBs. | 7OPnOxBs9pc5jqbY
JPMXP1222UT0053 | 1688 | 2022 | UT | 53 | 内部利用（ARIM事業参画者以外） | 機器利用 | ---- | カルコゲナイド系準結晶物質の作製と物性 | 上村 祥史 | 東京大学 | 物質・材料合成プロセス | ---- | その他 | 量子・電子制御により革新的な機能を発現するマテリアル | UT-007：高分解能分析電子顕微鏡 | [8 empty] | 遷移金属カルコゲナイド, ファンデルワールス準結晶, 低次元物質,トポロジカル量子物質/ Topological quantum matter,表面・界面・粒界制御/ Surface/interface/grain boundary control | 現状で唯一のファンデルワールス準結晶であるTaTe系準結晶は単層剥離による２次元試料作製により特異な電子物性が発現する可能性がある遷移金属カルコゲナイドである。本研究では良質のTaTe系準結晶の作製を目的として、東京大学共用設備マテリアル先端リサーチインフラ（ARIM）の高分解能分析電子顕微鏡（TEM）を用いて試作試料の高分解能観察および電子線回折実験による評価を行った。 | 微量のヨウ素を加えた原料粉末を高温焼鈍炉で焼結しTaTe系準結晶を作製した。この際種々の熱処理条件を試行して良質試料を得るための最適化を模索した。得られた試料を粉末化、もしくはFIBで薄膜化し、ARIMの高分解能分析電子顕微鏡を用いて高分解能観察および電子線回折実験により相の同定をおこなった。 | 焼結試料のSEM像を図1に示す。２次元層状物質に頻繁にみられるような、数十μm程度の円盤状の生成物が多くみられる。図2 に薄膜化した試料の高分解能観察結果と電子線回折図形を示す。図2 (a)より、クラスターが正方形や正三角形の自己相似なタイリングに従って並んでいることがわかる。また、図2 (b)で12回対称のシャープな回折点がみられ、強度の弱いスポットも多数確認できることから、これらの領域が正12角形準結晶としての構造完全性が高いことを示している。一方で回折点が少なく対称性が不完全な電子回折図形が見られる領域も認められた。このことから、得られた試料には完全な部分と不完全な部分が混在しており、より良質な試料を得るための条件を究める必要があることがわかった | x7hPm2X66f7bXyKE
JPMXP1222UT0052 | 1687 | 2022 | UT | 52 | 外部利用 | 機器利用 | ---- | ジルコニアの粒界偏析構造の分析 | 細井 浩平 | 東ソー株式会社 | 計測・分析 | ---- | 革新的なエネルギー変換を可能とするマテリアル | ---- | UT-001：低加速電圧対応原子分解能走査型透過電子顕微鏡 | UT-002：軽元素対応型超高分解能走査透過型電子顕微鏡（Cs-STEM） | UT-004：環境対応型超高分解能走査透過型電子顕微鏡 | [6 empty] | 電子顕微鏡/Electron microscopy,燃料電池/ Fuel cell | イットリア安定化ジルコニア (YSZ)のイオン伝導度には溶質であるYの粒界偏析が影響すると考えられており，高性能な固体電解質材料の開発のためには，粒界偏析メカニズムを原子レベルで理解することが必要である．本研究ではYSZの偏析メカニズムの解明のため，立方晶YSZの単一粒界試料を東京大学の設備である走査型透過電子顕微鏡 (STEM) を用いて粒界Y偏析構造を原子レベルで観察した． | 2つの立方晶YSZ単結晶 (9.6 mol% Y2O3添加ZrO2) を特定方位にて切り出し重ねあわせ，1600 ℃, 30 hの条件で熱拡散接合することで作製したYSZ粒界のバイクリスタル試料から機械研磨，イオン研磨を施し、走査透過型電子顕微鏡観察用試料を作製した．作製した試料に対し，低加速電圧対応原子分解能走査型透過電子顕微鏡(JEM-ARM200CF, 200kV)，軽元素対応型超高分解能走査透過型電子顕微鏡 (JEM-ARM200F Cold FE, 200kV)，環境対応型超高分解能走査透過型電子顕微鏡(JEM-ARM200F Cold FE Dual SDD STEM, 200kV)を用いて高角度環状暗視野(HAADF)観察および環状明視野(ABF)観察による原子構造観察，エネルギー分散X線分光法(EDS)による局所の元素組成分析を行った． | Fig.1に試料のバルク領域におけるHAADF-STEM像およびABF-STEM像を示す．HAADF-STEM像では原子番号のカチオンカラムが明るく結像され，ABF-STEM像ではカチオンカラムと酸素カラムが暗く結像されている．これにより，粒界の原子構造を解析し，STEM-EDSによって観察した偏析構造と比較したところ，粒界コア特定原子サイトにＹが偏析していることが明らかになった． | vt5CEcaI1Pp3TP4D
JPMXP1222UT0054 | 1689 | 2022 | UT | 54 | 内部利用（ARIM事業参画者以外） | 機器利用 | 技術代行 | セルロースナノファイバーの超微細構造解析 | 古月 文志 | 東京大学 | 計測・分析 | ---- | 次世代バイオマテリアル | ---- | UT-010：クライオ透過型/透過走査型電子顕微鏡 | UT-006：ハイスループット電子顕微鏡 | UT-451：粉末X線回折装置 | UT-102：高分解能走査型分析電子顕微鏡 | [5 empty] | セルロースナノファイバー、熱安定性、超微細構造、Iα構造、Iβ構造、フィンガージョイント,電子顕微鏡/Electron microscopy,X線回折/X-ray diffraction | セルロースナノファイバーは軽量で丈夫な素材などの創出への寄与を通じて社会課題の解決に貢献する有望な素材として注目をされている。本研究では、セルロースナノファイバーの熱安定性について調べるため、セルロースナノファイバーを過飽和水蒸気中で熱処理した。その結果、セルロースナノファイバーは1本のシームレスなナノファイバーではなく、短いセルロースのベーシックブロックが直列に繋がった構造をとっていることが確認されたため、フィンガージョイントモデルを提唱した。また、短いベーシックセルロースのブロックはIβ構造、ベーシックブロックとベーシックブロックの間の繋がり区域はIα又はアモルファス構造であることも明らかになった。 | 市販の2wt%のTEMPO-酸化型CNF（第一工業製薬株式会社製品）の懸濁液を脱イオン水で0.2wt%に希釈した後、熱安定性について調べた。形状観察は、原子間力顕微鏡 (AFM、島津製作所の走査型プローブ顕微鏡/原子間力顕微鏡) と高分解能走査型分析電子顕微鏡（日本電子のJSM-7800F PRIME）、高分解能電子顕微鏡（HR-TEM、日本電子のJEM-2100FとJEM-2800）を用いた。また、微細構造の解析に関しては、ラマン分光（Renishaw社のinVia Raman）、FT-IR（日本分光）および XRD（Rigaku社のSmart Lab X線回折装置）を使用した。 | TEMPO-CNFの熱安定性を調べるために、TEMPO-CNFを150℃の過飽和水蒸気の中で２時間加熱処理した。下図（Fig. 1）は、過飽和水蒸気で加熱処理された後のTEMPO- CNFのAFMとTEMの観察結果を示す。元のマイクロメートル長さのTEMPO-CNFが短いナノファイバーに変化した現象が観察された。30本を無作為に選び、長さと太さを測定した。加熱処理された後のナノファイバーは長さが200～600nm、太さが1.5～3.0nm であった。また、セルロースナノファイバーには、フィンガージョイント構造が存在していることが確認された。 また、XRDパターンからは、加熱前のTEMPO-CNFではIαとIβの両方が確認されたが、加熱処理された後はIβのみが残っていた。即ち、Iα構造が加熱処理過程で消失した。これらの実験結果に基づき、我々は、セルロースナノファイバーはつなぎ目のないシームレス構造ではなく、より短いブロックがフィンガージョイントで連結した構造になっている新しいモデルを提唱した「参考文献：B. Fugetsu, A. K. Vipin, S. Takiguchi, I. Sakata, M. endo, Afinger-jointing model for describing ultrastructures of cellulose microfibrils,Sci. Rep., 2021」。こうした植物の生合成にも関連する基礎的な研究成果は、セルロースナノファイバーが持つ可能性をさらに引き出す上で有用な知見を提供するものと考えられる。 | v4BJCxcvllOf9NmM
JPMXP1222UT0063 | 1697 | 2022 | UT | 63 | 内部利用（ARIM事業参画者以外） | 機器利用 | ---- | 光機能性を有する有機結晶材料の開発 | 吉川 功 | 東京大学 | 計測・分析 | ---- | 革新的なエネルギー変換を可能とするマテリアル | ---- | UT-201：無機微小結晶構造解析装置 | [8 empty] | シッフ塩基,結晶工学,クロミズム,結晶多形,固溶体,X線回折/X-ray diffraction,エネルギー貯蔵/ Energy storage | 固体材料の性質や機能は分子自体の性質だけでなく、固体中での分子の集積構造にも影響を受ける。本研究では合成が比較的容易なシッフ塩基化合物を中心として、単結晶X線構造解析により種々の有機分子の集積構造を調査する。分子の集積構造が、クロミズム特性をはじめとする各種物性に及ぼす影響を検討するとともに、新規な光機能性を示す有機結晶材料の開発を目指す。 | 各種溶媒を用い、合成した有機化合物の再結晶を試みた。得られた結晶について無機微小結晶構造解析装置 (リガクVariMax Dual)を用いたX線構造解析を行い、結晶中における分子の集積構造を決定した。 | サリチリデンアニリン(SA, Fig.1)はUV照射によりフォトクロミズム(PC)特性を示すα1およびα2多形と、PCを示さないβ多形という3種の多形が知られている。顕微UV測定法を用いて、α1とα2のPC後の退色過程について検討を行った。解析を進めたところ、PCの飽和度が退色速度に影響することが明らかとなった。そこで可能な限りPC種の濃度が飽和に近づくように条件を検討したところ、退色速度の厳密な解析が可能となり、温度による熱失活および可視光吸収による光失活という2つの速度定数を分離することができた。退色の早いα1多形では光失活の寄与が大きいのに対し、α2多形では熱失活と光失活が同程度に寄与するものの、どちらの速度定数も非常に小さいことが明らかとなった。1) SA誘導体のSA4B, SA4C (Fig.1)にUV光を照射すると、SA4Bの結晶はPCを示すのに対し、SA4CではPCを示さず蛍光を発する。SA4B:SA4Cが1:1の溶液からは、組成はほぼ1:1と変らないものの、UV照射でPCがみられるα多形と蛍光を発するβ多形という2種の多形結晶が得られた。α多形はSA4Bと、β多形はSA4Cと同じ結晶構造をもつことから、UV照射に対する応答の違いは、分子自体の性質ではなく、結晶中で分子が置かれた環境の差に由来することが明らかとなった。2) | uL4SU26fTbLvK8P0
JPMXP1222UT0050 | 1685 | 2022 | UT | 50 | 内部利用（ARIM事業参画者以外） | 機器利用 | 技術補助 | エクソソームの表面分析 | WANG CHENYU | 東京大学 | 計測・分析 | ---- | 次世代バイオマテリアル | ---- | UT-011：有機材料ハイコントラスト透過型電子顕微鏡 | [8 empty] | 形状・形態観察, 分析,電子顕微鏡/Electron microscopy,赤外・可視・紫外分光/Infrared and UV and visible light spectroscopy,バイオアダプティブ材料/ Bioadaptive materials,DDSマテリアル/ DDS material | Extracellular vesicles (EVs)play an important role in intercellular communication by carrying moleculesbetween cells, both locally and systemically. Among which, exosome is animportant category, of whose size believed to be in the range of 30−150 nm. Allof which consist of cell-derived lipid-bilayer membranes and serve as vehiclescarrying different types of cellular cargos, such as membrane lipids,cell-specific proteins, mRNA, DNA and microRNA delivering to the neighboring ordistant recipient cells. Therefore, Exosomes are recognized as promisingbiomarkers and potential theranostic nanocarriers. We employed a simple andfast method to control the surface properties of exosomes via polydopaminecoating. Furthermore, the polydopamine coating allowed for surface PEGylation ofexosomes via secondary reactions, which opens exciting avenues for theapplication of exosomes. The morphology of exosomes after surfacefunctionalization was characterized by TEM. | The exosomes were derived from cell culture supernatant, and isolated bysize exclusive column and ultracentrifuge. The isolated exosomes wereresuspended in pH 7.4 Tris buffer solution, which were first coated with PDA byself-polymerization of dopamine (Exo@PDA). Additionally, PDA coatings possessabundant catechol and amine groups capable of subsequent reactions, such asMichael addition or Schiff-base reaction, and we coated the Exo@PDA withPEG-thiol (PEG-SH) via Thiol-Michael addition to form Exo@PDA@PEG. Themorphology of Exo@PDA@PEG were observed by transmission electron microscope(TEM, JEM-1400). | The bare exosomes exhibited round shape with smooth surface and had adiameter of around 70–100 nm. The membrane structure of exosomes was clearlyobserved by cryo-TEM as shown in Figure 1 a,d. As for PDA coated exosomes(Exo@PDA), their outline was similar with the morphology of bare exosomes(Figure 1b). It was most likely because the thickness of PDA coating layer wasonly several nanometers. There was an ultrathin layer formed on the surface ofexosome from the TEM image on Figure 3e, which was the sample of PDA coatedexosomes after uranyl acetate staining. After PEGylation, the surface ofPEGylated exosomes (Exo@PDA@PEG) became slightly rougher compared to bareexosomes (Figure 1c). In addition, the exosomes were encircled with annularstructure upon PEG grafting on exosomes (Figure 1f). | Qz8755344c1i0996
JPMXP1222UT0048 | 1683 | 2022 | UT | 48 | 外部利用 | 機器利用 | ---- | レーザーアブレーションで作製した半導体ナノ微粒子の構造解析 | 宮島 顕祐 | 東京理科大学 | 計測・分析 | ---- | 次世代ナノスケールマテリアル | 量子・電子制御により革新的な機能を発現するマテリアル | UT-007：高分解能分析電子顕微鏡 | UT-008：高分解能トップエントリー型透過電子顕微鏡 | [7 empty] | 電子顕微鏡/Electron microscopy,表面・界面・粒界制御/ Surface/interface/grain boundary control,ナノ粒子/ Nanoparticles | 我々の研究室では，SiCのナノ構造化による発光効率増大を目指した研究を行っている．その発光機構の解明には，研究対象であるSiCナノ微粒子の結晶構造やサイズ分布の詳細を明らかにする必要がある．本課題ではレーザーアブレーション法で作製したSiCナノ微粒子の形状とサイズの観測を行った．主な研究内容は２つある．１つは液中レーザーアブレーションにおいて，SiCコロイド溶液をアブレーションすることによる微粒子特性の変化を調べた．アブレーションする前のSiCコロイド溶液には数ナノメートルから100ナノメートルオーダーの微粒子が含まれていることが分かっている．このコロイド溶液をアブレーションすることによって，コロイド溶液中の微粒子がアブレーションされ，粒径がさらに小さくサイズ分布が狭くなることが期待できる．２つ目は気中レーザーアブレーションにおいて，ターゲットからの距離に対する生成される微粒子の大きさと形状を測定した．この実験により，気中における微粒子の成長過程を明らかにすることを目的としている． | SiCナノ微粒子の形態観察にTEM(日本電子製JEM2000EXとJEM2010F)を使用した．ここでは，TEMを用いた研究成果について報告する． | アブレーションに用いたレーザー光はパルス幅~3 ps，繰り返し周波数1 kHz，波長800 nmである．ターゲット上でのスポットサイズは 34 mmであり，50 mm/sのスピードで照射位置を走査しながらアブレーションを行った．以下に２つの実験結果を示す．i）液中レーザーアブレーションアセトン中で４H-SiC基板(MPD < 2 cm-2)をレーザーアブレーションすることでSiCコロイド溶液を作製した．このコロイド溶液に対して，さらにレーザーアブレーションを行った．アブレーション光の照射密度は6.61 J/cm2で一定とした．今後，前者を1回アブレーションコロイド溶液，後者を2回アブレーションコロイド溶液と呼ぶ．作製したそれぞれの試料を遠心分離し，TEMグリッドに滴下してTEM観察を行った．Fig.1に1，2回アブレーションコロイド溶液それぞれのSiCナノ微粒子のTEM像を示す．形状は球形に近いものが多いが，歪んだ形の粒子も存在していることがわかる．作製した微粒子は大きい微粒子同士はあまり凝集せず散在している．一方で大きい微粒子の周りに観測される小さい微粒子は凝集して存在している．観測されたナノ微粒子の平均値は1回アブレーションコロイド溶液で14.6 nm，2回アブレーションコロイド溶液で7.89 nmであった．光学測定では，コロイド溶液をアブレーションすることでSiC由来の発光がブルーシフトし，発光強度も増大したという結果を得た．これらの光学特性の変化はコロイド溶液をアブレーションしたことによってコロイド溶液中のSiCナノ微粒子のサイズが小さくなったためであると考えられる．今後はコロイド溶液へのアブレーション時間によって微粒子特性がどのように変化していくのかということを調査していく予定である. ii）気中レーザーアブレーション気中レーザーアブレーションは，自作の容器内にターゲットとTEMグリッドを設置して行った．TEMグリッドはターゲットから距離5～40 mmの間に並べて設置し，ターゲットからの距離に対する微粒子の変化が分かるようにした．容器内の圧力は100 Paであった．アブレーション光の照射密度は5.65 mJ/cm2で一定とした．Fig.2 にターゲットからの距離（捕集位置）に対するSiC微粒子のTEM像を示す．捕集位置が近いほどSiC微粒子が多いことが分かる．捕集位置が遠いほど，個々の微粒子が判別できるようになっている．作製されたSiC微粒子径の最頻値は約10 nmであり，捕集位置には依存しないという結果が得られた．一方，発光強度は捕集位置が離れるにつれて連続的に減少するといった結果が得られた．このことから雰囲気ガス圧が100 Paの環境下では捕集位置が離れるにつれて微粒子の堆積量が減少していることが分かった．雰囲気ガス圧を0.01 Paにすると捕集位置が離れると発光強度が増していくという結果が得られている．構造解析と組成分析を行い，作製された微粒子の分布が雰囲気ガス圧によってどのように変化するのかを明らかにしていく予定である． | tV0te72nl4DT9V92
JPMXP1222UT0047 | 1682 | 2022 | UT | 47 | 内部利用（ARIM事業参画者以外） | 機器利用 | ---- | 環状超分子口縁部におけるイオン結合による新規分子認識機能の開拓 | 緒方 嵩隼 | 東京大学 | 計測・分析 | ---- | 次世代ナノスケールマテリアル | ---- | UT-201：無機微小結晶構造解析装置 | [8 empty] | X線回折/X-ray diffraction,質量分析/Mass spectrometry,赤外・可視・紫外分光/Infrared and UV and visible light spectroscopy,電子顕微鏡/Electron microscopy,X線回折/X-ray diffraction,電子回折/Electron diffraction,ナノカーボン/ Nano carbon | The crystal structure of the cyclodextrin metal-organic framework (CD-MOF) was analyzed by utilizing VariMax Dual single crystal X-ray apparatus. Structures of two CD-MOFs consisting of different metal cations, CDMOF-K and CDMOF-Cs, were successfully determined. | The single-crystal structure analysis of CDMOF-K and CDMOF-Cs were performed using VariMax Dual apparatus. | The obtained crystal structures of CDMOFs provided new insights into the structural properties of these MOFs, especially about their nanoporous nature. CDMOF-K formed nano-sized spherical pore with the radius of around 1.2 nm and CDMOF-Cs formed one-dimensional linear pore with diameter of around 0.6 nm. These insights are expected to provide important hints toward effective molecular recognition using CD-MOFs. | U0X9RwYG77917u1M
JPMXP1222UT0046 | 1681 | 2022 | UT | 46 | 外部利用 | 機器利用 | ---- | ペロブスカイト多結晶薄膜の微細構造の観察 | 柴山 直之 | 桐蔭横浜大学 | 計測・分析 | ---- | 革新的なエネルギー変換を可能とするマテリアル | 高度なデバイス機能の発現を可能とするマテリアル | UT-101：低損傷走査型分析電子顕微鏡 | UT-102：高分解能走査型分析電子顕微鏡 | UT-301：多機能走査型X線光電子分光分析装置(XPS) | UT-202：高輝度In-plane型X線回折装置 | [5 empty] | 電子顕微鏡/Electron microscopy,X線回折/X-ray diffraction,ナノエレクトロニクスデバイス/ Nanoelectronics device,太陽電池/ Solar cell | ペロブスカイト太陽電池は、無機材料にもかかわらず材料が有機溶媒に溶けてインクのように扱えるため、印刷や塗布で作製できるという製造面での大きな特徴がある。このため、従来のシリコン太陽電池に比べて、はるかに安価に大量生産が可能となると期待され、次世代太陽電池の有力な候補として世界中で研究が盛んに行われている。現在は、変換効率２６％を超える報告されるようになったものの、製膜条件により、発電効率がばらつくことため、再現性が悪いことが問題になっている。 この光電変換効率の再現性を高めるために、平坦なペロブスカイト多結晶膜を作製することを目指して、作製条件を最適化する研究が進められてきた。本機器利用では、ペロブスカイト多結晶膜の表面構造や断面構造を走査型電子顕微鏡により調査した。また、X線光電子分光装置を用いてペロブスカイト多結晶薄膜を構成する元素を調査した。 | 今回の機器利用では下記の装置を用いてペロブスカイト結晶層を分析した。・高分解能走査型分析電子顕微鏡（JSM-7800Prime）・低損傷走査型分析電子顕微鏡（JSM-7500FA）・多機能走査型X線光電子分光分析装置(XPS)PHI 5000 VersaProbe(ULVAC-PHI)測定に用いた有機無機鉛ペロブスカイト多結晶薄膜は参考文献1を参照して作製した。DMF/DMSO混合溶媒にPbI2、CsI、CH3NH3I (MAI)、Formamidine Hydroiodide (FAI)を混合して、1時間撹拌することでペロブスカイト前駆体溶液として1.3 mol/LのCs0.05FA0.825MA0.125PbI3溶液を得た。次に、スピンコート法を用いてITOガラス上にペロブスカイト前駆体溶液を塗布し、10秒間1000 rpm でプレ回転させた後、30秒間 5000 rpmで成膜した。その後、100度で30分間焼成することでITO基板上にペロブスカイト多結晶薄膜を得た。 | ペロブスカイト太陽電池に用いるペロブスカイト結晶層の断面構造をFigure 1に示す。断面SEMの結果からITO基板上に膜厚が約500 nmのペロブスカイト多結晶を形成できていることが確認できた。また、このペロブスカイト結晶層の中には結晶粒界が存在していることが確認できた。これらの結果を得たことにより、ペロブスカイト結晶層の作製条件の最適化に取り組んでいる。 | y2WzM5CZTJIaPIMC
JPMXP1222UT0051 | 1686 | 2022 | UT | 51 | 内部利用（ARIM事業参画者以外） | 機器利用 | ---- | ワイヤ放電加工機上での電解仕上げ加工の研究 | 中野 斉 | 東京大学 | 計測・分析 | ---- | その他 | ---- | UT-104：低真空走査型電子顕微鏡 | UT-103：高分解能走査型電子顕微鏡 | UT-102：高分解能走査型分析電子顕微鏡 | UT-153：クロスセクションポリッシャー(CP) | [5 empty] | 表面処理,電子顕微鏡/Electron microscopy,イオンミリング/Ion milling | ワイヤ放電加工面は熱を加工原理とするため表面に熱変質層が生じる。従来はこれを手仕上げで仕上げていたが、これをワイヤ電解仕上げ加工で代替することが本研究の目的である。 昨年は特にSKD11材の電解仕上げにおいて表面に凹凸が生じる原因を探るためSEM-EDX分析を試みた。今回はさらにクロスセクションポリッシャー（JEOL SM-09010、JEOL SM-09020）により断面サンプルを作成しFE-SEM（JSM-7000F、JSM-7800F Prime）により断面観察およびSEM-EDX、SEM-EBSD解析を試みた。これらの手法で、放電加工面の熱変質層の観察や、電解仕上げに伴う凹凸の様子を観察した。 | まず焼入れしたSKD11材料をワイヤ放電加工で切り出し、4thカットまで仕上げた。これを前加工面とし、一部サンプルではワイヤ電解仕上げ加工を試みた。 先行研究では両極性パルスの正パルスのDuty比を最適化することで，クロム炭化物の選択的溶出を抑えることに成功した[1]．その際Duty30%がクロム炭化物と母相の鉄を両方とも均一に加工でき最も面粗さを抑えられる条件と結論づけた．そこで今回はDutyを20，26、30，40%と変化させたときの断面の様子も観察した．単位面積当たりに投入した電荷量を一定にするため，ワイヤの走査回数をそれぞれ8回，6回，5回，4回とDuty比に反比例するように調整している． これらワイヤ放電加工サンプルおよび電解仕上げサンプルに対し、クロスセクションポリッシャー（JEOL SM-09010、JEOL SM-09020）により断面サンプルを作成した。そしてFE-SEM（JSM-7000F、JSM-7800F Prime）により断面観察およびSEM-EDX、SEM-EBSD解析を試みた。 | Fig 1に放電加工面の断面のFE-SEM像およびSEM-EDX分析のマッピング結果を示す．まずEDX分析結果を見ると，最表面に1μm程度の薄さの，酸素・亜鉛・銅が増大した層が観察される．これはワイヤ放電加工に用いた黄銅ワイヤの成分が転移してできた層と考えられる（黄銅転移層）．次にFE-SEM像においてその黄銅転移層の真下を観察すると，母材部が針状の結晶粒で構成されているのに対し，1μm程度の針状組織が曖昧になっている層が観察される．ワイヤ放電加工では放電による熱により材料が溶融し飛散することで加工が進展するが，一方でその溶融した金属の大部分は再凝固し表面に留まることが知られている．こうした溶融再凝固により，材料の結晶が非晶質となった可能性が考えられる（溶融再凝固層）． 次に電解仕上げ面の断面像をFig 2に示す．Duty20%では，クロム炭化物（FE-SEM像では濃い灰色に見える箇所）の残留による隆起が見られる一方，Duty40%では大きな陥没が発生しているのが見て取れ，これもクロム炭化物の選択的溶出が原因と考えられる．これらの結果は先行研究[1]と一致するものである．Duty30%の面は概ね均一に見えるが，詳細に表面を観察するとクロム炭化物箇所がわずかに陥没しているのが分かる．そしてDuty26%の面は最も均一に加工出来ているのが見て取れる。 | I2F6df8P1UCvvJqv
JPMXP1222UT0045 | 1680 | 2022 | UT | 45 | 内部利用（ARIM事業参画者以外） | 機器利用 | ---- | ペロブスカイト型半導体の組成分析 | 五月女 真人 | 東京大学 | 物質・材料合成プロセス | 計測・分析 | 革新的なエネルギー変換を可能とするマテリアル | 高度なデバイス機能の発現を可能とするマテリアル | UT-301：多機能走査型X線光電子分光分析装置(XPS) | UT-202：高輝度In-plane型X線回折装置 | [7 empty] | 再生可能エネルギー材料, ペロブスカイト型半導体, 有機無機ペロブスカイト型半導体, ペロブスカイト太陽電池, X線光電子分光,電子分光,太陽電池/ Solar cell,パワーエレクトロニクス/ Power electronics | ハロゲン化金属ペロブスカイト型半導体は組成ABX3のペロブスカイト構造からなる半導体で，Aが一価カチオン（Cs+，CH3NH3+など），Bが金属イオン（Pb2+，Sn2+など），Xがハロゲンイオン（I−，Br−など）である。このハロゲン化金属ペロブスカイト型半導体を光吸収層に用いた薄膜太陽電池は，「ペロブスカイト太陽電池」と呼ばれ，ペロブスカイト型半導体の層で光を吸収しキャリアを生成する。発電効率の高い次世代太陽電池として注目を集めている。ペロブスカイト太陽電池の光吸収層は大半の場合，一様な組成の材料を扱っているが，太陽電池材料のひとつである化合物半導体では，厚み方向で組成が連続的に変化する傾斜組成構造により効率を向上させる技術が確立されている。ペロブスカイト太陽電池に応用することができれば化合物半導体と同様に，開放端電圧の増大，吸収端の長波長化による光電流の増大，電子正孔対の生成・取り出し効率向上などの利点が期待される。CsSnxPb1-xBr3傾斜組成薄膜の安定性を評価するために，厚み方向で組成が0〜100%の範囲で変化する傾斜組成薄膜を作製し，その組成の深さ方向の分布を多機能走査型X線光電子分光分析装置(設備ID UT-301)により評価した。 | 表面及び厚み方向の化学組成分布を確認するためにArイオンによるスパッタリングをしながらXPSスペクトル測定を行った。PHI 5000 Versa Probe(設備ID UT-301)を使用した。試料は、(Pb/Sn)の組成率が0〜100%で線形に変化する線形傾斜組成を持つ薄膜を作製した（図1）。加速電圧1 kVでArイオンを加速し，薄膜表面をスパッタリングとXPS のナロースペクトル測定を交互に繰り返し，各層の元素組成を分析した（図2）。詳細な元素分析を行うため，エネルギー範囲を目標とするイオンの電子軌道のエネルギー付近に限定して検出を行った。また，検出器の分解能を改善するため，Pass Energyはサーベイスペクトルと比べて小さい値に設定した。 | 解析ソフトMulti Pak (version 9.9.3) を用いGauss-Lorentz関数によるフィッティングを行った。Sn 3d軌道，Pb 4f軌道，Cs3d軌道，Br 3d軌道それぞれのピーク強度とスパッタリング時間の関係を図3に示す（それぞれの元素のピークの最大値で規格化）。XPSスペクトルでは，ピーク強度比が組成比と対応する。すなわち，Snの組成はSn 3d軌道，Pbの組成はPb 4f軌道，Csの組成はCs 3d軌道，Brの組成はBr 3d軌道のピーク強度と対応する。結果より，CsとBrはほとんど一定であり，SnとPbはおおよそ線形に変化していた。このことから，線形傾斜組成薄膜は精度良く作製できており，蒸着レートにより組成を精密に制御可能であることが確認された。蒸着時から1週間程度真空条件下で保管した後にXPS測定を行ったため，真空条件下では少なくとも1週間以上イオン移動が起こらず，安定であると考えられる。また，表面付近のSnの強度から，Sn2+の表面偏析が確認された。さらに，表面付近でCsの強度が増加しており，BrおよびPbの強度が減少していることから，Cs4SnBr6あるいはCs4PbBr6として積層されたと考えられる。これはSn2+の表面偏析に起因する可能性が考えられるが，そのメカニズム解明については今後の課題である。 | 8372TyIAIfcugouf
JPMXP1222UT0040 | 1675 | 2022 | UT | 40 | 外部利用 | 機器利用 | 技術補助 | 銅合金析出相の微細構造解析 | 下山田 篤史 | 古河電気工業株式会社 | 計測・分析 | ---- | 革新的なエネルギー変換を可能とするマテリアル | その他 | UT-005：原子分解能元素マッピング構造解析装置 | [8 empty] | 電子顕微鏡/Electron microscopy,電極材料/ Electrode material | 近年、スマートフォンなどの電子機器の小型軽量化や高性能化に伴い、それに使用される電子部品も小型かつ高性能なものになっている。これら電子部品のリードやコネクタなどの導通部に使用される銅合金条への要求特性も高まっており、従来材より高強度及び高導電性の材料が望まれている。このような部材への要求特性を満たす銅合金としてCu-Ni-Si合金があり、熱処理により銅母相中にNi-Si系化合物が微細分散する事で強度が向上する事が知られている。銅母相中に分散するNi-Si析出相の解析手法として、透過型電子顕微鏡(TEM: Transmission ElectronMicroscopy)が、重要であり、析出相の形状、大きさ、密度、結晶構造の評価が可能である。 | 観察試料： CuNiSi合金TEM試料作製方法： FIBによる薄膜化 TEM観察： 原子分解能元素マッピング構造解析装置 JEM-ARM200F Thermal FE (STEM, SDD) 観察方法： HAADF-STEM BF-STEMEDX分析 | HAADF-STEMによる析出相の観察結果を図1に示す。試料は550℃で熱処理したCu-Ni-Si合金である。電子線の入射はCuに対し[110]入射である。この方向から観察した場合は、析出相の形状は直方体に見えるが、多数の方向から観察すると、円や楕円にも観察されたので、析出相の形状は円盤であると考えられる。また、大きさは概ね10～20 nmであった。尚、これら析出相は電子線回折図形やEDXの解析によりNi2Siであることが判明した。今後は、より詳細なEDX分析や、高分解能像を取得することにより、Cu母相とNi2Si析出相の界面状態を明らかにしていく。 | rliZnICqNwBTxnoB
JPMXP1222UT0042 | 1677 | 2022 | UT | 42 | 内部利用（ARIM事業参画者以外） | 機器利用 | ---- | 鉄系金属の表面分析 | 方 正隆 | 東京大学 | 計測・分析 | ---- | その他 | ---- | UT-153：クロスセクションポリッシャー(CP) | [8 empty] | 軟磁性材料,イオンミリング/Ion milling | To explore the magnetic property of the soft-ferromagnetic amorphous material, the ion-milling technique is necessary to expose the cross-section of the tested amorphous sample. Because it has the advantage in polishing the surface without introducing any mechanical polishing induced residual strain, which can highly affect the magnetic property of the amorphous. Therefore, the ion-milling on the amorphous samples was conducted, followed by the in-depth material characterizations in terms of the microstructure and corresponding magnetic domain. | Firstly, the soft-ferromagnetic amorphous samples were annealed and pre-stressed with different strain level. Then, the ion-milling was conducted to expose the cross-section for the electron back scattered diffraction pattern observation and magnetic domain analysis | The results show that the ion-milling is able to produce a well-polished amorphous sample for observing the nanocrystalline condition. Based on this, the variations of the magnetic domain upon the residual strain were comprehensively investigated, showing that a high magnetic field energy is needed to align the magnetic moment especially near the grain boundary, which the stack fault is heavily accumulated by the strain. | urkpVSObI4SUxH4C
JPMXP1222UT0041 | 1676 | 2022 | UT | 41 | 外部利用 | 機器利用 | ---- | 窒化アルミニウム焼結体の欠陥解析 | 加藤 大貴 | 日本特殊陶業株式会社 | 計測・分析 | ---- | その他 | 次世代ナノスケールマテリアル | UT-003：超高分解能透過型電子顕微鏡(Cs-HRTEM) | UT-004：環境対応型超高分解能走査透過型電子顕微鏡 | [7 empty] | Aluminum nitride, IDB, Volume resistivity,電子顕微鏡/Electron microscopy,電子顕微鏡/Electron microscopy | 窒化アルミニウムは高い体積抵抗率、高熱伝導率、高強度およびシリコンに近い熱膨張係数を持つことから高性能な絶縁放熱材料として注目されている。さらなる高体積抵抗率を実現するため、AlN焼結体に対して様々なドーパント添加の検討が行われている。その中でも、MgOの添加は無添加と比較して、広い温度域で４桁程度高い体積抵抗率をもつAlN焼結体が得られることが明らかになっている[1]。しかし、その詳細なメカニズムについては解明されていない。そこで、体積抵抗率向上の要因を明らかにするため、MgO添加AlNについて東京大学の設備である走査型透過電子顕微鏡（STEM）を用いた微細構造解析を行った。 | 薄膜試料をイオン研磨装置(PIPS)で剥片化し、環境対応型超高分解能走査透過型電子顕微鏡(JEM-ARM200F Cold FE, 200kV)を用いて透過像を用いて、高角度環状暗視野（HAADF）、低角度環状暗視野（LAADF）、環状明視野（ABF）STEM観察を行い、AlN焼結体の微細構造を研究した。シリコンドリフト検出器（SDD）を２台搭載したEDSによって組成分析を行った。 | MgO添加AlNの結晶粒内から無添加AlNでは見られない欠陥が確認された。その欠陥が体積抵抗率に影響を与えている可能性が示唆されたため、詳細な微細構造解析を行った結果、その欠陥は２種類のInversion Domain Boundary(IDB: 図1)が交互に出現していることが明らかになった。また、通常の1900 ℃-2時間で焼結した試料よりも低温かつ短時間の1700 ℃-1時間で焼結したMgO添加AlN試料においても、IDBが出現していることが明らかになった。今後の展望として、詳細なIDB生成メカニズムについて明らかにする予定である。 | g6Vw0o6gmBgEbzi0
JPMXP1222UT0039 | 1674 | 2022 | UT | 39 | 内部利用（ARIM事業参画者以外） | 機器利用 | ---- | 心筋の膜小胞ダイナミクスの解析 | 都島 健介 | 東京大学 | 計測・分析 | ---- | 次世代バイオマテリアル | その他 | UT-009：ハイコントラスト透過型電子顕微鏡 | [8 empty] | 電子顕微鏡/Electron microscopy,生体イメージング/ In vivo imaging | 生理的ストレス、病的ストレスにおける心筋の筋小胞体、ミトコンドリア、エンドソームの動態を、電子顕微鏡を用いて明らかにすること。 | （１）生理的ストレスとして、食事の状態の変化、生まれてから大人になるまでの生理的な肥大における心筋のミトコンドリアや筋小胞体の膜構造のダイナミクスを明らかにする。４８時間の絶食したマウスに食事を与えてから２時間後、６時間後の心筋サンプルを採取し、電子顕微鏡で観察した。（２）高脂肪食ストレス、圧負荷などの病的ストレスによる膜ダイナミクスに異常があるか観察する。高脂肪食負荷や血管拡張反応を阻害した高血圧マウスの心筋サンプルを採取し電子顕微鏡で観察した。 | （１）絶食、再接触後の心筋では、ミトコンドリア内部にmulti vesicular bodyを内包するミトコンドリアが増加し、再接触により、まずミトコンドリア周囲でリボソームが出現し、ミトコンドリア内部でも見られ、Mitochondria derived vesicules様の多数のエンドソームが分泌される様子が見られた。（２）新生児期の心筋のミトコンドリアの変化についても観察を行った。マウスの場合、生まれてから離乳する3週間目までの間に心筋ミトコンドリアは3倍の大きさとなり、構造も緻密化する。しかし、心筋の肥大が最も盛んな7－14日の間の心筋では、ミトコンドリアは空砲に富み周囲を豊富なリゾチーム顆粒に埋められていた。タンパク合成の盛んな再接触後や新生児期の心筋成長の過程で、タンパク合成の盛んな時期にミトコンドリアではmultivesicular bodyを多く内包しミトコンドリアからの小胞分泌が盛んとなっている。今後は、分泌顆粒の形成や融合に重要なRabタンパクやSNAREの局在を明らかにし、遺伝子改変動物を用いて心筋ミトコンドリアの分泌顆粒形成に焦点をあてて解析する。 | vFa74bYVrk33OfOx
JPMXP1222UT0044 | 1679 | 2022 | UT | 44 | 外部利用 | 機器利用 | ---- | 窒化ガリウム系半導体ヘテロ接合の断面観察 | 蟹谷 裕也 | ソニーグループ株式会社 | 計測・分析 | ---- | 革新的なエネルギー変換を可能とするマテリアル | 高度なデバイス機能の発現を可能とするマテリアル | UT-001：低加速電圧対応原子分解能走査型透過電子顕微鏡 | UT-004：環境対応型超高分解能走査透過型電子顕微鏡 | [7 empty] | 電子顕微鏡/Electron microscopy,電子顕微鏡/Electron microscopy,ワイドギャップ半導体/ Wide gap semiconductor | 近年の半導体デバイスは微細化が著しく，原子レベルでの構造制御が必要となる．さらにその内部では，構造に起因する伝導キャリアが局所に存在し，それらがデバイス機能発現の鍵となる．例えば窒化ガリウム(GaN)系半導体では，組成を変化させたヘテロ薄膜を形成することで，界面の分極変化に応じ自発的に電子もしくはホールが界面に局在する．このような界面電荷は二次元電子(/ホール)ガスと呼ばれ，その高い移動度から，高移動度トランジスタとして用いられる．本研究ではGaN系半導体の界面キャリアの局所解析を最終的な目的としており，今回は共用装置を用いた薄膜試料の構造観察，組成分析を行った． | GaN系半導体ヘテロ接合薄膜に対して，収束イオンビームにより断面TEM試料を薄膜化した．本試料に対して走査透過電子顕微鏡(STEM)による原子分解能構造解析を行った． | 高角度散乱暗視野法(HAADF) STEM法，環状暗視野(ABF) STEM法により試料の原子構造観察を行った．その結果，作製した薄膜試料の界面近傍には，misfit転位などの欠陥が存在しないことを確認した．さらにエネルギー分散型X線分光(EDS)を用いることで界面の急峻性，および膜内部の組成均一性を評価した．取得した構造を用いて，ポアソンシミュレーションを行い，本構造中ではどの程度界面伝導キャリアが存在するかを見積もることに成功した． | 2U52n0c4NFAxL7C9
JPMXP1222UT0038 | 1673 | 2022 | UT | 38 | 内部利用（ARIM事業参画者以外） | 機器利用 | 技術補助 | 機能性ナノ-マイクロサイズ材料の構造分析 | 中村 乃理子 | 東京大学 | 計測・分析 | ---- | 次世代バイオマテリアル | 次世代ナノスケールマテリアル | UT-011：有機材料ハイコントラスト透過型電子顕微鏡 | UT-007：高分解能分析電子顕微鏡 | UT-102：高分解能走査型分析電子顕微鏡 | UT-103：高分解能走査型電子顕微鏡 | [5 empty] | 電子顕微鏡/Electron microscopy,生体イメージング/ In vivo imaging,抗菌・抗ウイルス材料/ Antibacterial/antiviral materials,ナノ粒子/ Nanoparticles | 金属、半導体など多くの材料はナノ粒子化することにより、表面プラズモン共鳴や蛍光などバルク体とは異なる特異的な光特性を示す。一方、生体内では無数の分子が相互作用することで生命現象を司っているが、DNAなどの生体分子を材料として捉え、巧みに用いることでナノサイズの精密な構造制御や反応系の構築が可能となる。本研究ではそのサイズなどの特性を精密に制御して合成したナノ粒子と生体分子を組み合わせることで、生体内の分子を高感度、網羅的かつ簡便に検出する手法の開発を目指す。 | 金ナノ粒子、量子ドット、有機半導体ポリマーナノ粒子の形態は透過型電子顕微鏡を用いて観察し、ImageJ FIJIを用いた画像解析により平均粒子サイズを算出した。また、DNAを用いた金ナノ粒子集積体の形成を透過型電子顕微鏡を用いて評価した。相補的な配列を有するDNAの添加による逐次的な金ナノ粒子集積体の解体は、反応停止剤を添加し透過型電子顕微鏡を用いて観察することで評価した。マイクロ粒子の形態は走査型電子顕微鏡を用いて観察した。 | 合成した金ナノ粒子、有機半導体ポリマーナノ粒子はいずれも球状の形態を有し、合成条件を制御することで広範囲において任意のサイズの粒子が得られることが確認された。ナノ粒子のサイズを数十から数百nmの広範囲で制御することはサイズをラベルとして生体内の分子を認識、検出する技術を開発するうえで重要であり、今後これらのナノ粒子を基盤とした新規の疾患診断手法の創製が期待される。また、条件を制御することにより異なるサイズの金ナノ粒子を用いた集積体の形成が可能であることが確認された。これらの金ナノ粒子集積体は標的DNAの添加により解体反応が進行し、表面プラズモンの波長の変化を利用したバイオマーカーの検出の可能性が示唆された。 | Nzy4naegvgQcr4by
JPMXP1222UT0034 | 1669 | 2022 | UT | 34 | 外部利用 | 機器利用 | ---- | タンタル酸リチウムの構造分析 | 高本 昌弥 | 株式会社村田製作所 | 計測・分析 | ---- | 革新的なエネルギー変換を可能とするマテリアル | その他 | UT-004：環境対応型超高分解能走査透過型電子顕微鏡 | UT-005：原子分解能元素マッピング構造解析装置 | [7 empty] | 強誘電体,電子顕微鏡/Electron microscopy,パワーエレクトロニクス/ Power electronics | 強誘電体材料の原子構造を分析するため、東京大学の設備を利用して断面STEM観察を行った。 | タンタル酸リチウム基板を機械研磨装置とイオン研磨装置によって薄片化し、収差補正STEMを用いてSTEM-ABF像を取得した。 | 強誘電体材料タンタル酸リチウムのSTEM-ABF像から、タンタル原子の位置と酸素原子の位置を確認することができた。原子分解能観察からタンタル酸リチウムの自発分極の向きを調べるためには、タンタル原子が酸素八面体構造の中心からどちら側に変位しているか、もしくはリチウム原子が酸素面の上下どちら側に位置しているかを調べる必要がある。STEM-ABF像からリチウム原子が見られるか試してみたが、リチウム原子は明瞭には観察できず、分極方向は確認できなかった。 | 8zO4ysELePo13527
JPMXP1222UT0033 | 1668 | 2022 | UT | 33 | 内部利用（ARIM事業参画者以外） | 機器利用 | ---- | 黒色酸化チタンのナノ微粒子化に関する研究 | 賈 方達 | 東京大学 | 計測・分析 | ---- | 革新的なエネルギー変換を可能とするマテリアル | 次世代ナノスケールマテリアル | UT-008：高分解能トップエントリー型透過電子顕微鏡 | UT-103：高分解能走査型電子顕微鏡 | [7 empty] | 電子顕微鏡/Electron microscopy,エネルギー貯蔵/ Energy storage,ナノ粒子/ Nanoparticles,電子顕微鏡/Electron microscopy,エネルギー貯蔵/ Energy storage | 酸化チタンの一種、五酸化三チタン（Ti3O5）は、α-Ti3O5、β-Ti3O5、γ-Ti3O5、δ-Ti3O5といった様々な結晶構造を有しています。2010年、当研究室では、Ti3O5の新しい結晶構造を見出し、ラムダ型五酸化三チタン（λ-Ti3O5）と命名し、この新しい結晶相が、室温で可逆的な光誘起相転移を示すことを報告しました[1]。この現象は金属酸化物において初めて観察されたものでした。さらに、低圧で圧力誘起相転移を示すことがわかり、その際に蓄えた熱エネルギーを放出する蓄熱性能を持つことも報告されました[2]。2019年には、ブロック型λ-Ti3O5を合成し、蓄熱セラミックスとしての性能を見出しました[3]。この新しい型のλ-Ti3O5は、より低い圧力でも放熱することができるという利点がありました。本研究では、λ-Ti3O5のマグネシウム置換体に注目し、相転移挙動および蓄熱特性への影響について調べました。 | 合成：マグネシウム置換型λ-Ti3O5の合成手順は以下の通りです。まず、ルチル型TiO2の水分散液に酢酸マグネシウム水溶液を加え、混合溶液を調整しました。次に混合溶液に対してアンモニア水を滴下することにより、TiO2をMg水酸化物で被覆したTiO2前駆体を得ました。最後に、前駆体を水素雰囲気下で1300°Cで2時間焼成することにより、マグネシウム置換型λ-Ti3O5の試料を得ました。実験：試料のナノ粒子の形状と粒径は、JSM-7000F走査型電子顕微鏡（SEM）及びJEM2000EX透過型電子顕微鏡（TEM）を使用して観察しました。SEMの加速電圧は10 kVまたは15 kV、TEMの加速電圧は200.0 kVにそれぞれ設定しました。X線回折装置（XRD）を使用して結晶構造を調べました。蛍光X線分析装置（XRF）を使用して元素分析を行いました。示差走査熱量計（DSC）を使用して相転移温度及び熱量を測定しました。 | 合成した試料はλ-MgxTi3-xO5（0＜x≦0.053）であり、圧力を加えることによりβ-MgxTi3-xO5に相転移することがわかりました。また、Mg置換により、β相からλ相への相転移の蓄熱の温度を、x=0の196℃（469K）からx=0.053の80℃（353K）まで低下させることに成功しました。この相転移温度域は、火力発電所からの廃熱の再利用に適しています。蓄えられた熱エネルギーは、0＜x≦0.053の範囲で215〜227kJ L-1という大きな値を維持していました。このように潜熱エネルギーを長期間保存できる環境に優しい圧力応答性蓄熱セラミックスは、発電所や工場などで捨てられている熱エネルギーを持続的に再利用するために有効です。 | umCJSr521cepbb84
JPMXP1222UT0028 | 1664 | 2022 | UT | 28 | 内部利用（ARIM事業参画者以外） | 技術補助 | 機器利用 | シャペロニンタンパク質GroELの自己組織化 | 藤原 潤紀 | 東京大学 | 計測・分析 | ---- | 次世代バイオマテリアル | ---- | UT-010：クライオ透過型/透過走査型電子顕微鏡 | UT-011：有機材料ハイコントラスト透過型電子顕微鏡 | [7 empty] | Proteins, GroEL, Self-Assembly, Nanomaterials, Transmission Electron Microscopy,電子顕微鏡/Electron microscopy,バイオアダプティブ材料/ Bioadaptive materials,DDSマテリアル/ DDS material,生体イメージング/ In vivo imaging,細胞・組織再生誘導材料/ Materials for inducing cell and tissue regeneration | Supramolecularnanostructures, including nanoparticles, vesicles, and 3D networks, formedthrough the self-assembly of the chaperonin protein GroEL were visualized bytransmission electron microscopy (TEM), including under cryogenic conditions(cryo-TEM). | The chaperonin protein GroEL, a model biomolecular machine, wassite-specifically functionalized with DNA and a range of other polymers andsmall molecules through genetic and chemical modifications. These functionalized moieties wereincorporated to program the self-assembly of the GroEL species into the varioussupramolecular nanostructures. Theobtained nanostructures were observed by TEM in the dry state (JEM-1400) afteruranyl acetate staining to see fine structural details, down to the orientationof individual GroEL units, and also in the cryogenic state (JEM-2100F) in orderto preserve the structure as it exists in the dispersed state. | The structuresof gold nanoparticles (NPs) with dense shells of GroEL on their surface wereobserved in the dry state, and the visualization of the characteristic stripepattern of GroEL confirmed their homeotropic alignment on the NP surface. Separately, GroEL vesicles were formedthrough the self-assembly of GroEL species functionalized anisotropically withpolyethylene glycol (PEG), a polymer showing salt- and temperature-responsivehydrophilic-to-hydrophobic transitions. The assembled nanostructures were visualized by cryo-TEM, with andwithout ammonium molybdate staining, supporting the determination of a hollowmonolayer structure. The structures were also visualized by dry-state TEM,showing individual GroEL units. | EtPjBm4MD7h3YgYv
JPMXP1222UT0030 | 1666 | 2022 | UT | 30 | 内部利用（ARIM事業参画者以外） | 機器利用 | ---- | 鉄触媒によるエナミンのC–Hアルケニル化反応の開発 | 高杉 明徳 | 東京大学 | 計測・分析 | ---- | その他 | ---- | UT-201：無機微小結晶構造解析装置 | [8 empty] | エナミン,鉄触媒,アルケニル化,X線回折/X-ray diffraction | 本研究では，鉄触媒によるエナミンのアルケニル化反応の開発を目指す．得られたジエンの二重結合の立体配置は無機微小結晶構造解析装置（VariMax Dual）によるX線構造解析により決定した． | ビニルカルバゾールに対して，参考文献に記載されている条件を基に反応を実施し，ビニルカルバゾールのホモカップリング体を得た．得られた生成物を再結晶させたのち，無機微小結晶構造解析装置（VariMax Dual）でX線構造解析を行った． | 未発表の内容であるため，反応条件の詳細は割愛するが，鉄触媒，三座ホスフィン配位子，塩基，酸化剤の組み合わせにより，ビニルカルバゾールのビニル基の末端のC–H結合でホモカップリング反応が進行し，対応するジエンを得ることができた．1HNMR及びX線構造解析の結果，(E,E)体及び(E,Z)体が16:1の割合で生成されることが判明した (Scheme 1.)． | a3WS031Eo9E6z4oR
JPMXP1222UT0024 | 1660 | 2022 | UT | 24 | 外部利用 | 機器利用 | ---- | 自動車触媒の開発 | 田中 潤矢 | 東京濾器株式会社 | 計測・分析 | ---- | 革新的なエネルギー変換を可能とするマテリアル | 次世代ナノスケールマテリアル | UT-008：高分解能トップエントリー型透過電子顕微鏡 | [8 empty] | ディーゼル,酸化触媒,電子顕微鏡/Electron microscopy,燃料電池/ Fuel cell,ナノ粒子/ Nanoparticles | 現在、自動車用排ガス浄化触媒は、使用される白金族元素の希少性、また厳しくなる排ガス規制から白金族の使用量低減と高活性化という、背反する要素の両立を求められている。本課題では調製方法の異なるディーゼル酸化触媒粉末について活性元素である貴金属の粒子径を観察するため、東京大学の設備を利用してTEM観察を行った。 | 貴金属の担持工程の異なるPtPd/Al2O3触媒を2つ作成した(それぞれサンプルA、サンプルBとする)。作成した触媒はエタノールを用いて分散させ、透過型電子顕微鏡(JEM-2000EX)を用いて貴金属粒子の状態を観察した。 | Fig.1、2にサンプルA、Bの透過像をそれぞれ示す。印加電圧は200V、倍率は30万倍の条件で観察した。両方のサンプルで10nm以下の貴金属粒子が観察される。サンプルAでは1～2nmの比較的小さな貴金属粒子が多く観察されることに対し、サンプルBは小さい貴金属粒子はほとんど観察されない。弊社にて実施したガス浄化能試験ではサンプルAのほうが優れた性能を示しており、小さい貴金属粒子径が高い活性に寄与したと推測する。一方で貴金属の合金状態など他の要素も性能に関与している可能性があるため、今後STEM-EDSなどで詳しく貴金属状態を評価する予定である。 | IOGaFGXt6ZIU79Lj
JPMXP1222UT0029 | 1665 | 2022 | UT | 29 | 内部利用（ARIM事業参画者以外） | 機器利用 | 技術補助 | ガン治療のためのドラックデリバリーシステムの開発 | HONG Taehun | 東京大学 | 計測・分析 | ---- | 次世代バイオマテリアル | ---- | UT-011：有機材料ハイコントラスト透過型電子顕微鏡 | UT-010：クライオ透過型/透過走査型電子顕微鏡 | [7 empty] | 電子顕微鏡/Electron microscopy,DDSマテリアル/ DDS material | We developed a drug delivery system that specifically targets cancer cells in the body, in order to achieve effective cancer treatment with minimal side effects. Our approach involves delivering drugs that would normally have little effect when simply injected into the body, by encapsulating them in high-biocompatibility polymers that can precisely target cancer cells. For example, we have developed mechanisms to package messenger RNA (mRNA) or antibody proteins into these polymers, in a way that ensures they are delivered to the right place, and release drugs at the right time to have the desired effect. In order to precisely target drugs to specific tissues that are shielded by a variety of biological filters within the body, it is important to carefully control the size and hardness of the drug particles. In our research, we used transmission electron microscopes (JEM-1400 and JEM-2100F) to investigate the size and hardness of the drug particles we manipulated, and to evaluate whether they accurately pass through the intricate microstructures inside cells. | We developed pH-responsive mRNA micelles aimed at escaping from endosomes. To ensure that the micelles only open within endosomes and not in other locations in the body, they needed to be rigid. We attempted to create micelles harder than conventional ones by cross-linking CAA onto PEG-PLys commonly used in micelle production. And then, the rigidity was compared by estimating the staining patterns of uranium between CAA micelles and PEG-Plys micelles. Next, we created antibody-encapsulated micelles for use in immunotherapy. We determined whether the particles were enclosed within the PEG shell by comparing the overall size measured by DLS with the core size measured by JEM-1400. Finally, we developed a system that accurately targets mitochondria to treat cancer. We confirmed the accurate delivery of drug particles to the mitochondria and their local distribution in 3D images using JEM-2100. | We have developed micelles that release mRNA in response to pH. In addition to measuring their formation and particle size, we investigated whether they exist stably in tissues other than cancer by comparing their hardness using TEM.pH responsible micelles showed different uran staining patters depending on pH. Similarly, we developed micelles that release antibodies in response to pH and examined the thickness of their core and outer shell using TEM.The shell and core size of the micelles were analyzed by comparing TEM image and DLS data. Micelles made with longer PEG showed thicker shells. Finally, we developed nanocarriers that target mitochondria and verified their local distribution in 3D using cryo-TEM tomography.The mitochondrial targeting nanocarriers were accumulated at the matrix of mitochodnria. | XQIV4sIQ99hHnGh8
JPMXP1222UT0025 | 1661 | 2022 | UT | 25 | 外部利用 | 機器利用 | 技術補助 | 精密無機合成による新規ナノ材料の構造解明 | 神戸 徹也 | 東京工業大学 | 計測・分析 | ---- | 次世代ナノスケールマテリアル | ---- | UT-451：粉末X線回折装置 | UT-301：多機能走査型X線光電子分光分析装置(XPS) | UT-203：粉末X線回折装置 | [6 empty] | X線回折/X-ray diffraction,電子分光,原子層薄膜/ Atomic layer thin film | 新規に精密合成した無機材料の構造解析を目的として、X線結晶構造解析および光電子分光測定を行った。 | 構造解析はリガク株式会社 (Rigaku Co.) SmartLab (Kα1), (3kW)を用いて行った。サンプルはキャピラリーに封緘して、回転させながら測定した。また光電子分光測定を行うことで、微量サンプルにおける金属元素の酸化状態に対する情報を得た。 | 得られた回折シグナルをシミュレーション結果と比較することで、目的とする精密無機材料の構造決定を達成した。この結果、層間カチオンのサイズによるナノ材料の構造の変化を明らかにすることができた。光電子分光測定により、合金化による電子状態の変化をとらえることができ、触媒活性との関係を調べることで高活性を生み出す金属電子状態について新たな知見を得ることができた。 | 5shi0pQdMfZ0aciw
JPMXP1222UT0031 | 1667 | 2022 | UT | 31 | 内部利用（ARIM事業参画者以外） | 機器利用 | ---- | 金属酸化物ナノ粒子の合成と物性に関する研究 | 吉清 まりえ | 東京大学 | 計測・分析 | ---- | 革新的なエネルギー変換を可能とするマテリアル | 次世代ナノスケールマテリアル | UT-008：高分解能トップエントリー型透過電子顕微鏡 | UT-101：低損傷走査型分析電子顕微鏡 | UT-102：高分解能走査型分析電子顕微鏡 | UT-103：高分解能走査型電子顕微鏡 | [5 empty] | 電子顕微鏡/Electron microscopy,エネルギー貯蔵/ Energy storage,ナノ粒子/ Nanoparticles | 本研究では、ガリウム置換型イプシロン酸化鉄のミリ波帯における電磁波吸収特性および偏光特性の結晶子サイズ依存性について検討した。 | ガリウム置換型イプシロン酸化鉄（ε-GaxFe2−xO3,x= 0.44±0.01）を合成した。ゾルゲル法により前駆体を合成し、焼成温度を1050℃、1100℃、1150℃と変えた試料を合成した。透過型電子顕微鏡（TEM）を用いた粒子形状観察および粉末X線回折（PXRD）のリートベルト解析による結晶子サイズを行った。超伝導量子干渉磁束計を用いた磁化測定、テラヘルツ時間領域分光（THz-TDS）装置を用いた透過/反射スペクトル測定を行った。また、測定試料を超伝導マグネットにより着磁させたのち、偏光子を組み込んだTHz-TDS装置を用いてミリ波領域における偏光特性の測定を行った。 | 焼成温度を1050℃から1150℃まで上げることで、TEM像からは平均粒径が14.9 ± 6.0 nmから50.4± 35.7 nm まで増大することが観測された（図１）。また、PXRDのリートベルト解析の結果から、いずれの試料も単相であり、回折ピークの線幅から見積もられる結晶子サイズは16.9(1) nmから41.4(1)nmまで増大していた。磁化測定の結果、結晶子サイズの増大に伴い、保磁力、飽和磁化、残留磁化等が増大していることが見いだされた。例えば、室温における保磁力は、4.07 kOeから7.62kOeまで増大した。THz-TDSにより得られた吸収スペクトルからは、自然共鳴による電磁波吸収が78.7, 78.2, 77.7 GHzに観測されたが、結晶子サイズの増大に伴い、吸収強度が増大していることが明らかになった。また、結晶子サイズの増大とともに回転角度および楕円率の増大が観測された。粒子表面にある一定の厚みの非磁性層があり、ミリ波吸収および偏光に寄与していないと仮定したモデルにより、観測された結晶子サイズ依存性がよく再現された。この結果は、結晶子サイズの増大によりミリ波吸収特性および偏光特性を向上できることを示している。 | m1Y7CdDQuPFP84z5
JPMXP1222UT0022 | 1658 | 2022 | UT | 22 | 外部利用 | 機器利用 | ---- | セラミックス積層体の三次元構造解析 | 原 祥太郎 | 千葉工業大学 | 計測・分析 | ---- | その他 | ---- | UT-151：集束イオン／電子ビーム 複合ビーム加工観察装置 | [8 empty] | セラミックス,電子顕微鏡/Electron microscopy,集束イオンビーム/Focused ion beam | 固体酸化物形燃料電池（SOFC）は高い発電効率を持ち，次世代エネルギー変換機器として期待される一方，さらなる発電性能と信頼性の向上が重要となっている．近年，高性能空気極材料であるランタンストロンチウムコバルトタイト（LSC）が注目されているものの，熱膨張係数が大きく，電解質との熱膨張係数差により大きな熱応力を生じた場合，クラックや剥離が発生しやすいという課題があった．ただし，空気極は多孔質材料であるため，熱応力の発生メカニズムを解明するためには，微細構造スケールで発生する応力の議論が不可欠となる．そこで本研究では，電解質GDC（ガドリニアドープセリア）基板上にLSC空気極膜を塗布/焼結した2種類の試料を作製した後，FIB-SEMを用いて実構造モデルを再構築し，微細構造を定量的に明らかにすることを目的とする． | 本研究ではLSC粉末（Fuelcellmaterials製）とGDC粉末（信越化学工業製）を使用した．GDC粉末をニュートンプレス機で成形し，焼結（1400℃，2h）することでGDC基板を作製した．次に空気極材料（LSC）スラリーを作製後，スクリーンプリント機でGDC基板に塗布して乾燥させた．ここで，得られたLSC/GDCを脱脂・焼結させ，密度60％程度の空気極膜を作製した．その後，樹脂埋め・研磨を行い，空気極/電解質を含む平坦な断面を作製した．FIB-SEM（JEOL製：JIB-4601F）を用いて作製した試料内部構造の反射電子像を取得した．イオンビームにより試料内部を加工しながら，25㎚ごとに空気極/電解質断面の撮影をした．ImageJを用いてFIB-SEMで取得した連続画像の位置合わせ・ゆがみ補正を行った後，空隙・LSC・GDCごとに層の色分けを行い，空気極/電解質モデルを生成した． | FIB-SEMにより取得したLSC空気極膜の連続画像を使用し，三次元再構築化することに成功した（図1，2）．LSC空気極膜の構造パラメータを算出したところ，試料1の固相密度は60.2%，試料2は66.0%であった．物質の輸送特性を表す屈曲度ファクターは，試料1で固相が1.81，空隙相が2.21，試料2で固相が1.59，空隙相で2.64となった．固相よりも空隙の量が多いため，空隙相がより屈曲し，値が大きくなったと考えられる．また，密度分布を取得したところ，密度は，界面から離れるほど大きくなる傾向が見られた．これは，焼結時に収縮しないGDC基板の拘束によって，界面付近のLSC相の緻密化が妨げられたためであると考えられる．一般的に，密度や粒径が異なると，多孔体の弾性率や破壊強度は変化する．よって，両層の熱膨張係数差によってLSC層に熱応力が加わった際，界面近傍と界面から離れた箇所では，破壊の特性が異なることが考えられる． | yIMBUebo2N4rU99F
JPMXP1222UT0021 | 1657 | 2022 | UT | 21 | 内部利用（ARIM事業参画者以外） | 技術補助 | ---- | RH effect on the nano-structure of synthesized C-A-S-H gel | yuqian zheng | 東京大学 | 計測・分析 | ---- | その他 | ---- | UT-010：クライオ透過型/透過走査型電子顕微鏡 | [8 empty] | concrete, gel,電子顕微鏡/Electron microscopy | Thisexperiment is to characterize the C-A-S-H gel by Cryo-EM. And the effects ofchemical compositions and RH on morphology of C-A-S-H gel are studied. Based onth experimental results, it can be observed from Cryo-EM images that theaverage length of interlayer spacing decreases as RH decreases, whichrepresents the shrinkage of C-(A)-S-H gel during drying. | 1. Synthesis ofC-(A)-S-H gel Weused calcium nitrate (Ca(NO3)2∙4H2O),sodium silicate (Na2SiO3∙5H2O),and aluminum nitrate (Al(NO3)3∙9H2O)to synthsize various C-(A)-S-H gels by precipitation in an alkaline solution. Thesynthesized C-(A)-S-H gel is an alternative to the C-(A)-S-H gel in the cementsystem considering the complexity of hydration products of cement systems. In thisstudy, five different C-(A)-S-H gel were synthesized for different chemical compositions.The chemical composition of different C-(A)-S-H gels was controlled by theinitial Ca/Si and Al/Si ratios in the solution, and the chemical composition ofthe synthesized C-(A)-S-H gel is shown in Table 1.2. SamplepreparationAftersynthesis, the C-(A)-S-H gel was first washed with deionized water to removethe precipitated Ca(OH)2. The washed samples were dispersed in deionized waterby ultrasonic dispersion for 30 s. Three milliliter of the upper solution withC-(A)-S-H gel was dropped on a Cu microgrid (200 mesh, JEOL) with hydrophiliccoating (IB-3, Eiko). To minimize the influence of ice during observation, theCu microgrid with C-(A)-S-H gel was dried on vacuum for 7 days and re-saturatedin a sealed plastic box at various relative humidity, which was maintained bysaturated salt solution as potassium nitrate (KNO3) for RH 95%, potassiumiodate (KI) for RH70% and potassium carbonate (K2CO3) for RH45%. The box wasfilled with N2 gas to prevent the carbonation. After one month, microgrids wereplunge-frozen in liquid ethane.3.Cryo-EM observationAfterfrozen, the microgrid with C-(A)-S-H gel was subsequently installed on acryogenic transfer holder (914, Gatan) filled with liquid nitrogen and observedby a TEM system (JEM-2100F, JEOL) at 200 kV. | 1. Morphologyof C-(A)-S-H gelThe morphologyof C-S-H gels with various Ca/Si are shown in Figure 1 to Figure 3. From Figures,it is seen that the C-S-H gel with a Ca/Si ratio of 1.4 grows like sphericalparticles (Figure 1). It indicated that the C-S-H gel looks like a homogenoussilicate glass and the interlay space was not easily observed. However, withhigh Ca/Si ratio, C-S-H gel looks more like a fibrous crystal (Figure 2 andFigure 3). The C-S-H gel sheets locally were agglomerated and the interlayerspacing was observed.The morphologyof C-A-S-H gels with various Al/Si are shown in Figure 4 and Figure 5. They showthat as the Al/Si ratio increases, the C-A-S-H gel become more condensed.2. Shrinkageof C-(A)-S-H gelCryo-EMimages for C-S-H gel under various RHs are shown in Figure 6, 7 and 8. From theCryo-EM images, the C-(A)-S-H gel sheet at high RH is easily observed, but theC-(A)-S-H gel sheet at low RH is not evident on the same scale. Moreover, theinterlayer spacing was calculated from these images by Fourier transform andshown in Figure 9. It found that the average length of interlayer spacingdecreases as RH decreases, which represents the shrinkage of C-(A)-S-H gelduring drying. | yabX4zJjZ6Mi7ea6
JPMXP1222UT0055 | 1690 | 2022 | UT | 55 | 外部利用 | 機器利用 | ---- | 機能性酸化物薄膜の構造解析 | 太田 裕道 | 北海道大学 | 計測・分析 | ---- | 革新的なエネルギー変換を可能とするマテリアル | 高度なデバイス機能の発現を可能とするマテリアル | UT-004：環境対応型超高分解能走査透過型電子顕微鏡 | [8 empty] | 電子顕微鏡/Electron microscopy,パワーエレクトロニクス/ Power electronics,セラミックスデバイス/ Ceramic device,燃料電池/ Fuel cell,熱電材料/ Thermoelectric material,ワイドギャップ半導体/ Wide gap semiconductor,セラミックスデバイス/ Ceramic device | 機能性酸化物薄膜材料は従来のバルク材料と異なる微細構造や化学組成を形成することが多く、バルク材料には発現しない新たな物性を生み出すことから、革新的エネルギー関連材料の開発においてますます注目されている。このような薄膜材料は基板材料上に非平衡プロセスで成長させる事が多く、薄膜特異な構造・組成を形成することに加え、その成長過程において異相界面や貫通転位などの格子欠陥が形成され、材料の巨視的特性に大きな影響を及ぼす。より高性能な薄膜材料を設計するには、薄膜および一連の格子欠陥の原子構造とその特性の相関性を明らかにする必要があるため、多様な機能性酸化物薄膜を対象に、東京大学の設備を利用してTEM観察を行った。 | 本研究ではパルスレーザー堆積法を用いてTiO2薄膜やSrCoOx薄膜を作製した。一連の薄膜試料に対して、機械研磨およびイオン研磨を施し、薄膜断面観察TEM試料を加工した。薄膜の原子構造・組成については環境対応型超高分解能走査透過型電子顕微鏡（JEM-ARM200F Cold FE Dual SDD STEM, 200kV）を用いて高角度環状暗視野(HAADF)観察および環状明視野(ABF)観察による原子構造観察，エネルギー分散X線分光法(EDS)による局所の元素組成分析を行った． | 図1にAl2O3基板上に成長した膜厚が異なるTiO2薄膜の原子分解能HAADF-STEM像と原子構造モデルを示す。本研究では膜厚が６nmの試料と200nmの試料について解析を行った。6nmの試料において、コヒーレントなTiO2/Al2O3界面が形成された。一方、200nm試料の界面には周期的に出現する転位が観察された。以上の結果からTiO2膜厚の増大に伴い転位が導入され、薄膜中のひずみが緩和されたと考察される。また、このような膜厚による構造変化は、TiO2薄膜の特異な電気特性と光学特性に大きく影響することが示唆された。 | 2sj24f7lWtc21wk5
JPMXP1222UT0019 | 1655 | 2022 | UT | 19 | 内部利用（ARIM事業参画者以外） | 機器利用 | 技術補助 | 含フッ素化合物の合成と自己組織化制御 | 木幡 愛 | 東京大学 | 計測・分析 | ---- | 次世代バイオマテリアル | ---- | UT-010：クライオ透過型/透過走査型電子顕微鏡 | UT-011：有機材料ハイコントラスト透過型電子顕微鏡 | UT-201：無機微小結晶構造解析装置 | [6 empty] | 電子顕微鏡/Electron microscopy,X線回折/X-ray diffraction,DDSマテリアル/ DDS material | 我々はフッ素原子が導入された有機分子に着目し研究を行っている。フッ素原子の導入方法として通常は取り扱いが困難であるフッ素ガスを用いることで、既存の手法では合成が困難である機能性有機分子を創出しその新たな機能に迫ることを目的としている。また、我々はさまざまな含フッ素生体高分子を合成し、フッ素性官能基の分子構造と細胞膜透過性の関係を調べている。 | 合成した含フッ素化合物の構造を同定のため、単結晶X線構造解析を行った。また、透過型電子顕微鏡でペルフルオロ構造を有する生体高分子の水中での凝集状態について観察した。 | 世界で初めて、全ての頂点にフッ素原子が結合した立方体型分子「全フッ素化キュバン」の合成に成功した。得られた全フッ素化キュバンの構造をX線結晶構造解析によって同定した。さらに、この全フッ素化キュバンの内部に電子を閉じ込めることにも成功した。高度にフッ素化された化合物は疎水的かつ疎油的であるといったユニークな性質を持つため、ペルフルオロ構造を有するペプチドや核酸は未修飾のものと比較して高い細胞膜透過性を示した。高い膜透過性の理由として、我々は含フッ素生体高分子が水中において凝集体を形成しているためであると考えており、この分子の凝集状態を動的光散乱法と透過型電子顕微鏡によって確認した。 | 6xrNrQm2ovbjngcd
JPMXP1222UT0016 | 1653 | 2022 | UT | 16 | 内部利用（ARIM事業参画者以外） | 機器利用 | ---- | Surface analysis of stainless steel | Abdelrahman Mohamed Farghali Abdelati | 東京大学 | 計測・分析 | ---- | その他 | ---- | UT-202：高輝度In-plane型X線回折装置 | UT-102：高分解能走査型分析電子顕微鏡 | [7 empty] | 各種表面処理等,電子顕微鏡/Electron microscopy,X線回折/X-ray diffraction | Many attempts to overcome these limitations have been conducted by depositing a thin layer to improve the mechanical and tribological properties. In particular, among the diamond like carbon (DLC) coatings, a hydrogenated amorphous carbon (a C:H) thin film material that best satisfies the previous classification. Recently DLC films attracted significant attention due to their ability to be tailored to fit several applications in severe conditions and environments | Diamond Like Carbon (DLC) films were deposited by bipolar plasma based ion implantation (PBII) technique using Tetramethylsilane (TMS) and Toluene (C7H8) gases at ambient temperature for a total of 3 h under positive and negative voltages of +1.5 and 5, receptively.After both processes, the samples were cut and polished until a mirror like surface is obtained in the cross section. All samples were analyzed and observed by Raman spectroscopy, scanning electron microscope (SEM), and energy dispersive spectroscopy (EDS). The adhesion between DLC films and substrate was tested by using the Rockwell C indentation method with 1471N (150 kgf) load. The indented areas were later observed by digital microscopy. | The different morphologies are obtained due to the nitrogen diffusion into the steel structure which leads to a high percentage of grain refinement and phase transformation from the original martensite (α') phase to the expanded martensite (α'N) phase. | Q3jw07GOq8Begsp1
JPMXP1222UT0020 | 1656 | 2022 | UT | 20 | 内部利用（ARIM事業参画者以外） | 技術補助 | 機器利用 | 担持金属クラスター触媒の幾何構造解析 | 増田 晋也 | 東京大学 | 計測・分析 | ---- | 次世代ナノスケールマテリアル | ---- | UT-005：原子分解能元素マッピング構造解析装置 | UT-301：多機能走査型X線光電子分光分析装置(XPS) | [7 empty] | 電子顕微鏡/Electron microscopy,電子分光,ナノ粒子/ Nanoparticles | 我々は、配位子で保護することで原子精度の精密性で金クラスターの標的合成を行い、その触媒応用を行っている。今回、代表的なチオラート (RS−) 保護金クラスターであるAu25(SR)18をカーボン上に吸着させて特定の温度で熱処理を行うことで、クラスターとカーボン担体の界面に存在する配位子のみを選択的に残留させた触媒の合成に成功した。X線吸収微細構造解析および本事業の収差補正電子顕微鏡（JEM-ARM200F）観察により、Au25が主として保持されたクラスターが形成されていると結論付けた。本触媒は表面の配位子が除去されているため高活性を示すのに加えて、残留した配位子が触媒反応中で金クラスターを安定化する理想的な触媒として機能した。 | 支援機関にて収差補正電子顕微鏡（JEM-ARM200F）観察およびX線光電子分光（PHI500 VersaProbe）を行った。合成した触媒上の金クラスターの粒子径分布を測定するには原子レベルの分解能が必須であるため、本事業の収差補正電子顕微鏡を用いた。また、X線光電子分光により担持された金クラスターの電子状態を評価した。 | フェニルエタンチオラート (PET)配位子で保護されたAu25クラスター (Au25(PET)18) をトルエン中でカーボンと混ぜ合わせることで触媒を合成した。配位子が残存したままでは触媒活性がほとんど現れないため、本触媒を真空下、450℃でt時間焼成した触媒 (Au25(PET)/C-t) を合成した (Figure 1a)。XAFS測定を行ったところ、8時間までの焼成において配位子が脱離していき、8-12時間の間は同等の配位子が保たれており、12-24時間において配位子が完全に脱離することが分かった。この24時間の間、Au–Au結合の配位数から判断して、Au25クラスターのサイズが保たれていると考えられた。そこで、収差補正電子顕微鏡によって粒子径を観察したところ、例えば12時間焼成したサンプルでは平均粒子系1.6 nm程度で金クラスターが担持されていた (Figure 1b)。この値は推定されるAu25の粒子径よりも少し大きいと考えられるが、未焼成のサンプルにおいても平均粒子径が1.5 nm程度と算出されたため、金クラスターが電子線下で揺らいでいることで大きく観察されたと考えられ、粒子サイズは保持されていると結論付けた。本触媒を用いてベンジルアルコールの酸化反応を30℃で行ったところ、8時間以上焼成したサンプルでは高い活性が得られ、配位子が完全に脱離した24時間焼成のサンプルが最も高い活性を示した。一方で、同反応を80℃で行ったところ、配位子が完全に脱離した触媒では反応初期に凝集を伴い失活したのに対して、一部配位子が残存した触媒では失活なく良好に反応が進行し、触媒回転頻度>4000/h-1で触媒回転数>50000が得られた。Au 4fのX線光電子分光から担持された金クラスターはカチオン性と観測されたが(Figure 1c) 、反応速度論解析では既報でのアニオン性の金に近い傾向が見られた。そこでクラスターの半面に配位子が残存したモデルを用いて量子化学計算を行ったところ、配位子が配位した金原子はカチオン性だが、配位子が脱離して形成した金サイトはアニオン性であること得られた。すなわち、配位子が残存していることで系全体として見た金の電荷はカチオン性だが、活性点となる金サイトはアニオン性となっていることが示唆された。 | 50NvyXEWozvgnnA8
JPMXP1222UT0017 | 1654 | 2022 | UT | 17 | 内部利用（ARIM事業参画者以外） | 機器利用 | ---- | Microstructure of Solid Oxide Fuel Cells | SCIAZKO Anna | 東京大学 | 計測・分析 | ---- | 革新的なエネルギー変換を可能とするマテリアル | 次世代ナノスケールマテリアル | UT-102：高分解能走査型分析電子顕微鏡 | [8 empty] | 電子顕微鏡/Electron microscopy,燃料電池/ Fuel cell,ナノ多孔体/ Nanoporuous material,メソポーラス材料/ Mesoporous material,電極材料/ Electrode material | Theelectrochemical performance of Solid Oxide Fuel Cells (SOFCs) and Solid Electrolysis Cells (SOECs) greatly dependson the microstructure of their electrodes. The investigation of themicrostructure of SOFC electrodes in the bulk and deteriorated states areessential in order to clarify the degradation mechanisms and provide theguidelines for cell fabrication and operation strategies. | The various designs of SOFC and SOEC electrodes were fabricated in order to investigate the influence of materials, particle size and electrochemical operation strategies. The degradation experiments were conducted for evaluating the influence of applied current density, inlet gas composition, operation time and temperature. The microstructureinvestigations were carried for both powder samples and porous compositematerials. Some of the samples were infiltrated with resin and polished with cross-sectional polisher in order to clearly observe microstructural properties. The samples were observed by ScanningElectron Microscope SEM with energy-dispersive X-ray spectroscopy (JSM-7800F). In order to improve SEM imagining some of the samples were pre-treated with carboncoating. | The research focused on several topics, including carbon deposition in the SOFC electrodes, nickel movement in the patterned electrode and applicability of machine learning to predict the degradation. The correlation between electrochemical performance and microstructure was discussed based on the acquired SEM images and EDX mapping. The investigated electrodes included Ni-YSZ, Ni-GDC and pure GDC.The SOFC cell degradation in the methane environment was quantitatively evaluated with the focus on the micro- and nano- structures of deposited carbon. The difference in the degradation mechanism due to the current direction (SOFC and SOEC operation) was discussed with the 2-D electrodes with well-defined geometry. Additionally, the framework incorporating physically-constrained unsupervised image-to-image translation (UNIT) network was developed to predict the nickel oxide reduction in the multiphase porous microstructure. | cN71st0t5bfSvfln
JPMXP1222UT0013 | 1650 | 2022 | UT | 13 | 内部利用（ARIM事業参画者以外） | 機器利用 | ---- | セラミックスの焼結および力学特性についての研究 | 増田 紘士 | 東京大学 | 計測・分析 | ---- | 量子・電子制御により革新的な機能を発現するマテリアル | 次世代ナノスケールマテリアル | UT-007：高分解能分析電子顕微鏡 | UT-102：高分解能走査型分析電子顕微鏡 | UT-103：高分解能走査型電子顕微鏡 | UT-151：集束イオン／電子ビーム 複合ビーム加工観察装置 | UT-404：TEM試料調製システム_ナノミル |  |  |  |  | セラミックス,電子顕微鏡/Electron microscopy,イオンミリング/Ion milling,集束イオンビーム/Focused ion beam | セラミックス材料は，硬度・耐熱性・耐食性に優れるものの，塑性変形を生じづらい脆性的な性質および高温・長時間を要する焼結プロセスに問題を抱えている。我々のグループは，これらの問題を解消するため，酸化物セラミックスの微小力学特性，高温塑性流動，通電支援焼結技術の研究を行っており，その中でセラミックスの微細組織評価が必要不可欠である。そこで本課題では，セラミックスの微細組織をマルチスケールで評価するための電子顕微鏡観察を目的として実施された。 | 本課題では、TEM (JEM-2010F) およびナノミル装置を利用したセラミックスの結晶粒界の高分解能観察、FIB (JIB-4600F) によるマイクロピラーの加工、SEM (JSM-7000F) を利用した高温変形後の結晶粒径評価、SEM-EDS (JSM-7800F) を利用した相互拡散対試料の濃度分析を行った。 | セラミックスの力学特性および焼結特性について下記の重要な知見を得ることができた：[1] TEM (JEM-2010F) およびナノミル装置によって、イットリア安定化ジルコニア (YSZ) 双結晶の対称傾角粒界を高分解能観察し、研究で用いた双結晶試料は結晶粒同士が原子スケールで結合した粒界構造をもつことが確認できた。[2] FIB (JIB-4600F) によって、YSZ、Y2O3、MgAl2O4、SrTiO3単結晶から直径およそ1 um、高さおよそ3 umのマイクロピラー試験片を作製した。これらの試験片は、我々のグループが保持する微小機械試験設備によって圧縮試験を行い、セラミックスが微小領域では室温においても塑性変形を生じる結果を示した。[3] SEM (JSM-7000F) によって、焼結ままおよび高温変形後の多結晶YSZの微細組織を観察し、塑性ひずみの蓄積とともに動的な結晶粒成長が生じることが明らかとなった。[4] SEM-EDS (JSM-7800F) によって、Y2O3-Er2O3相互拡散対の界面近傍における濃度マッピングおよびプロファイル分析を行い、電場支援によって拡散係数が上昇することが明らかとなった。 | QTSs4qfy1v3Av5aS
JPMXP1222UT0012 | 1649 | 2022 | UT | 12 | 内部利用（ARIM事業参画者以外） | 機器利用 | 技術補助 | ヘテロナノチューブの構造分析 | 張 鋭璽 | 東京大学 | 計測・分析 | ---- | 革新的なエネルギー変換を可能とするマテリアル | 次世代ナノスケールマテリアル | UT-006：ハイスループット電子顕微鏡 | UT-007：高分解能分析電子顕微鏡 | [7 empty] | 電子顕微鏡/Electron microscopy,ワイドギャップ半導体/ Wide gap semiconductor,ナノカーボン/ Nano carbon,ナノチューブ/ Nanotube,電極材料/ Electrode material,パワーエレクトロニクス/ Power electronics | 自立薄膜の単層カーボンナノチューブをはじめとする一次元ヘテロ構造の開発の以来、様々な単層カーボンナノチューブはテンプレートとしての一次元ヘテロ構造の合成及び構造評価が展開している。その中で、ゼオライト単層カーボンナノチューブは小直径ナノチューブや大量合成ができることで注目された。従来ゼオライトパウダー状のカーボンナノチューブを用いた一次元ヘテロ構造を合成したが、ラマン分光分析や光吸収などの光学的な手法で窒化ホウ素ナノチューブが検出できなかった。そのため、合成の効果は評価できず、いろいろな構造評価は進んでいることが難しい。そこで、本研究はTEMグリッド上で合成した一次元ヘテロ構造はTEMで直接に観察し、その画像は合成効果合成条件の探求の指針となる。 | JEM-2800とJEM-2010F主にを用いて、SiO2TEMグリッド上のカーボンナノチューブ及び一次元ヘテロ構造を観察し、ヘテロ構造の層数と被覆率を統計することができ、この結果より、合成条件を明らかにする。 | TEMグリッド上のその場で合成したゼオライト一次元ヘテロ構造は、いわゆる窒化ホウ素ナノチューブは前駆体の量が増加したと共に、層数が増加し、被覆率が高くなることを明らかにした。その方法は今後一次元ヘテロ構造の効率的な合成及び合成条件を探究することに対して、大きい意味があると確信している。 | 929dZiVX05tdVgXn
JPMXP1222UT0010 | 1647 | 2022 | UT | 10 | 内部利用（ARIM事業参画者以外） | 機器利用 | ---- | イネの茎葉部に蓄積する澱粉の多様性の解析 | 森田 隆太郎 | 東京大学 | 計測・分析 | ---- | 次世代バイオマテリアル | その他 | UT-101：低損傷走査型分析電子顕微鏡 | [8 empty] | 澱粉,電子顕微鏡/Electron microscopy | 澱粉は植物が生合成する多糖類である。イネは我々の主食でもある種子に多くの澱粉を蓄積するが、葉鞘や稈といった栄養器官にも澱粉を蓄積する。本研究では葉鞘や稈から澱粉粒を精製し、胚乳との澱粉粒の大きさや形状の違いを観察する。 | イネの種子、葉鞘、稈から精製した澱粉粒をステージ上に貼ったカーボンテープの上に付着させた。その後オスミウムコーターでコーティングし、走査型電子顕微鏡JSM-7500FAを用いて、澱粉粒の大きさと形状を観察した。 | イネの種子、葉鞘、稈に蓄積する澱粉を精製し、走査型電子顕微鏡で観察した。イネの種子に蓄積する澱粉粒は角張った形状で、その直径は大体4 umほどであった。一方で、葉鞘や稈に蓄積する澱粉は丸みを帯びておりその直径はおよそ10 umほどであった。イネの種子では、澱粉粒は複粒型澱粉として知られており、アミロプラスト内に澱粉粒が隙間なく配置するため角のある澱粉粒になると考えられている。一方で、葉鞘や稈では澱粉粒はアミロプラストまたはクロロアミロプラストと呼ばれるプラスチドに蓄積し、胚乳とは異なり澱粉粒が隙間なく蓄積しない。これらのイネ組織間における澱粉粒の蓄積様式の違いが澱粉粒の形状の違いに影響を及ぼしたと考えられる。一方で、その違いが生じる分子メカニズムは不明であり、今後の更なる研究が必要である。 | 7wmzL5Oz8R7FehD2
JPMXP1222UT0015 | 1652 | 2022 | UT | 15 | 内部利用（ARIM事業参画者以外） | 機器利用 | ---- | 鉱物多結晶体の創製 | 小泉 早苗 | 東京大学 | 計測・分析 | ---- | その他 | ---- | UT-102：高分解能走査型分析電子顕微鏡 | UT-007：高分解能分析電子顕微鏡 | UT-154：イオンスライサー | UT-714：電子線顕微鏡観察用コーター | UT-203：粉末X線回折装置 |  |  |  |  | 鉱物、合成、粉砕、放電プラズマ焼結、酸化デコレーション,電子顕微鏡/Electron microscopy,X線回折/X-ray diffraction | 本研究では地球の最上部マントルの主要構成物質であるカンラン岩の物性における化学効果を調べるために、天然由来原料を利用して（特に化学組成において）平均的な天然岩石をよく模擬し室内実験に適した人工カンラン岩試料合成法の開発を行った。 | 本研究では湿式ジェットミル（Star Burst System, SuginoMachine Co., Ltd.）を用いて、カンラン岩体から採取した天然の泥試料の微細化加工を行った。微細化加工後は水簸法により平均粒径0.3μmに調粒した鉱物微粒粉を圧粉し成形体を作成した。作成した成形体は放電プラズマ焼結装置（Labox-110N, SinterLand）を用いて焼結した。試料の化学組成は蛍光X線分析 （XRF： PW2400、Phillips）と電子プローブマイクロアナライザー（EPMA：SPM-9700HT、SHIMADZU)で、合成したカンラン岩試料の微細構造は走査電子顕微鏡（FE-SEM：JSM-7800F,JEOL)と透過電子顕微鏡（TEM： JEM-2010F、JEOL）を用いて観察した。 | 微細加工及び加圧焼結時に導入される転位を酸化デコレーション法で評価した。アニールの温度・時間・雰囲気条件の最適化を行う事で、細粒（平均粒径0.48 μm）かつ緻密（空孔率0.27 vol.%）な人工カンラン岩の合成に成功した。 | jsKYGkKK23qn1s1L
JPMXP1222UT0011 | 1648 | 2022 | UT | 11 | 内部利用（ARIM事業参画者以外） | 技術補助 | ---- | 担持金属触媒による加水素分解反応の開発 | 山崎 友香理 | 東京大学 | 計測・分析 | ---- | その他 | その他 | UT-005：原子分解能元素マッピング構造解析装置 | UT-004：環境対応型超高分解能走査透過型電子顕微鏡 | [7 empty] | エステル, 加水素分解, 担持金属触媒,電子顕微鏡/Electron microscopy | エステルの加水素分解反応は、再生可能資源である油脂類からバイオ燃料を合成するうえで重要な反応である1)。固体触媒を用いた本反応の先行研究では、高転化率・高選択性の実現のために250℃以上の加熱あるいは1 MPa以上の高圧水素雰囲気中が必要である。本研究では、より温和な条件で駆動可能な触媒開発を目的とし、Pt/WO3-ZrO2が130℃以下、常圧水素下でエステルの加水素分解反応を触媒し、高い収率でアルカンを生成することを見出した。 | ZrO2をammonium metatungstate hydrateの水溶液に加えて混合し、蒸発乾固した後に焼成してWO3−ZrO2を合成した。これにplatinum (II) acetylacetonateをアセトンに溶かした溶液を用いて、含浸法によってPt/WO3−ZrO2触媒を合成した。（株）日本電子製原子分解能元素マッピング構造解析装置JEM-ARM 200F Thermal FE STEMと（株）日本電子製JEM-ARM 200F Cold FE Dual SDD STEMでHAADF-STEM像観察と元素マッピングを行い、合成した触媒の構造評価を行った。合成した触媒を用いてエステルの加水素分解を行った。溶媒存在下で触媒と基質を混合し、H2バルーンを用いて70−130 ℃で激しく撹拌した。反応終了後、反応液をガスクロマトグラフィーにより分析し、基質の転化率及び生成物の収率の定量分析を行った。 | 図1にPt/WO3−ZrO2触媒のHAADF-STEM画像と元素マッピングを示す。ZrO2担体上にWO3が約2 nmのクラスター状に分布しており、その上に粒径の小さなPtが高分散していることが分かった。この触媒を用いてドデカン溶媒中でデカン酸メチルの加水素分解を行った結果、常圧水素雰囲気、130℃に加熱した条件で反応が極めて効率よく進行し、24時間で96％のデカンを生成した。 | LUJ0wV17Z4P7zqQ5
JPMXP1222UT0023 | 1659 | 2022 | UT | 23 | 内部利用（ARIM事業参画者以外） | 機器利用 | ---- | 光触媒の分析・解析 | 山田 太郎 | 東京大学 | 計測・分析 | ---- | 革新的なエネルギー変換を可能とするマテリアル | 次世代ナノスケールマテリアル | UT-005：原子分解能元素マッピング構造解析装置 | UT-006：ハイスループット電子顕微鏡 | UT-009：ハイコントラスト透過型電子顕微鏡 | UT-151：集束イオン／電子ビーム 複合ビーム加工観察装置 | UT-154：イオンスライサー |  |  |  |  | 光触媒,水の完全分解,酸硫化物,透過電子顕微鏡,格子像観察,大面積展開,電子顕微鏡/Electron microscopy,水素貯蔵/ Hydrogen storage,エネルギー貯蔵/ Energy storage,ナノ多孔体/ Nanoporuous material,ナノ粒子/ Nanoparticles,電子顕微鏡/Electron microscopy,イオンミリング/Ion milling,エネルギー貯蔵/ Energy storage,ナノ粒子/ Nanoparticles,電子顕微鏡/Electron microscopy | 粉末光触媒を用いた太陽光水分解反応は、ソーラー水素を大規模かつ安価に製造する技術として研究されている。光触媒を構成する材料は半導体であるため、良好な電荷移動特性を発揮させるには欠陥の少ない材料を合成する必要がある。そのためには、光触媒の構造を原子レベルで観察し、欠陥の構造を明らかにする必要がある。本研究課題では合成法を固相法からフラックス法に変更した可視光応答酸硫化物Y2Ti2O5S2の内部構造をTEM,STEMなどを用いて詳細に解析した。 | 本プロジェクトで開発してきた可視光利用可能な水分解酸硫化物光触媒Y2Ti2O5S2(以下YTOS)を従来の固相法より、合成法をフラックス法に変えた場合、より薄い100 nm弱厚程度の平板状の粒子が得られた。このYTOSは水素生成活性が高いが、水の全分解活性が低い。その理由を明らかとする為、電子顕微鏡構造解析を試みた。光触媒フラックス合成Y2Ti2O5S2粉末試料は樹脂包埋してイオン研磨により薄片化する手法を用い、TEMサンプルに加工した。イオン研磨で用いた装置はイオンスライサー(EM-09100IS; JEOL)であり、最大加速電圧は6.5 kV, 最小加速電圧は2.0 kVで、各作製工程により加速電圧やイオン照射角度を変更調節した。電子顕微鏡(TEM, JEM-2010HC, JEOL)を用い、回折図形を取得しYTOSの結晶性を確認した。さらに、結晶内の転位の有無を確認する為、同JEM-2010HCでウィークビーム法暗視野像を取得した。ウィークビーム法とは正確な二波条件から僅かに回折条件をずらすことによって、転位観察の見かけの分解能を向上させる手法である。得られた像の転位部分の構造と組成をより詳細に調べるために収差補正付原子分解能STEM (Cs-corrected thermal FE-STEM, JEM-ARM200F,JEOL)を用いた。使用したTEMとSTEMの加速電圧は200 kVである。 | YTOS粒子の明視野TEM像を図1aに示す。電子線回折パターンからは、YTOS試料は単結晶であることがわかった。同じ粒子の暗視野TEM像をウィークビーム法で観察したところ、粒子中心部に面欠陥の存在を示す線状の明るいコントラストが見られた（図1b）。この面欠陥の詳細な原子配列と組成を調べるため、原子分解能STEM観察を行ったところ、図2に示す環状暗視野STEM像には、層状構造を反映して直線状のコントラストが見られた。図3にはSTEM-EDSマッピング像を示す。面欠陥部では、MgとSのシグナルが強い一方で、Ti、O、Yのシグナルが弱くなっている様子が観察された。したがって、面欠陥はMgとSの原子層から構成されていることがわかった。この面欠陥が光触媒の活性に影響を与えている可能性が示唆される。 | k6g7aP15MfaquOj1
JPMXP1222UT0005 | 1642 | 2022 | UT | 5 | 外部利用 | 機器利用 | ---- | 熱電変換材料の物性評価 | 並木 宏允 | 地方独立行政法人東京都立産業技術研究センター | 計測・分析 | ---- | 革新的なエネルギー変換を可能とするマテリアル | マルチマテリアル化技術・次世代高分子マテリアル | UT-304：極限環境下電磁物性計測装置 | [8 empty] | 熱電材料/ Thermoelectric material,コンポジット材料/ Composite material | 熱電変換材料は、温度差によって起電力が生じるゼーベック効果を利用して電力を生み出すエネルギー変換材料である。その発電の原理上、化学反応を伴わないため有害ガスが生じず、またデバイスに機械部分を含まないため長寿命であるという利点を持つ。これらの利点から古くから排熱発電を目的として研究開発が行われてきた。近年では身体や環境からの熱を利用することでウェアラブルデバイスやIoTセンサの自立電源の候補としても注目されている。本研究では、コドープしたAg6Ge10P12および異種無機化合物と複合化させたBi2Te3系熱電材料を対象とした。 | 熱電特性の評価のために、Quantum Design社製Physical Properties Measurement System(PPMS)を機器利用した。合成した試料に対して4端子法による電極付けを行い、PPMSのThermal Transport Option (TTO)を用いて電気抵抗率、ゼーベック係数を評価した。熱伝導率は別途熱拡散率、密度、比熱から求め、無次元性能指数ZTを算出した。また、直流抵抗パックを用いて、室温におけるホール効果測定からキャリア密度を評価した。 | CuとGaをコドーピングしたAg6Ge10P12では、ホールドープに起因したキャリア密度の増加による電気抵抗率の低減とフォノン散乱の増強による熱伝導率の低減を同時に達成し、ZTを向上させることに成功した。異種無機化合物と複合化させたBi2Te3系熱電材料では、ゼーベック係数の向上が確認された。キャリア密度に対するゼーベック係数をフィッティングすることで得られる状態密度有効質量が複合化により上昇していることから、このゼーベック係数の向上は複合化界面で生じるエネルギーフィルタリング効果に起因していると考えられる。加えて複合化による熱伝導率の低減も実現でき、ZTを向上させることに成功した。 | 1kzBrIb6g1XBODtI
JPMXP1222UT0008 | 1645 | 2022 | UT | 8 | 内部利用（ARIM事業参画者以外） | 機器利用 | ---- | Mg合金の構造解析 | 江草 大佑 | 東京大学 | 計測・分析 | ---- | その他 | その他 | UT-002：軽元素対応型超高分解能走査透過型電子顕微鏡（Cs-STEM） | UT-009：ハイコントラスト透過型電子顕微鏡 | [7 empty] | マグネシウム基合金, 走査型透過電子顕微鏡,電子顕微鏡/Electron microscopy | Mgに微量の遷移金属元素および希土類元素を添加したMg-TM-RE合金は長周期積層規則（LPSO）相と呼ばれる特異な相を形成するとともに、温間加工の適用により著しい高強度化を発現するため、注目されている。本研究では高強度化に寄与すると考えられる変形組織の微視的特徴について電子顕微鏡法を用いた直接観察により明らかとすることを目的とした。 | 鋳造により作製したMg97Zn1Gd2(at. %)合金について、熱処理材（溶体化処理→ 400℃×24ｈ保持）および熱処理後に押出加工（押出温度 623 K, 押出比 10:1, 押出速度 2.5mm/s）を施した押出材をそれぞれ作製し、試料とした。機械研磨・イオンミリングにより薄片化した試料を透過型電子顕微鏡（TEM）及び走査透過型電子顕微鏡（STEM）観察に供した。観察には下記装置を用いた。TEM：JEM-2010HC（UT-009）STEM：JEM-ARM200F Cold FE（UT-002） | Fig. 1に熱処理材および押出材より取得したHAADF-STEM像を示す。Fig. 1 (a)に示す熱処理材から取得した像において添加元素の濃化を伴う積層欠陥（SESF）が非周期的に導入されていることが確認できる。また、押出材（Fig. 1 (d)）では加工に伴って結晶回転を伴うキンク界面が高密度に導入されているとともに、界面に沿って拡張転位として表現されるナノスケールのSESFが配列していることが確認できる。STEM観察結果およびXRDを用いた比較により、押出後の試料においてSESFの体積率が60%程度増大していることが確認され、加工中の動的析出に起因すると考えられた。またSTEM像の解析により、SESFの動的析出にはキンク界面を起点とした不均一核生成の影響が示唆され、本合金の優れた機械的特性に寄与していると考えられた。 | l3c9OnCva10qz590
JPMXP1222UT0009 | 1646 | 2022 | UT | 9 | 内部利用（ARIM事業参画者以外） | 技術補助 | 機器利用 | 担持ナノ粒子触媒の表面分析 | 松山 剛大 | 東京大学 | 計測・分析 | ---- | 次世代ナノスケールマテリアル | ---- | UT-005：原子分解能元素マッピング構造解析装置 | UT-301：多機能走査型X線光電子分光分析装置(XPS) | [7 empty] | 電子顕微鏡/Electron microscopy,電子分光,ナノ粒子/ Nanoparticles,ナノ粒子/ Nanoparticles | 酸化物担体上に担持したAu−Pd合金ナノ粒子の状態を分析するため, STEMを用いてナノ粒子の粒径分布測定およびSTEM-EDS mappingによるAu, Pdの位置についての分析を行った. また, XPS測定によってAu, Pdの電子状態の分析を行った. | STEM (ARM 200F) 測定については, Cu製のマイクログリッド上に, エタノール中で分散させた試料を付着させ, 終夜ダイアフラムポンプで乾燥させたものを使用した. また, XPS (PHI VersaProbe 1) 測定についてはインジウム箔上に試料を付着させることにより調製し, トランスファーベッセルを用いて空気に晒すことなく測定を行った. | HAADF-STEM像の解析結果から平均粒径2.7 nm程度の粒子が担持されていることが明らかとなった. またSTEM-EDS mappingの結果からAuとPdが同一ナノ粒子上に存在しており, これらが二元化していることが明らかとなった. XPS測定からはAu, Pdいずれも0価であり, これらが合金化していることが明らかとなった. XRDから酸化物担体の構造は触媒調製後も保たれていることが分かり、酸化物担体上にAu−Pd合金ナノ粒子触媒が担持されていることが明らかとなった. また, XPSによる電子状態分析からAu, Pdがいずれも高エネルギー側にピークトップがシフトしており, 電子不足なナノ粒子が形成していることが明らかとなった. この触媒を用いた有機反応において, 電子不足な活性種が反応活性向上に寄与していることが明らかとなった.図については論文掲載済みであるため, ここでは割愛する. | RQjI5OKL9edbH9yL
JPMXP1222UT0004 | 1641 | 2022 | UT | 4 | 外部利用 | 技術代行 | 技術補助 | リチウムイオン電池電極材料の解析 | 村山 昌宏 | 日亜化学工業株式会社 | 計測・分析 | ---- | 革新的なエネルギー変換を可能とするマテリアル | 高度なデバイス機能の発現を可能とするマテリアル | UT-306：超微量元素計測システム(SIMS) | [8 empty] | リチウムイオン電池, 正極,質量分析/Mass spectrometry | リチウムイオン電池は携帯電話、ノートPC、電動車、蓄電池など様々な分野で広く活用されている。特に、近年電動車への用途拡大が急速に進んでおり、電池の高性能化が求められている。特性向上にはリチウムイオン電池の中で何が起こっているかを微視的観点から観察する必要がある。本研究では、高分解能二次イオン質量分析装置を用いて、充放電レート変更による耐久性評価後の劣化した正極活物質粒子内のLi分布がどのように変化するか評価を行った。 | 測定サンプルの作製は以下の方法にて行った。正極電極(活物質：ニッケルコバルトマンガン酸リチウム)と負極電極(活物質：人造黒鉛)、セパレータ(ポリオレフィン)を組み合わせ、Ar雰囲気下で電解液を注液後、低レートでエージングを行った後、充放電レート2C/2C及び4C/4Cで耐久性評価(400サイクル)を行い、400サイクル後の容量維持率が異なる二つの試験セルを得た。試験セルをAr雰囲気下で解体し正極電極を取り出し、溶媒で洗浄した後、イオンミリング加工により断面だしを行い、NanoSIMS50Lの測定治具に収まるように、寸法を調整し、測定サンプルとした。 | Li元素のマッピング像より、充放電レート2C/2C[図1(a)]では粒子内部のLi濃度がほぼ均一であったが、充放電レートを上げた4C/4C[図1(b)]では粒子内部のLi濃度に差が有る事を確認できた。急速充放電の容量維持率悪化原因の一つとして、Liの脱挿入不可な粒子が増えたためと推測する。 | mC9wbNIQ0FR4BVbC
JPMXP1222UT0007 | 1644 | 2022 | UT | 7 | 外部利用 | 機器利用 | 技術代行 | 配位ナノシートの構造解析 | TAKADA KENJI | 東京理科大学 | 計測・分析 | ---- | 量子・電子制御により革新的な機能を発現するマテリアル | 次世代ナノスケールマテリアル | UT-301：多機能走査型X線光電子分光分析装置(XPS) | UT-202：高輝度In-plane型X線回折装置 | UT-152：CADデータ連動3次元機能融合デバイス評価用前処理システム | [6 empty] | 集束イオンビーム/Focused ion beam,X線回折/X-ray diffraction,電子分光,ナノシート/ Nanosheet,表面・界面・粒界制御/ Surface/interface/grain boundary control | 平面状有機配位子と金属イオンから作られる二次元状配位高分子『配位ナノシート』は、次世代のナノ材料として注目を集めている。本課題では、当研究室で作製した種々の配位ナノシートの構造情報を得るために、X線光電子分光(XPS)法を用いた元素分析やX線回折法を用いた結晶構造解析を、東京大学の設備を利用して行った。また、断面構造や元素分布を解明するためのFIB加工を行った。 | ・XPS測定 Si基板上の配位ナノシート試料のXPS測定をX線光電子分光装置 VersaProbe 5000を用いて行った。・In-plane XRD測定 Si基板上の配位ナノシート試料のin-plane XRD測定をX線回折装置 SmartLab(9kW)を用いて行った。・FIB加工 Si基板上の配位ナノシート試料を収束イオンビーム加工装置XVision200TBで薄片化を行った。 | ・X線光電子分光およびX線回折測定 作製した配位ナノシートサンプルをSi基板にのせ、X線光電子分光装置VersaProbeを用いてXPS測定を行った。一例として、ヘキサヒドロキシトリフェニレン配位子を用いて作製した配位ナノシートCuHHTPのXPSをFig. 1aに示す。Cu 2p, O 1s, C 1sのピークのみが検出されており、そのピーク位置は既報のものに一致していた。また、In-plane方向のX線回折測定結果では、作製したCuHHTPが結晶性を持っていることが明らかとなり、既報との合致から二次元構造を有していることが明らかとなった。以上のように、合成したナノシートの同定を行い、のちに研究室にて物性測定を行っている。・FIB加工 配位ナノシートの積層方向の構造を解明するための断面TEM観察に用いる試料の作製を、FIB加工装置を用いて行った（技術代行にて実施）。Fig. 2のSEM像に示すようにサンプルの加工に成功し、のちにTEMおよびSTEM/EDS測定により積層方向の元素マッピングを行った。 | WT186aTC4ljzLfxD
JPMXP1222AT5050 | 3122 | 2022 | AT | 5050 | 外部利用 | 技術相談 | ---- | 固体NMRを利用した非環式レチノイドの生体膜貯蔵機構の解析 | 古山 浩子 | 国立大学法人東海国立大学機構岐阜大学 | 計測・分析 | 物質・材料合成プロセス | 量子・電子制御により革新的な機能を発現するマテリアル | 次世代バイオマテリアル | AT-505：固体NMR装置 (SSNMR) | [8 empty] | 核磁気共鳴/Nuclear magnetic resonance,核磁気共鳴/Nuclear magnetic resonance,スピン制御/ Spin control,生体イメージング/ In vivo imaging | 独自の高速カップリング反応により合成した11C 標識プローブ（図1）のPET脳イメージング解析から高い脳内移行性と脳大脳皮質への集積が示された（図2）。脂質二重層中における分子配置の解析を目的とし，固体NMRの測定法を用いた原子間距離測定法の一つである回転エコー二重共嗚法(Rotational Echo Double Resonance, REDOR)を用いて，13C, 2Hダブル標識プローブの13C 標識位置と生体膜成分であるコリンγ位水素原子との精密原子間距離測定を行うことを検討した。 | 技術相談のため概要のみ記載。以下、空欄。 | 目的とする13C, 2H ダブル標識プローブを調整し、生体膜成分のモデルであるバイセル膜を調整、標識プローブとの混合サンプルを調整した。標準サンプルを用いてREDOR測定のパラメーター設定を行った。今後、固体NMRの測定による脂質二重層中における分子配置の解析を行い。脳内取り込み化合物と脂質膜との相互作用の固体NMRによる解析を行う計画である。 | ggR5OMw40n8w2k0y
JPMXP1222UT0003 | 1640 | 2022 | UT | 3 | 内部利用（ARIM事業参画者以外） | 機器利用 | 技術補助 | 新規機能性材料の表面･結晶･電子構造解析 | 伊藤 喜光 | 東京大学 | 計測・分析 | ---- | 量子・電子制御により革新的な機能を発現するマテリアル | ---- | UT-301：多機能走査型X線光電子分光分析装置(XPS) | UT-307：走査型プローブ顕微鏡 | UT-202：高輝度In-plane型X線回折装置 | UT-850：形状・膜厚・電気特性評価装置群 | [5 empty] | 薄膜、表面形状分析、表面化学構造解析,走査プローブ顕微鏡/Scanning probe microscopy,走査プローブ顕微鏡/Scanning probe microscopy,X線回折/X-ray diffraction,X線回折/X-ray diffraction,電子分光,表面・界面・粒界制御/ Surface/interface/grain boundary control | 当研究室では電気的な手法を用いた新しいナノ薄膜（厚さ＜100 nm）の合成法を開発した。この膜は低密度であるにも係わらず高い力学強度を合わせ持つという特異な物性を有している。本ナノ薄膜は高効率分離膜や抗菌・抗ウイルス膜としての機能があり、材料として大変興味深い。本研究は本ナノ薄膜の機能性を拡張すべく、合成条件の検討や、多様なモノマーを原料として用いた膜を合成し、その表面形状観察と解析を行うことを目的としている。 | 【利用した主な装置】走査型プローブ顕微鏡 L-trace II、薄膜X線回折装置 SmartLab(9kW) 【実験方法】種々のモノマーから合成したポリマー薄膜をシリコンウエハの上にのせ、乾燥させた後、微細構造加工部門の装置である触針式プロファイリングシステム（DektakXT）及び干渉式膜厚計（Tohospec3100）を利用して膜厚を測定した。これらの測定は簡便であるため、スクリーニングに利用した。その後微細構造解析部門の装置である原子間力顕微鏡にて膜の厚み及び表面粗さの測定を行った。また、X線光電子分光装置により薄膜の化学組成を分析した。さらに、サンプルによってX線反射率測定により密度を測定した。 | 本手法の汎用性を確認すべく、種々の官能基をもつモノマーを利用したナノ薄膜の合成を行った。その結果、種々の酸素官能基や窒素官能基を含有するモノマーが利用可能であることが明らかになった（Fig. 1）。また、フレキシブルな置換基を導入することでナノ薄膜の靭性が向上することが明らかとなった。 | 1OpZ5WNSE8hhSM1I
JPMXP1222UT0001 | 1638 | 2022 | UT | 1 | 外部利用 | 機器利用 | 技術補助 | 金属の状態評価 | 田口 秀幸 | 株式会社村田製作所 | 計測・分析 | ---- | 高度なデバイス機能の発現を可能とするマテリアル | ---- | UT-006：ハイスループット電子顕微鏡 | UT-103：高分解能走査型電子顕微鏡 | UT-153：クロスセクションポリッシャー(CP) | [6 empty] | 電子顕微鏡/Electron microscopy,パワーエレクトロニクス/ Power electronics,パワーエレクトロニクス/ Power electronics | 当社プロセスを経ることで、銅箔の結晶状態、はんだ接合部の反応過程、結晶状態がどのように変態するか確認するため、マテリアル先端リサーチインフラのハブ拠点である貴大学装置を借用して分析・解析させていただく。 | マテリアル先端リサーチインフラのハブ拠点である貴大学装置を借用し、以下のような分析・解析させていただいた。・SM-09010, SM-09020による試料断面作製・JSM-7000FによるSEM観察およびEBSD測定解析・JEM-2800によるTEM観察およびEDS分析 | リフローを模擬した熱処理において、銅箔の組織変態、はんだ合金層形成について検討・評価した。その結果、熱処理により銅組織は再結晶化して成長し、はんだと銅箔界面には合金層が形成された。銅組織およびはんだ合金層は熱処理条件よって変態が異なることが判明した。 | uVG6o2uH3A8Vmq1k
JPMXP1222AT5049 | 3121 | 2022 | AT | 5049 | 外部利用 | 技術補助 | ---- | 時間分解レーザー分光による光機能性材料の評価 | 李 香蘭 | 物質・材料研究機構 | 計測・分析 | ---- | 革新的なエネルギー変換を可能とするマテリアル | 量子・電子制御により革新的な機能を発現するマテリアル | AT-503：可視－近赤外過渡吸収分光装置 (VITA) | [8 empty] | 赤外・可視・紫外分光/Infrared and UV and visible light spectroscopy,太陽電池/ Solar cell,フォトニクス/ Photonics | 光機能性材料の過渡発光分光測定から励起状態ダイナミクスを評価するため、同材料についてナノ秒時間分解発光寿命計測装置を用いて、過渡発光分光測定を行った。 | 励起光の波長を232 nm、発光検出光の波長を600 nmに設定した時の測定結果を、以下の図1に示す。測定試料は、石英セル中に封入したローダミン水溶液である。黒点が測定結果、赤線がフィッティング結果である。 | 測定結果に対して、以下の式(1)を用いてフィッティングを行った。∆abs=I1exp(-t/τ1) (1)フィッティングを行った結果、600 nmでの過渡発光信号強度の時間変化は、緩和時間 6.16 nsの指数減衰関数の和で良く再現できることが分かった。 | 753Tw6CgeN50ACqQ
JPMXP1222AT5047 | 3119 | 2022 | AT | 5047 | 内部利用（ARIM事業参画者以外） | 技術補助 | ---- | ペロブスカイト太陽電池の時間分解分光測定 | DHONGADE SIDDHANT | 産業技術総合研究所 | 計測・分析 | ---- | 量子・電子制御により革新的な機能を発現するマテリアル | 革新的なエネルギー変換を可能とするマテリアル | AT-503：可視－近赤外過渡吸収分光装置 (VITA) | [8 empty] | 赤外・可視・紫外分光/Infrared and UV and visible light spectroscopy,太陽電池/ Solar cell,フォトニクス/ Photonics | ペロブスカイト太陽電池の時間分解レーザー分光測定から電池の性能を評価するため、同太陽電池材料についてフェムト秒レーザーを用いて、非線形レーザー分光を行った。 | 照射光(フェムト秒レーザー)の波長を800 nm、検出する第二次高調波(SHG)光(400nm)の測定結果を、以下の図1に示す。測定試料は、ペロブスカイト太陽電池セルである。 | 図1左は、検出したSHG光のスペクトル、図1中央は、SHG光のピーク光強度の照射光強度依存性である。400nmのピーク強度は照射光強度の2乗に比例しており、確かに試料からのSHG光を検出していることを示している。図1右は、SHG光強度の入射偏光角依存性である。偏光角依存性は、デバイス積層方向の電気分極等によるSHG光を検出していることを示している。 | 3m46POzUVfc0qr90
JPMXP1222UT0002 | 1639 | 2022 | UT | 2 | 内部利用（ARIM事業参画者以外） | 機器利用 | ---- | ナノ構造固体触媒の幾何構造解析および表面化学分析 | 岸本 史直 | 東京大学 | 計測・分析 | ---- | 革新的なエネルギー変換を可能とするマテリアル | 次世代ナノスケールマテリアル | UT-008：高分解能トップエントリー型透過電子顕微鏡 | UT-301：多機能走査型X線光電子分光分析装置(XPS) | [7 empty] | 電子顕微鏡/Electron microscopy,電子顕微鏡/Electron microscopy,電子分光,エネルギー貯蔵/ Energy storage,ナノ多孔体/ Nanoporuous material | グリーンケミストリ―の観点から、希薄なガス成分を選択的かつ効率的に化学転換することのできる固体触媒の創成が望まれている。我々のグループでは、担持金属ナノ粒子触媒の表面に、光反応を駆使してナノメートル厚の多孔質金属酸化物層「ナノメンブレン」を構築し、選択的・効率的触媒の開発を行ってきた。これらの触媒のキャラクタリゼーションには、高度な透過電子顕微鏡法や、X線光電子分光法による表面状態の観察手法は欠かせない。 | Rh担持SrTiO3触媒やPd担持TiO2触媒を、シリカ源やチタン源を含む水溶液に分散し、紫外光LEDを用いて光照射を行った。所定の時間後に濾過を行い、粉末成分を生成した。得られた粉末を乾燥・焼成したのち、TEMグリッドやカーボンテープの上に塗布して観察試料とした。 | 得られた触媒は、光触媒的な水蒸気分解反応や自動車排ガス浄化反応に用いることで高活性化されたことを確認した。この高活性化の要因を調べるために、透過電子顕微鏡観察を行い、担持金属ナノ粒子の上に緻密な多孔質層が3-20 nm程度構築されていることを確認した。また、X線光電子分光測定によって、これらの多孔質層が均一に担持金属を被覆していることが確認できた。 | np7Q24Vo66U8mRMX
JPMXP1222AT5048 | 3120 | 2022 | AT | 5048 | 内部利用（ARIM事業参画者以外） | 技術補助 | ---- | 発光寿命計測による極めて小さな逆系間交差速度定数の評価 | 古郡 美紀 | 産業技術総合研究所 | 計測・分析 | ---- | 量子・電子制御により革新的な機能を発現するマテリアル | 革新的なエネルギー変換を可能とするマテリアル | AT-503：可視－近赤外過渡吸収分光装置 (VITA) | [8 empty] | 赤外・可視・紫外分光/Infrared and UV and visible light spectroscopy,太陽電池/ Solar cell,フォトニクス/ Photonics | 熱活性型遅延蛍光(TADF)材料は次世代の有機EL材料として期待されている。TADF材料にとって最も重要なパラメータは、励起三重項状態から励起一重項状態へ遷移過程である逆系間交差である。本研究ではドナーアクセプター型の有機分子であるmeta(m-)-3CzBNの逆系間交差を発光寿命計測によって求めたところ、103 s-1とこれまでに知られた中でもっとも小さな逆系間交差の速度定数が評価できた。 | m-3CzBNの粉末をトルエン溶媒に溶解させて試料を調整した。窒素ガスにより溶液から酸素の脱気を行った後に可視-近赤外過渡吸収分光装置（VITA）を用いて発光時間プロファイルを測定した。励起光源にはNd:YAGレーザーの三倍波である波長355 nmのパルスレーザー光を用いた。発光時間プロファイルの回帰分析によって得られた発光寿命と発光量子収率から逆系間交差の速度定数を算出した | m-3CzBN試料の発光ピーク波長420 nmで計測したTADFの発光寿命は292 マイクロ秒であった。これとTADFに対する蛍光の発光寿命、および二つの発光種の減衰指数関数を用いて回帰分析から求めたアンプリチュード比、そして発光量子収率から逆系間交差の速度定数を求めたところ1.5 x 103 s-1 の値が得られた。この値はこれまでに知られた中でもっとも小さな逆系間交差の速度定数の一つに当たる。このような小さな速度定数が発現する物理の解明はTADF材料の発光特性を操作する上で一つの知見になりえると考えられる。 | 8IA7r83oh1QAtlx6
JPMXP1222AT5046 | 3118 | 2022 | AT | 5046 | 内部利用（ARIM事業参画者以外） | 技術補助 | ---- | 酸化物強誘電材料の過渡分光測定 | DHONGADE SIDDHANT | 産業技術総合研究所 | 計測・分析 | ---- | 革新的なエネルギー変換を可能とするマテリアル | 量子・電子制御により革新的な機能を発現するマテリアル | AT-503：可視－近赤外過渡吸収分光装置 (VITA) | [8 empty] | 赤外・可視・紫外分光/Infrared and UV and visible light spectroscopy,ワイドギャップ半導体/ Wide gap semiconductor,フォトニクス/ Photonics | 酸化物強誘電材料の過渡分光測定から強誘電特性を評価するため、同材料についてフェムト秒レーザーを用いて、非線形レーザー分光を行った。 | 照射光(フェムト秒レーザー)の波s長を800 nm、検出する第二次高調波(SHG)光(400nm)の測定結果を、以下の図1に示す。測定試料は、強誘電酸化物単結晶である。 | 図1左と中央は、検出したSHG光のスペクトルの照射光偏光角依存性である。図1右は、SHG光のピーク光強度の照射光偏光角依存性である。測定試料の測定面内での強誘電分極の方位依存性を反映した結果が得られている。 | ao2kW68GZBqTcsIq
JPMXP1222UT0014 | 1651 | 2022 | UT | 14 | 外部利用 | 機器利用 | 技術補助 | ジルコニア微構造解析 | 細井 浩平 | 東ソー株式会社 | 計測・分析 | ---- | 革新的なエネルギー変換を可能とするマテリアル | ---- | UT-004：環境対応型超高分解能走査透過型電子顕微鏡 | UT-006：ハイスループット電子顕微鏡 | UT-103：高分解能走査型電子顕微鏡 | UT-155：クライオイオンスライサー | UT-203：粉末X線回折装置 |  |  |  |  | 電子顕微鏡/Electron microscopy,X線回折/X-ray diffraction,燃料電池/ Fuel cell | Dueto its excellent mechanical properties, yttria-stabilized tetragonal zirconiapolycrystal (Y-TZP) has become an important structural ceramic, finding use inoptical fiber connectors, grinding media, and precision parts. On the otherhand, yttria-stabilized cubic zirconia (Y-CSZ) has been investigated as acandidate for a solid-electrolyte material in fuel cells because of itsexcellent oxygen-ion conductivity. These properties strongly depend on themicrostructures and phase stability in yttria-stabilized zirconia (YSZ), andmicrostructural improvements are required for development of high-performancezirconia ceramics for new applications.Inthe present study, the microstructures in 2 mol% Y-TZP and 8 mol% Y-CSZ obtainedat various sintering condition were analyzed by Scanning electron microscopy (SEM)technique to investigate microstructural development during sintering. | Finezirconia powders containing 2 and 8 mol% Y2O3 (TZ-2Y andTZ-8Ygrades, Tosoh, Tokyo, Japan), manufactured by hydrolysis, served asstarting raw materials to make the Y-TZP and Y-CSZ. These powders wereuniaxially pressed and then sintered in air. SEM (JSM-7000F, JEOL Ltd., Tokyo, Japan) was used to measure theaverage grain sizes of the sintered bodies. SEM specimens were polished with adiamond paste of 1 mm particles and then thermallyetched. The average grain size was measured by the planimetric method. | Figure 1 shows SEM images of 2 mol% Y-TZP and 8 mol%Y-CSZ sintered at 1500°C for 20 h. The grain size was remarkably larger in 8 mol% Y-CSZ than in 2 mol% Y-TZP. The average grain size was 6 μm for 8 mol% Y-CSZ and 0.7 μm for 2 mol% Y-TZP,respectively. According to the grain-growth mechanism in YSZ, it has been knownthat a decrease in the amount of segregated Y3+ ions causes thegrain growth rate to increase, which can be interpreted by the solute-drageffect of Y3+ ions segregating along the grain boundaries. It istherefore presumed that the amount of segregated Y3+ ions in 2 mol%Y-TZP is greater than that in 8 mol% Y-CSZ. | T2YwKn7zBdWoZ1H0
JPMXP1222AT5045 | 3117 | 2022 | AT | 5045 | 内部利用（ARIM事業参画者以外） | 技術補助 | ---- | 光触媒材料の過渡吸収分光測定 | 東海林 良太 | 産業技術総合研究所 | 計測・分析 | ---- | 量子・電子制御により革新的な機能を発現するマテリアル | ---- | AT-503：可視－近赤外過渡吸収分光装置 (VITA) | [8 empty] | 赤外・可視・紫外分光/Infrared and UV and visible light spectroscopy,フォトニクス/ Photonics | 可視光を吸収する酸窒化物粉末光触媒の過渡吸収分光測定から光キャリアダイナミクスを評価するため、同光触媒材料についてフェムト秒過渡吸収分光装置を用いて、拡散反射配置での過渡吸収分光測定を行った。 | ポンプ光の波長を400 nm、プローブ光の波長を3000 nmに設定した時の測定結果を、以下の図1に示す。測定試料は、石英セル中に封入している。黒点が測定結果、赤線がフィッティング結果である。 | 測定結果に対して、以下の式(1)を用いてフィッティングを行った。∆abs(%)=I1exp(-t/τ1)+I2exp(-t/τ2)+I3exp(-t/τ3) (1)フィッティングを行った結果、プローブ光の波長3000 nmでの過渡吸収信号強度の時間変化は、それそれ緩和時間が70ps、500 ps、4500 psの3つの指数減衰関数の和で良く再現できることが分かった。 | Prh9A37z186MqIYo
JPMXP1222UT0212 | 1774 | 2022 | UT | 212 | 内部利用（ARIM事業参画者以外） | 機器利用 | 技術相談 | 廃棄物処分バリア材料の物性評価 | 斉藤 拓巳 | 東京大学 | 計測・分析 | ---- | マテリアルの高度循環のための技術 | ---- | UT-203：粉末X線回折装置 | [8 empty] | 放射性廃棄物処分工学,X線回折/X-ray diffraction,資源循環技術/ Resource circulation technology | 新第三紀堆積岩は、日本に広く分布し、深さ1,000m付近のほぼ半分を占めると推定されている。この岩石は、複雑な内部構造を持つブロックインマトリックス状を呈しており、放射性核種の固定化・輸送過程に影響を与える可能性が高い。高レベル放射性廃棄物（HLW）の深地層処分のホスト岩の候補として、新第三紀堆積岩を対象とした研究はなく、この種の岩石中の放射性核種の移行挙動を理解することが必要である。本研究では、新第三紀堆積岩へのCs（I）、I（-I）、Eu（III）の吸着挙動や拡散挙動を明らかにすることを目的としており，その考察のために必須となる，岩石試料の鉱物組成をX線回折法により明らかにした． | 新第三紀堆積岩のコア試料（φ92mm，長さ25m，2本）は，ジュラ紀・白亜紀付加体の一部である北関東の秩父帯から掘削し，そこから３つの試料を選択した（1-3，1-12，2-3）．各試料の一部を粉砕後，X線回折測定に供した．測定のスキャン速度は5°/min，ステップサイズは0.01°，測定範囲は５〜65°，入射スリットは1/8°とした． | ３つの岩石試料のXRDプロファイルは類似しており，石英の比較的大きなピークに加えて，曹長石や方解石のピークが顕著であった．特に，比較的に均質で，大半が砂岩からなると考えられる試料2-3は，特に，石英や曹長石に富み，一方，ブロックインマトリックス状を示す試料1-3，1-12は，相対的に，方解石やイライトやカオリナイト，白雲母などの粘土鉱物の含有量が多いことが分かった．特に，イライトや白雲母の存在は，放射性核種の吸着や移行挙動に大きな影響を与えるものと考えられる．なお，粘土鉱物の同定のために，一部，定方位測定を行っている．３つの岩石試料に含まれる鉱物は，石英，曹長石，緑泥石，方解石，白雲母，カオリナイト，イライトであった． | 3aBFi7levHOQ214J
JPMXP1222AT5044 | 3116 | 2022 | AT | 5044 | 内部利用（ARIM事業参画者以外） | 技術補助 | ---- | 光触媒材料の過渡発光分光測定 | 東海林 良太 | 産業技術総合研究所 | 計測・分析 | ---- | 量子・電子制御により革新的な機能を発現するマテリアル | ---- | AT-503：可視－近赤外過渡吸収分光装置 (VITA) | [8 empty] | 赤外・可視・紫外分光/Infrared and UV and visible light spectroscopy,フォトニクス/ Photonics | 可視光を吸収する酸窒化物粉末光触媒の過渡発光分光測定から光触媒材料の光キャリアダイナミクスを評価するため、同材料についてピコ秒時間分解発光寿命計測装置を用いて、過渡発光分光測定を行った。 | ポンプ光の波長を400 nm、発光検出光の波長を614-889 nmに設定した時の測定結果を、以下の図1に示す。測定試料は、石英セル中に封入している。黒点が測定結果、赤線がフィッティング結果である。 | 測定結果に対して、以下の式(1)を用いてフィッティングを行った。∆abs=I1exp(-t/τ1)+I2exp(-t/τ2) (1)フィッティングを行った結果、614-889 nmでの過渡発光信号強度の時間変化は、それそれ緩和時間が0.19 psと3.4 psの2つの指数減衰関数の和で良く再現できることが分かった。 | ygLonxzKq1Rl3D0n
JPMXP1222UT0209 | 1772 | 2022 | UT | 209 | 内部利用（ARIM事業参画者以外） | 技術補助 | 機器利用 | 塗布成膜有機/無機半導体の構造制御 | 辻 佳子 | 東京大学 | 計測・分析 | ---- | 高度なデバイス機能の発現を可能とするマテリアル | 次世代ナノスケールマテリアル | UT-202：高輝度In-plane型X線回折装置 | UT-855：高精細電子顕微鏡 | [7 empty] | 太陽電池,電子顕微鏡/Electron microscopy,X線回折/X-ray diffraction,高品質プロセス材料/ High quality process materials,ナノ粒子/ Nanoparticles | 有機無機ハイブリッドペロブスカイト結晶を活性層に用いた太陽電池（PSC）は溶液プロセスを用いた低コストかつ大面積化が可能な高効率太陽電池として注目を集めている。薄膜成膜方法の一つに霧化成膜法がある。PSCの積層構造において、透明導電膜SnO2および電子輸送層の構造制御は可能であるものの、今までペロブスカイト活性層の成膜にはスピンコート成膜でのみ検討されており[1]、rollto rollプロセスのような連続プロセスが成立しない大きな課題となっている。本研究では、分解温度が比較的高いCsPbI3を超音波霧化成膜によって、モフォロジーが優れており、かつ、Cubic構造を有する膜を成膜することを目的とした。 | 表面エネルギーおよび結晶構造の異なる基板として、熱酸化膜付きSi基板、基板温度をパラメーターに霧化成膜した透明導電膜SnO2膜付基板、ルチル構造を有する霧化成膜したTiO2膜付基板を準備した。成膜したSnO2膜は基板温度により、非晶質、微結晶、多結晶膜へと構造変化した。 CsIとPbI2をモル比1：1でDMFに溶解し、0.1M前駆体溶液を調製した。この溶液を前駆体溶液として、上記基板上に基板温度を400℃で霧化成膜した。作製した薄膜の膜厚及び表面モフォロジーは走査型電子顕微鏡観察により評価した。また、構造はX線回折装置により評価した。 | 実験に用いた下地にかかわらず、得られた膜の構造は、すべてγ構造のCsPbI3となり、ペロブスカイト構造を得ることができなかった。そこで、CsIとPbI2をモル比1：1でDMFに溶解した0.1M前駆体溶液から析出ささた粉末を真空雰囲気中で加熱した際の相変化を確認したところ、析出粉末はδ構造を有し、350℃でcubic構造、すなわち所望するペロブスカイト構造となった。しかし、加熱を止めて冷却過程では、220℃でβ構造に相変化し、室温ではδ構造となった。すなわち、薄膜構造がγ構造となったのは、成膜後の冷却過程にあることが推察される。 | u3COnjWL8FJFrinn
JPMXP1222UT0207 | 1771 | 2022 | UT | 207 | 外部利用 | 機器利用 | 技術相談 | NanoSIMSによる隕石中の炭酸塩鉱物の年代測定 | 藤谷 渉 | 茨城大学 | 計測・分析 | ---- | その他 | ---- | UT-306：超微量元素計測システム(SIMS) | [8 empty] | 隕石,質量分析/Mass spectrometry,質量分析/Mass spectrometry | 非晶質炭酸塩を経て合成したMn, Cr添加ドロマイト（CaMg(CO3)2）に対して、東京大学の高空間分解能二次イオン質量分析計（NanoSIMS 50L）を用いて、Mn, Crの感度を評価した。また、その結果に基づいて天然ドロマイトのMn/Cr比をSIMSにより決定する手法を開発した。 | 高濃度のNa2CO3水溶液とMn, Cr, Feを添加したCaCl, MgCl水溶液を混合することで非晶質のCa,Mg炭酸塩を得た（Sugawara et al., 2022）。非晶質炭酸塩は20 barのCO2雰囲気下で400度程度に加熱し、ドロマイトに結晶化させた。得られた試料は樹脂包埋して研磨し、SIMS用の分析試料とした。帯電を防止するため、試料の表面には炭素蒸着を行った。試料は事前に走査型電子顕微鏡（SEM）で観察し、試料のMn, Cr, Fe含有量は電子プローブマイクロアナライザ（EPMA）で事前に定量しておいた。以上は課題申請者および共同研究者の所属機関である茨城大学および国立極地研究所で行った。SIMS分析には東京大学の超微量元素計測システム (UT-306)：NanoSIMS 50Lを利用した。電流値1 nA, ビーム径 5 μmに設定した16O-一次イオンビームを試料表面に照射し、44Ca+, 52Cr+, 53Cr+, 55Mn+, 57Fe+の各二次イオンを検出した。磁場を変化させて測定を行うことで、同じ検出器で52Cr+, 53Cr+, 55Mn+を計測した。測定時間はそれぞれ3秒、5秒、3秒で、磁場を変化させる際にwaiting timeを2秒設定した。44Ca+, 57Fe+は52Cr+と同時に、それぞれ異なる検出器で計測した。得られた55Mn+/52Cr+比と既知の55Mn/52Cr比を比較し、SIMSにおけるMn/Crの感度比を決定した。 | Fig. 1に合成ドロマイト試料の反射電子像を示す。像の中心はSIMSによる分析痕であり、電流値1 nAの16O-ビームのとき5μm 程度のスポットで分析できていることを表している。Fig. 2は得られたMn/Crの感度比（RSF = SIMSにより得られた55Mn+/52Cr+と既知の55Mn/52Crとの比）をFe含有量の関数として示す。Mn/Cr感度比の値はFe含有量が0 mol%から5.6 mol%まで増加するにつれて約0.8から1.0まで変化することが明らかになった。今後は、隕石や小惑星リュウグウ試料に含まれているドロマイトの53Mn-53Cr年代測定（半減期370万年）にこの結果を応用していく。この年代測定法では、試料のMn/Cr比を定量する必要があるが、SIMSによる定量はこれまで困難であった。本研究による結果は、得られたMn/Cr感度比を用いればSIMSによりMn/Cr比を定量するのが可能であることを示す一方、未知試料のFe含有量も事前に定量しておく必要があることを示唆している。さらに、これまでの研究によるドロマイトの年代測定では、カンラン石（Mg2SiO4）やカルサイト（CaCO3）などを用いてMn/Cr感度比が評価されてきたが、その方法で得られた53Mn-53Cr年代には系統的な誤差を含んでいることが推測される。 | 4n33Qut1atBlnvgb
JPMXP1222UT0211 | 1773 | 2022 | UT | 211 | 内部利用（ARIM事業参画者以外） | 機器利用 | ---- | ワイドバンドギャップ半導体の表面分析 | 佐々木 健人 | 東京大学 | 計測・分析 | ---- | 高度なデバイス機能の発現を可能とするマテリアル | 量子・電子制御により革新的な機能を発現するマテリアル | UT-307：走査型プローブ顕微鏡 | [8 empty] | 走査プローブ顕微鏡/Scanning probe microscopy,量子効果デバイス/ Quantum effect device,スピントロニクス/ Spintronics | ダイヤモンド中の窒素空孔(NV: Nitrogen-Vacancy)中心の電子スピンは、高空間分解能かつ高感度な磁場計測に応用されている。磁気イメージングの空間分解能を高めるためには、ダイヤモンド表面と試料の距離を近づけることが課題である。我々は、ダイヤモンド表面の平坦化や洗浄技術を確立し、この課題を解決する。武田先端知ビルの装置を利用して、単結晶ダイヤモンドの洗浄処理とその表面観察を行った。 | シンテック社に単結晶ダイヤモンド基板の精密研磨を依頼し、原子間力顕微鏡(AFM)による表面構造の変化を確認した。以下の手順に従い、AFM直前に基板の化学洗浄を実施した。基板を入れたピラニア溶液 (H2O 15 ml, H2O2 15 ml, H2SO4 45 mlの混合液)をホットプレート上に置き、350℃まで加熱して10分間ホールドした後、室温に戻して超純水でリンスした。その後、基板をエタノール中で30分間超音波洗浄した。特に、研磨後の基板については、表面のエタノールをクリーンペーパーで拭き取り除去した。これらの実験はマテリアル先端リサーチインフラにて実施した。他のダイヤモンド試料においても、付着した金属を王水等で洗浄するなどの処理を、同設備を利用して実施した。 | 単結晶ダイヤモンドの精密研磨前後のAFM像では表面ラフネスの低下が確認された。研磨後はRa値 0.055 nmであった。洗浄処理によって粒子状やアメーバ状の汚れの除去ができた。特に、クリーンペーパーによる物理的な拭き取り処理がアメーバ状の汚れの除去に著しい効果があることが分かった。 | 1W0tLgbDdwKNTFpM
JPMXP1222UT0205 | 1769 | 2022 | UT | 205 | 内部利用（ARIM事業参画者以外） | 機器利用 | 技術補助 | The thermal boundary conductance of wafer bonding | Guo Rulei | 東京大学 | 計測・分析 | ---- | 革新的なエネルギー変換を可能とするマテリアル | 高度なデバイス機能の発現を可能とするマテリアル | UT-152：CADデータ連動3次元機能融合デバイス評価用前処理システム | UT-005：原子分解能元素マッピング構造解析装置 | [7 empty] | Wafer bonding, Thermal Management, Thermal Boundary conductance, Silicon-based materials and devices, Scanning transmission electron microscopy, Transmission electron microscopy,電子顕微鏡/Electron microscopy,集束イオンビーム/Focused ion beam,パワーエレクトロニクス/ Power electronics,パワーエレクトロニクス/ Power electronics | Compared with silicon (Si) counterparts, silicon carbide (SiC) power electronic devices can have smaller size, lower losses, higher operating temperature, and higher operation frequency due to their unique properties like wide bandgap, high electric field breakdown strength, high saturated electron drift velocity, and high thermal conductivity [1,2]. For SiC power devices on Si substrate, the thermal boundary conductance (TBC) between SiC and Si plays an important role in its performance, reliability, and lifetime. Therefore, it is necessary to investigate the TBC of SiC-Si interface, for which there is limited publication. In this work, the wafer bonding method is used to bond SiC to Si directly. The time-domain thermoreflectance method is used to measure the SiC-Si TBC. With the developed mapping system, not only the value of TBC but also the spatial distribution of TBC was obtained, which provides more detailed and stochastic knowledge about thermal transport at the SiC-Si interface. | A homemade time-domain thermoreflectance setup is used to measure the SiC-Si TBC. To get a clear understanding of the result, STEM is used to observe the fine image of the cross-section around the interface, as shown in Fig. 1. | The TBC of the interface between Si and SiC is 206 ± 36 MW/m2K. This High TBC observed at the bonded SiC-Si interface will aid the efficient heat dissipation of SiC power devices. Besides, the presence of the fluctuation in the spatial distribution of the TBC indicates the superiority of TDTR mapping technic and the necessity in probing and controlling the interfacial spatial uniformity. | Yz2474s2Ii0rpU6w
JPMXP1222UT0206 | 1770 | 2022 | UT | 206 | 内部利用（ARIM事業参画者以外） | 機器利用 | ---- | 新規金属有機構造体の単結晶X線構造解析の検討 | 西島 杏実 | 東京大学 | 計測・分析 | ---- | 次世代ナノスケールマテリアル | ---- | UT-201：無機微小結晶構造解析装置 | [8 empty] | X線回折/X-ray diffraction,ナノ多孔体/ Nanoporuous material | 金属イオン（M）と有機化合物からなる配位子（L）からなるM12L12組成の分子状錯体を新規に合成することを目指した。得られた結晶の構造解析を行うことを目的として単結晶X線構造解析を試みた。 | 溶液中で形成させたM12L12錯体を有機溶媒中で結晶化させた。得られた単結晶を用いて、単結晶X線構造解析を試みた。 | 合成した金属有機構造体をメタノール中から結晶化した。そもそも結晶サイズが小さかったこと、また対称性が低く解析に十分な回折点が得られなかったために、位相決定が困難であった。今後結晶化条件を検討し、再度分析を試みる。 | RNeVFg4X45N9nH7z
JPMXP1222UT0204 | 1768 | 2022 | UT | 204 | 内部利用（ARIM事業参画者以外） | 機器利用 | ---- | MOFを鋳型とした機能性ナノ材料の創製 | 北尾 岳史 | 東京大学 | 計測・分析 | ---- | 次世代ナノスケールマテリアル | その他 | UT-302：電子スピン共鳴装置 | [8 empty] | ESR,ナノ多孔体/ Nanoporuous material | 天然ゴムの加硫に代表されるように、高分子の高性能・高機能化のための有用な手法として、高分子鎖の架橋反応が挙げられる。通常、高分子を架橋させる際は、高分子鎖の無秩序に絡まりあった凝集構造により、3次元的なランダムネットワーク構造が形成されてしまう。高分子の配向や架橋ネットワーク構造はその材料特性に大きく影響を及ぼすと予想されるため、それらを制御することは非常に重要である。多孔性金属錯体(Metal-Organic Framework, MOF)は、金属イオンと有機配位子からなるナノサイズの細孔を有する多孔性材料である。MOFは高い規則性を有するだけでなく、その構成要素を適切に選択することで、サイズ・形状・表面環境など、細孔構造を緻密にデザインできる。さらに、架橋性配位子を用いることで高密度に架橋点をつくりだすことが可能である。本研究では、一次元細孔を有し、骨格内部に架橋点としてジチオール基を持つMOFを合成し、細孔内に天然ゴムの主成分であるシス-1,4-ポリイソプレン(PI)を導入した。その後、ホスト-ゲスト間でチオール-エン反応を進行させることで、PI鎖が完全に配列した状態で架橋反応を行った | ホストMOFとして、一次元細孔を有するジチオール基含有MOF、[Al(OH)(2,5-dimercapto terephthalate)]n (1)を合成した。1をPIのクロロホルム溶液に浸漬した後、減圧処理によって溶媒を除去することで、PIを1の細孔内に導入した(1ÉPI)。1は、柔軟な骨格を有し、MOF内部へのゲスト分子の進入に伴い、Close構造からOpen構造へと変化する。実際に1ÉPIのPXRD測定では、1の細孔構造の変化が観測され、細孔内へのPI鎖の導入が確認された。1ÉPI のDSC測定の結果、バルク状態のPIのガラス転移点に由来する吸熱ピークが観測されなかったことから、細孔内にのみPIが存在していることが分かった。1ÉPIのMDシミュレーションから、PIは伸びきり鎖状態で細孔内に拘束されていることが示唆された。次に、1ÉPIを窒素下、200 °C、24時間加熱することで、ホストゲスト間でチオール-エン反応を進行させた(1ÉPIcross-linked)。 | 1ÉPIcross-linkedのPXRD測定から、反応前後で1の骨格構造が変化していないことを確認した。その後、EDTA水溶液を用いて1の骨格を除去することでPIcross-linkedを単離し、種々の測定によってその構造を調べた。PIcross-linkedの13C-NMR測定の結果、ジチオール修飾配位子とPIに由来するピークが観測された。一方、PIcross-linkedのIR測定では、2600 cm-1付近のチオール基に由来するピークが観測されなかった。これらの結果は、ホストゲスト間でチオール-エン反応が進行し、S-C結合が形成されたことで、架橋生成物が得られたことを示している。PIcross-linkedの元素分析とMOF内に導入したPIの質量から、PIcross-linked の架橋密度は8.4×10-4 mol/cm-3 (イソプレンユニット6.5個に1個の割合で架橋)、 PIの単離収率は56%と算出された。一方、対照実験として、配位子とPIを溶液中とバルク状態で混合した際には、架橋反応が全く進行しないことが分かった。チオール-エン架橋反応は、加熱処理によって生成した配位子のチイルラジカルが、PIの炭素間二重結合に付加することで進行する。MOF内で架橋反応が進行した理由を調べるために、1とジチオール基修飾配位子のESR測定を行った。溶液中と固体状態の配位子とは異なり、1では、加熱処理後に明瞭なESR信号が観測された。この結果は、MOF細孔内では、チイルラジカルが生成・安定化していることを示している。MOF内ではPIが伸びきり鎖状態で拘束されているため、溶液やバルク状態とは異なり、ジチオール基とPI鎖が常に近接した状態で保たれている。そのため、生成したチイルラジカルが効率的にPI鎖と反応できるため、架橋反応効率が大幅に向上したと考えられる。 | ZNI9iGlTM9MMEJ4c
JPMXP1222AT5043 | 3115 | 2022 | AT | 5043 | 内部利用（ARIM事業参画者） | 機器利用 | ---- | ペロブスカイト太陽電池の過渡吸収分光測定 | 松﨑 弘幸 | 産業技術総合研究所 | 計測・分析 | ---- | 革新的なエネルギー変換を可能とするマテリアル | 量子・電子制御により革新的な機能を発現するマテリアル | AT-503：可視－近赤外過渡吸収分光装置 (VITA) | [8 empty] | 赤外・可視・紫外分光/Infrared and UV and visible light spectroscopy,太陽電池/ Solar cell,フォトニクス/ Photonics | ペロブスカイト太陽電池の過渡吸収分光測定から電池の性能を評価するため、同太陽電池材料についてフェムト秒過渡吸収分光装置を用いて、透過配置での過渡吸収分光測定を行った。測定試料は、SiO2ガラス基板上に作製し封止処理したCH(NH2)2PbI3である。 | ポンプ光の波長を650 nm、プローブ光の波長を1500 nmに設定した時の測定結果を、以下の図1に示す。黒点が測定結果、赤線がフィッティング結果である。 | 測定結果に対して、以下の式(1)を用いてフィッティングを行った。∆abs=I1exp(-t/τ1)+I2exp(-t/τ2) (1)フィッティングを行った結果、プローブ光の波長1500 nmでの過渡吸収信号の時間変化は、それそれ緩和時間が0.33psと41.4 psの2つの指数減衰関数の和で良く再現できることが分かった。 | xPCG5Fg7aSkobLqw
JPMXP1222UT0203 | 1767 | 2022 | UT | 203 | 内部利用（ARIM事業参画者以外） | 機器利用 | ---- | 有機デバイスへの応用を志向した新規有機材料の構造解析 | 坂巻 拓海 | 東京大学 | 計測・分析 | ---- | 高度なデバイス機能の発現を可能とするマテリアル | 革新的なエネルギー変換を可能とするマテリアル | UT-201：無機微小結晶構造解析装置 | [8 empty] | 有機エレクトロニクス,X線回折/X-ray diffraction,ナノエレクトロニクスデバイス/ Nanoelectronics device,太陽電池/ Solar cell | 有機太陽電池や有機トランジスタなどで使用される有機半導体材料[1]は，その材料が持つ電荷移動度によって性能が左右される．そのため，正確な分子の三次元立体構造は，その分子の分子間相互作用を考え，電荷移動特性を予測する上で非常に重要である．本研究では，有機デバイスで応用する化合物の新規構造や結晶構造をX線結晶構造解析で決定することにより，材料の理解を深め，有機材料の分野に貢献することを目的としている． | 塗布型有機太陽電池で有望な新規スピロ化合物を合成し，得られた材料の構造決定および結晶中の分子構造を明らかにした．東京大学の単結晶X線回折装置(Rigaku社製 VariMax Dual 線源：Cu)を使用した．また，測定はcryo条件で行い，得られた結晶データはOlex2の解析ソフトを用いて処理を行った．貴施設ではデータ処理までを行い，研究室で構造解析を行った． | 合成した化合物について，高分解能の回折データを測定でき，構造同定および分子構造解析を行うことができた．結晶構造から，本研究で得られた化合物は中心π共役分子が曲がった構造であることが判明した(Fig. 1)．また，結晶中の分子間の重なりを解析したところ，電荷移動に理想的な重なりをしていることが判明し，優れた有機半導体材料であることが示唆された．以上のように，合成した新規化合物のデバイス応用の妥当性を結晶構造解析から示唆することができた．今後は，結晶構造解析を起点として更なる分子設計・合成を行い，様々な機能性分子や有機半導体材料の開発につなげていきたいと考えている． | zBN27qv8OBcXADZm
JPMXP1222UT0201 | 1765 | 2022 | UT | 201 | 外部利用 | 機器利用 | ---- | アモルファス炭窒化ホウ素膜の表面分析 | 平田 祐樹 | 東京工業大学 | 計測・分析 | ---- | その他 | ---- | UT-103：高分解能走査型電子顕微鏡 | [8 empty] | アモルファス炭窒化ホウ素, 銅基板, EBSD分析,電子顕微鏡/Electron microscopy | アモルファス炭窒化ホウ素膜の構造と銅基板表面の結晶方位との相関関係を評価する。 | 銅基板上にアモルファス炭窒化ホウ素膜を作製し、表面をEBSDにより分析する。 | EBSD分析の結果、銅基板とアモルファス炭窒化ホウ素膜の構造との間に相関関係は観察されなかった。一方で、銅基板の加熱温度を大きく、加熱時間を長くすればするほど結晶粒界が肥大化していく傾向が観察された。銅の結晶方位については指向性は観察されなかった。 | 6QbteG7UQZ5QsDxF
JPMXP1222AT5042 | 3114 | 2022 | AT | 5042 | 内部利用（ARIM事業参画者） | 機器利用 | ---- | ペロブスカイト太陽電池の過渡発光測定 | 松﨑 弘幸 | 産業技術総合研究所 | 計測・分析 | ---- | 革新的なエネルギー変換を可能とするマテリアル | 量子・電子制御により革新的な機能を発現するマテリアル | AT-503：可視－近赤外過渡吸収分光装置 (VITA) | [8 empty] | 赤外・可視・紫外分光/Infrared and UV and visible light spectroscopy,太陽電池/ Solar cell,フォトニクス/ Photonics | ペロブスカイト太陽電池の過渡発光分光測定から電池の性能を評価するため、同太陽電池材料についてピコ秒時間分解発光寿命計測装置を用いて、過渡発光分光測定を行った。 | ポンプ光の波長を650 nm、発光検出光の波長を810 nmに設定した時の測定結果を、以下の図1に示す。測定試料は、SiO2ガラス基板上に作製し封止処理したCH(NH2)2PbI3薄膜と劣化前後でのデバイスセルである。 | 図1右に示す500 nJ/pulseの強励起条件下では、劣化前のデバイスセル試料とSiO2ガラス基板上の薄膜試料の過渡発光強度の時間変化は一致している。一方で、劣化後のデバイスセル試料は、他の2試料に比べて速く減衰している。これは、この励起条件で劣化修理によるペロブスカイト発電層の劣化を敏感に反映していることを示している。また、図1左に示す5 nJ/pulseの弱励起条件下では、劣化前のデバイスセル試料の過渡発光強度の時間変化はSiO2ガラス基板上の薄膜試料よりも速く減衰している。この結果は、弱励起条件下でペロブスカイト発電層から隣接するキャリア輸送層へキャリアが移動していることを示している。 | CQneL9HE6sgPfl0Y
JPMXP1222UT0202 | 1766 | 2022 | UT | 202 | 内部利用（ARIM事業参画者以外） | 機器利用 | ---- | ペプトイドの構造解析 | 森本 淳平 | 東京大学 | 計測・分析 | ---- | その他 | ---- | UT-201：無機微小結晶構造解析装置 | [8 empty] | 創薬,X線回折/X-ray diffraction | ペプトイドは、膜透過性が高く創薬研究において注目される中分子である。また、ナノ材料の基盤分子として材料化学研究においても注目を集めている。本研究では、このペプトイドの構造を明らかにするため、結晶構造解析を実施した。 | 利用装置：微小結晶構造解析装置VariMax Dual（リガク）測定方法：水や有機溶媒中で成長させた結晶をループ状のマウントに載せ、VariMax DualにセットしてX線回折データを取得した。X線回折データの取得は、Mo Kα線源（λ = 0.7107 Å ）を用いて、–180℃で行った。取得した回折データはOlex2ソフトウェアを用いて解析した。非水素原子は異方的に最適化し、水素原子は適切な位置に配置した。 | 本年度は、主鎖骨格がαアミノ酸型のペプトイドとβアミノ酸型のβペプトイドの２つの種類の分子について、まず、そのオリゴマー分子の構造解析に取り組んだ。主鎖骨格がαアミノ酸型のペプトイドについては、いくつかの配列についてその結晶構造を解くことに成功した。また、主鎖骨格がβアミノ酸型のペプトイドについては、特定のオリゴマーの結晶構造を解き明かした。なお、本成果は、国際誌に発表した（Kim, et al., Org. Biomol. Chem. 2022, 20, 6994-7000)。続いて、材料応用を指向して、主鎖骨格がαアミノ酸型のペプトイドについて、金属との配位高分子の作成を試みた。モノマーからヘキサマーまでのいくつかのオリゴマーについて、合成を行い、種々の金属と混合して配位高分子の合成を行った。その結果、２種類のモノマー分子と金属イオンとの組み合わせから配位高分子の結晶が得られ、それらの結晶構造解析に成功した。今後は、モノマー分子だけでなく、オリゴマー分子についても同様の配位高分子の合成と結晶化に取り組み、多孔質材料として利用できる分子の創出を行っていきたいと考えている。 | gaW1GqC5M5Vtts1O
JPMXP1222AT5040 | 3112 | 2022 | AT | 5040 | 内部利用（ARIM事業参画者） | 技術相談 | ---- | 回転エコー二重共鳴法による精密原子間距離測定 | 服部 峰之 | 産業技術総合研究所 | 計測・分析 | 物質・材料合成プロセス | 量子・電子制御により革新的な機能を発現するマテリアル | 次世代バイオマテリアル | AT-505：固体NMR装置 (SSNMR) | [8 empty] | 核磁気共鳴/Nuclear magnetic resonance,核磁気共鳴/Nuclear magnetic resonance,スピン制御/ Spin control,生体イメージング/ In vivo imaging | 回転エコー二重共鳴（Rotational Echo Double Resonance, REDOR）法を用いて, 13C, 2H 標識リン脂質の13C 標識炭素とリン脂質分子の1H 原子との精密原子間距離測定を行う。REDORは，ローター回転数の周期に同期させてπパルスを照射し，マジック角回転により消去される弱い異種核磁気双極子−双極子相互作用を選択的に復活させる方法である。この相互作用は，固体NMRに特徴的な広がりのある線幅となる要因であるが，双極子相互作用により歳差周波数が距離に反比例するという距離情報を含み，高分解能を保ちながら原子環距離を測定する。 | 技術相談のため概要のみ記載。以下、空欄。 | Bruker Avanceシリーズでは、REDORのパルスシーケンスが、準備されており、ローター回転数の周期に同期させてπパルスを照射があるサイクル(REDOR)、無いサイクル(Echo)を交互に繰り返し行い、Echo信号強度とREDOR信号強度の差をEcho信号強度で規格化した値をプロットし、REDOR理論曲線の式でカーブフィッティングを行い、双極子結合定数を決定する。標準のデータ収集に用いる、Bruker TopSpin ソフトウェアとは別に、REDOR解析を行うツールを含むDynamic Center ソフトウェアが利用可能である。 | R0oEKWM82W8Mxx7w
JPMXP1222AT5039 | 3111 | 2022 | AT | 5039 | 内部利用（ARIM事業参画者） | 機器利用 | ---- | SC-XAFS装置を用いた軽元素含有試料の蛍光X線スペクトル測定 | 志岐 成友 | 産業技術総合研究所 | 計測・分析 | ---- | 高度なデバイス機能の発現を可能とするマテリアル | ---- | AT-502：超伝導蛍光収量Ｘ線吸収微細構造分析装置 (SC-XAFS) | [8 empty] | 放射光/Synchrotron radiation | Particle Induced X-ray Emission (PXIE) は加速器を用いた分析手法の一つである。PIXEを用いた軽元素分析を実現することを目的として、筑波大学加速器施設のマイクロPIXEビームラインにおいて、 Superconducting Tunnel Junction (STJ)検出器を備えた SC-PIXE を開発している。本課題は、SC-PIXEで測定した試料の蛍光X線スペクトルをSC-XAFSを用いて測定することにより、SC-PIXEの特徴を明らかにすることを目的とする。 | 高エネルギー加速器研究機構・放射光施設のビームライン BL-11A に SC-XAFS を設置し、単色X線照射時の蛍光X線スペクトルを測定した。 | 軽元素を含む資料として、ポリイミド、テフロン、ステンレス、アルミニウムを用いた。図１に測定した蛍光X線スペクトルを示す。軽元素K線、遷移金属元素のL線が明瞭に検出された。SC-PIXEの測定結果とはスペクトル形状が大きく異なることが分かった。現在、スペクトルの差異の原因について考察を進めている。 | 62pdo2mEm35yp602
JPMXP1222AT5038 | 3110 | 2022 | AT | 5038 | 外部利用 | 共同研究 | ---- | 無機層状化合物の有機誘導体の合成と評価 | 町田 慎悟 | 東京理科大学 | 計測・分析 | 物質・材料合成プロセス | 量子・電子制御により革新的な機能を発現するマテリアル | 革新的なエネルギー変換を可能とするマテリアル | AT-505：固体NMR装置 (SSNMR) | [8 empty] | 核磁気共鳴/Nuclear magnetic resonance,核磁気共鳴/Nuclear magnetic resonance,スピン制御/ Spin control,パワーエレクトロニクス/ Power electronics | 層状粘土鉱物カオリナイトの層間のOH基と酢酸中のカルボニル基との脱水縮合反応によって、アセチル基(CH3(O)CO-)が共有結合(-C-O-Al-)によって層間に固定化されて層間修飾されたカオリナイトの有機誘導体を得た。そのため、有機基の存在、結合状態、層との相互作用等について、固体NMRにより解析する。 | アセチル基が共有結合によって層間に固定化されて層間修飾されたカオリナイト有機誘導体(AcO-Kaol)の有機基の存在、結合状態、層との相互作用等について、固体NMR(1H, 27Al,13C CP, 29Si CP MAS NMR)を用いて分析した。また、アセチル基が固定化されている有力な証拠を得るために、酢酸-d4によるカオリナイトの有機誘導体(DcO-Kaol)を作製し、2H MAS NMRを測定した。利用時間が限られていたため、一部の各種(29Si CP MAS, 2H MAS)については積算回数の少ないブロードなプロファイルで十分とした。また、いずれの核種も回転数は8kHzで測定した。 | アセチル基のC=O基およびCH3基帰属されるシグナルはいずれの試料の13C CP/MAS NMRスペクトルにも観測されたが、いずれのシグナルにも信号強度が弱いシグナルがスプリットしていた(一例としてFig. 1にAcO-Kaolのスペクトルを示す)。また、134ppm付近にもシグナルが観測された。今回の反応にはカオリナイトとN-methylformamide(NMF)の層間化合物から合成したメトキシ修飾カオリナイトを反応中間体に用いるが、NMFが完全に除去されていなかったことが、後日IRスペクトルから明らかとなった。そのため、メチル基のスプリットおよび、134 ppm付近のシグナルは試料表面上に残存したＮＭＦであることが考えられた。試料の洗浄が不順だったため、IRスペクトルの確認を怠らずに測定に臨む。 いずれの29Si CP/MASスペクトルもブロードではあったが、カオリナイトの層構造に由来する-90.3、-90.7 ppm付近のシグナルの高磁場位にカオリナイトのSiO4層に層間分子がキーイングし、SiーOーSiの角度が広がったことが考えられるシグナルが観測された(Figs. 2 and 3)。このシグナルの強度は酢酸-d4を用いた試料の方が弱かったため、CH3基またはCD3基がキーイングした可能性が高い。今後の利用の際には、積算回数を向上させてＳ／Ｎ比を向上させたスペクトルを得るとともに、コンタクトタイム依存性も測定する予定である。1H MAS NMR スペクトルにおいては、酢酸-d4を用いた試料ではCH3の シグナルはカオリナイトの水酸基のシグナルにオーバーラップしないため、層内のＯＨ基、層間のＯＨ基、層間のＯＨ基の強度の減少、また水素結合の形成によりシフトしたＯＨ基のシグナルに帰属されるシグナルが観測され、有機分子の層間の修飾後のＯＨ基の情報を調査する有力な情報が取得できることが明らかとなった(Fig. 4)。27Al MAS NMRスペクトルにおいては、カオリナイトの6配位のＡｌに帰属される0ppm付近のシグナルの高磁場位(-10 ppm程度)に弱いブロードなシグナルが観測された(一例としてFig. 5にAcO-Kaolのスペクトルを示す)。このシグナルが、層と有機基の相互作用によるものか、酢酸の酸性によりカオリナイト層中のAlが溶解して生成した酢酸とAlの化合物によるシグナルかは現在検討中であるが、前者の場合なら27Al 3MQ MASも今後の測定に対象となりうる。また、産総研での測定の前にこの点を明らかとすることが必要であることもわかった。2H MAS NMRのスペクトルはCD3基に帰属されると思われるシグナルが観測された(Fig. 6)。今後はCD3基の固定化を証明するため、Staticsで測定するなどを検討する。 | 83M00oSUo5DPYLd2
JPMXP1222AT5041 | 3113 | 2022 | AT | 5041 | 内部利用（ARIM事業参画者） | 機器利用 | ---- | 超伝導検出器を備えたX線吸収分光装置の高度化のための200素子STJ検出器アレイの評価 | 志岐 成友 | 産業技術総合研究所 | 計測・分析 | ---- | 次世代ナノスケールマテリアル | ---- | AT-502：超伝導蛍光収量Ｘ線吸収微細構造分析装置 (SC-XAFS) | [8 empty] | 超伝導トンネル接合,放射光/Synchrotron radiation,原子層薄膜/ Atomic layer thin film | 超伝導トンネル接合（Superconducting Tunnel Junction: STJ）検出器を備えたX線吸収分光装置は、軟X線領域において部分蛍光収量法により軽元素のナノ構造の分析を可能とする、ユニークな装置である。低濃度ドーパントを高いスループットで測定可能とすることを目的として、従来の100素子であったSTJ検出器アレイの画素数を、200素子に拡大した。本課題では拡張したシステムの評価を行った。 | 200素子STJ検出器をSC-XAFS装置に搭載し、高エネルギー加速器研究機構放射光施設のBL-11Aに接続した。検出器を0.3K に冷却して、電流電圧特性、X線検出特性を測定した。電流電圧特性は 0.3 mV における電流値 (Isg : サブギャップ電流)により行った。X線検出特性は h-BNのペレットにX線を照射し、蛍光X線スペクトル中のN-K線の半値幅(FWHM)を測定することにより行った。 | Isg は200素子中187素子で 5 nA以下で、アレイ全体にわたり良好かつ一様であった。X線検出器としての動作を確認し、デジタイザに接続した192素子中、186 素子が動作した。エネルギー分解能は 10.0 eV FWHM, 分解能の標準偏差は 1.1 eV であった。例としてある画素のN-K線に対するスペクトルを図1に示す。 | jU1R5sSRX04U1y9S
JPMXP1222AT5034 | 3106 | 2022 | AT | 5034 | 外部利用 | 技術補助 | ---- | ヨウ化銅の127I MAS固体NMR測定 | 淺野間 文夫 | 奈良先端科学技術大学院大学 | 計測・分析 | 物質・材料合成プロセス | 量子・電子制御により革新的な機能を発現するマテリアル | マテリアルの高度循環のための技術 | AT-505：固体NMR装置 (SSNMR) | [8 empty] | 核磁気共鳴/Nuclear magnetic resonance,核磁気共鳴/Nuclear magnetic resonance,スピン制御/ Spin control,資源代替技術/ Resource alternative technology | 講義で事前学習したMAS法を含めた測定原理の基本事項を実際の測定実習で確認する事にした。自大学では、アダマンタンを用いてMAS速度が1H,13Cのスペクトルに与える影響についてはこれまで体感したことはあったが、四極子核については体感したことが無かったため大変興味があった。今回の測定では、ヨウ化銅中の四極子核であるヨウ素（127I）について固体NMR測定を行った。 | 1.ヨウ化銅（目的試料）およびヨウ化カリウム（外部標準用試料）が封入されている4㎜試料菅をそれぞれ用意した2.ブルーカー社製600MHz NMRに4㎜用プローブを装着した3.ヨウ化カリウムの試料菅を導入部にセットしプローブ内にロードした4.MAS速度を0kHzでチューニングおよび測定し、ピークトップを※-168.7ppmに合わせ、外部標準とした※産総研の固体NMRスペクトルデータベース（SSNMR_SD）参照5.試料菅をヨウ化カリウムからヨウ化銅へ交換した6.MAS速度を3.5kHzでチューニングおよび測定を行った7.MAS速度を3.5→4→6→7→8→9→10→11→12kHzのように変化させながらチューニングおよび測定を繰り返した | 初めに、図1にMAS速度を上から3.5→4→6→7→8→9→10→11→12kHzに変化させたときのスペクトルを示す。また自大学のNMRは日本電子製のみとなっているため解析ソフトはDelta6.0（日本電子製）を用いて行った。またピークの半値幅についてもDeltaソフトのHalf Widthコマンドを用いて自動算出した。またMAS速度を変化させたときの127Iのケミカルシフト値をおよび半値幅を表1.にまとめた。MAS速度 [kHz] ケミカルシフト値 [ppm] 半値幅 [Hz] 3.5 8.73 1458 4.0 8.73 1444 6.0 10.66 1503 7.0 11.39 1557 8.0 12.36 1584 9.0 13.81 1652 10.0 15.02 1696 11.0 16.95 1796 12.0 19.37 1940 MAS速度が大きくなるにつれケミカルシフト値が大きくなることが分かった。MAS速度の変化によって四極子相互作用が変化し、ピーク形状が変わることでピークトップのケミカルシフトが大きくなった可能性があると思われるが、MAS速度の上昇と共に試料温度が上昇し、それによるピークシフトも一要因であると思われる。実際に試料が高速回転している状態での温度測定は不可能なため、例えば温度によるケミカルシフトの変化が顕著なリファレンス試料を一緒に測定し、温度の推測が可能か今後検討してみたい。また、半値幅に関してはMAS速度の上昇に伴い各種相互作用が減少し、分解能が良くなり半値幅は小さくなると予測していたが、逆に大きくなる傾向を示した。これはMAS速度の上昇に伴う試料温度の変化が影響を与えているかまたはMAS速度と四極子相互作用の関係が影響していると思われる。もし後者であれば今後、四極子相互作用を追求していく上で大変興味深い結果である。 | KxmefbwD6qtH36m8
JPMXP1222AT5036 | 3108 | 2022 | AT | 5036 | 内部利用（ARIM事業参画者） | 技術相談 | ---- | 新規核種の固体NMR測定 | 服部 峰之 | 産業技術総合研究所 | 計測・分析 | 物質・材料合成プロセス | 量子・電子制御により革新的な機能を発現するマテリアル | マテリアルの高度循環のための技術 | AT-505：固体NMR装置 (SSNMR) | [8 empty] | 核磁気共鳴/Nuclear magnetic resonance,核磁気共鳴/Nuclear magnetic resonance,スピン制御/ Spin control,未利用資源の有効利用技術/ Technologies for effective utilization of unused resources | 共鳴周波数が低いなどで、測定が難しかった核種のうち、高磁場の装置が導入されたことにより、測定が容易になった核種がある。これらの新規核種について、代表的な含有化合物の固体NMRスペクトルを測定し、これらの測定結果から、化学シフトの基準として適した参照用試料の選定を行うことができる。1Hの共鳴周波数200MHz、400MHzのNMR装置を使用して測定した、固体NMRスペクトルについては、産総研が開発した「固体NMRスペクトルデータベース」にて、公開されている。同データベースに公開されている核種の一覧を図1. に掲載する。NMRの対象となる核種一覧表のNMRパラメータの参照により、産総研の600MHzの固体NMR装置に装備されるプローブMAS7L(低周波数対応)に対応する、核種を選定する。このうち、公開中のデータベースに掲載がない核種は、25Mg, 43Ca, 47Ti, 49Ti, 50V, 53Cr, 61Ni, 67Zn, 89Y, 91Zr, 95Mo, 97Mo, 101Ru, 109Ag, 135Ba, 143Nd, 163Dy, 169Tm, 173Yb, 176Lu, 189Os, 201Hgとなっている。 | 技術相談のため概要のみ記載。以下、空欄。 | 技術相談のため概要のみ記載。以下、空欄。 | 9y5MnWRvDn9BH8M0
JPMXP1222AT5035 | 3107 | 2022 | AT | 5035 | 外部利用 | 共同研究 | ---- | 固体NMRによるアガリクス由来β-グルカンの構造解析 | 小島 正樹 | 東京薬科大学 | 計測・分析 | 物質・材料合成プロセス | 量子・電子制御により革新的な機能を発現するマテリアル | 次世代バイオマテリアル | AT-505：固体NMR装置 (SSNMR) | [8 empty] | 核磁気共鳴/Nuclear magnetic resonance,核磁気共鳴/Nuclear magnetic resonance,スピン制御/ Spin control,生体イメージング/ In vivo imaging | β-グルカンは真菌細胞壁の主要構成多糖である。よって、その組成や構造により真菌症のような病気に関連したり、抗腫瘍効果など健康増進にとって良好な作用を示したりなど、身近で重要な物質である。スエヒロタケ由来のβ-グルカンであるシゾフィランは、抗腫瘍作用を示すことから抗癌剤として認可され、水に溶けて3重らせん構造をとることがX線結晶構造解析により明らかにされており、様々な研究が行われている。一般にβ-グルカンは水に溶けにくく、また水溶液中のグルカンは揺らぎが大きいため、シゾフィランを除き、天然立体構造を分子レベルで実験観測することは非常に難しいと考えられる。固体高分解能NMRを用いたβ-グルカンの構造解析は、1980年代に300 MHzの装置により13Cについて行われているが、シゾフィランなど他のβ-グルカンは3量体か単量体の構造をとっていることが知られている。すでに、4mmのローターを使用して、アガリクス由来（Agaricus brasiliensis）β-グルカン 100mg程度の試料を8kHz、10kHzのMAS回転速度にて測定しているが、90ppm付近では、スピニングサイドバンド(SSB)との重なりが生じていた(図1.)。2.5mmのローターを使用して、30kHzの回転速度にて長時間積算することで、SSBをほぼ無視できるようなスペクトルの取得する。 | 600 MHzでの13C高分解能スペクトル取得した。β-グルカンはアガリクス由来（Agaricus brasiliensis）のもの10mgで行った。サンプル量の減少とCP効率が低下して検出感度の問題が生じるが、2.5mmのローターを使用して、30kHzの回転速度にて8000回積算することで、SSBをほぼ無視できるようになり、スペクトルの改善が可能であることがわかった(図2.)。 | 測定した13Cスペクトルからは、89±1 ppmに強いピーク、86±1 ppmに小さなピークが検出された。一次構造は、主鎖がβ-1,6結合で、その10%以下の側鎖がβ-1,3結合である（AgCAS）。β-グルカンは水溶液中で、多分散で3量体または、単量体として存在すること、分子の形状は球状で、β-1,6結合の主軸とβ-1,3結合の側鎖（10%以下）から成ることを支持する結果が得られている。 | o05tiwnbIsE3pIV9
JPMXP1222AT5037 | 3109 | 2022 | AT | 5037 | 外部利用 | 共同研究 | ---- | 固体NMRによる新規層状無機-有機共有結合体の構造解明 | 藤井 和子 | 物質・材料研究機構 | 計測・分析 | 物質・材料合成プロセス | 量子・電子制御により革新的な機能を発現するマテリアル | 革新的なエネルギー変換を可能とするマテリアル | AT-505：固体NMR装置 (SSNMR) | [8 empty] | 核磁気共鳴/Nuclear magnetic resonance,核磁気共鳴/Nuclear magnetic resonance,エネルギー貯蔵/ Energy storage,スピン制御/ Spin control | 新規層状無機-有機共有結合体を合成し、固体NMRにより評価を行った。有機部分、無機部分の構造、さらに有機／無機複合化挙動について研究を行った。 | 新規層状無機-有機共有結合体を合成し、固体NMRにより評価を行った。固体NMRによる評価に先立って行った元素分析等の結果によると試料は、ケイ素（Si）、マグネシウム（Mg）、炭素（C）、水素（H）、窒素（N）を含む。 | 新規層状無機-有機共有結合体の固体NMR測定を行ったところ、固体13CNMRでは、化学シフト0 ~ 180 ppmの範囲に複数本のシグナルが現れた。シグナルは各々メチレン基の炭素、窒素と結合した炭素等に帰属されると考えられる。このことから新規層状無機-有機共有結合体の有機部分はイミダゾリンであると考えられる。これは、固体NMRに先立って行った分析（フーリエ変換赤外分光分析、粉末X線回折等）の結果と矛盾しない。さらに、無機部分の構造や有機／無機複合化挙動に関しても情報が得られた。 | lW47p1Z7XjZtT2Le
JPMXP1222AT5033 | 3105 | 2022 | AT | 5033 | 外部利用 | 技術補助 | ---- | 有機化合物結晶の1H,13C固体NMR測定 | 淺野間 文夫 | 奈良先端科学技術大学院大学 | 計測・分析 | 物質・材料合成プロセス | 量子・電子制御により革新的な機能を発現するマテリアル | マテリアルの高度循環のための技術 | AT-505：固体NMR装置 (SSNMR) | [8 empty] | 核磁気共鳴/Nuclear magnetic resonance,核磁気共鳴/Nuclear magnetic resonance,スピン制御/ Spin control,資源代替技術/ Resource alternative technology | NMRの基本的な理論および原理をはじめ、各測定法の特徴について調べた、固体NMRスペクトルが広幅化の原因となる各種相互作用について検討した。またこれらの相互作用を低減化し、スペクトルを先鋭化するための測定技術およびスペクトルから原理的に得られる情報についても検討した。MAS法による効果を確認するため、アダマンタンを用いてMAS速度を変化させながら測定し、比較検討を行った。また官能基等によって運動性に違いがあるが、DD-MAS 法およびCP-MAS 法を使い分けることによって運動性の大小を知ることが出来るか確認を行った。 | 各測定について以下の大まかな流れに従って測定を行った。1.目的の試料が封入されている試料菅を用意した。2.ブルーカー社製NMRに試料菅径に対応するプローブを装着した。3.試料菅を試料導入部にセットしエアー操作でプローブ内にロードした。4.MAS速度を目的の速度に設定し、チューニングを行った。5.目的の測定法を選択し、測定条件を設定した。6.ケミカルシフトが※既知のピークを用い外部標準を適用した。※産総研の固体NMRスペクトルデータベース（SSNMR_SD）参照MAS速度等を変化させながら以上の操作を繰り返した。 | 1）アダマンタンを用いてMAS速度を0→2→3→4→5kHzのように変化させながら1H 測定を行った。図1に上から順に0→2→3→4→5kHzでMAS速度を変化させたスペクトルを示す。静止状態（0kHz）では1H の強い双極子相互作用により、非常に広幅となり、構造情報を得ることが非常に難しいスペクトルとなった。以降2→3→4→5kHzとMAS速度が上昇するにつれピークが先鋭化され、スピニングサイドバンドもはっきり見えるようになった。またピーク中心からスピニングサイドバンドまでの距離（kHz）は、MAS速度（kHz）と一致することが再確認できた。運動性が制限される固体試料測定では化学シフト異方性（溶液試料では速い分子運動により平均化・先鋭化）、双極子相互作用等により分解能が著しく低下する。MAS法を利用することで等方平均化され鋭いピークが得られた。2）GlycineおよびL-alpha-alanineを用いてそれぞれについてDD-MAS 13C 測定およびCP-MAS 13C 測定を行った。図2に上から順にGlycine (DD-MAS), Glycine (CP-MAS), L-alpha-alanine(DD-MAS),L-alpha-alanine(CP-MAS)のスペクトルを示す。また積分値はカルボキシ基を基準（1.0）とした。GlycineおよびL-alpha-alanineともに相対的にDD-MASよりCP-MASの方がカルボキシ基の積分値が大きくなっていることが分かる。またL-alpha-alanineについては相対的にCP-MASよりDD-MASの方がメチル基がメチレン基より積分値の増加割合が高いことが分かる。以上より座学講義で学習したようにDD-MASでは運動性の高い官能基（メチル基）のピーク強度が相対的に大きくなり、CP-MASでは運動性の低い官能基（カルボキシ基）のピーク強度が相対的に小さくなることが確認できた。 | B5uGMnlIdtH1GpEL
JPMXP1222AT5030 | 2191 | 2022 | AT | 5030 | 外部利用 | 共同研究 | ---- | デンプンの構造と物性との相関解明 | 加藤 悦子 | 東洋大学 | 計測・分析 | 物質・材料合成プロセス | 量子・電子制御により革新的な機能を発現するマテリアル | ---- | AT-505：固体NMR装置 (SSNMR) | [8 empty] | 固体NMR,核磁気共鳴/Nuclear magnetic resonance,核磁気共鳴/Nuclear magnetic resonance,スピン制御/ Spin control | 固体NMRによる各種米粉におけるでんぷんの高次構造と物性の相関を明らかにすることを目的に研究を行った。本年度は、各種米粉の固体NMRのデータ解析と各種米粉から作成した団子の物性をクリープメータにより解析した。両者のデータを解析した結果、特にβ型米粉（非加熱米粉）において、両者に相関があることが明らかとなった。 | 試料として、求肥用もち粉、白玉粉、上新粉、上用粉、上南粉、寒梅粉、落雁粉および玄米粉の8種類の米粉を研究に使用した。固体NMRデータはTopSpin 3.6.0 (Bruker社)により処理を行い、そのソフトに含まれる波形解析プログラムSOLAにより解析を行った。各種米粉から同一条件で団子の調製し測定試料とした。テクスチャー試験と破断強度試験はクリープメーター（株式会社 山電RE2-33005C、-3305C）を使用した。 | 各種米粉の固体¹³C NMRスペクトルの解析を行った。β型である求肥用もち粉、白玉粉、上新粉、上用粉は非晶とA-type結晶のシグナルが検出された。一方、α型である上南粉、寒梅粉、落雁粉、玄米粉は非晶構造であり、A-typeの結晶に由来する明確なシグナルは観測されなかった。クリープメータによる物性測定の結果、結晶化度が高い米粉は最大荷重が高いことがわかった。また、β型である米粉では、物性とNMRから算出された結晶化度の間に高い相関関係が確認できた。この結果は、固体NMRから物性が予測できることを示しており、新しい商品開発への応用が期待できる。一方。玄米粉は固体NMRスペクトルから、非晶が多く他のa型の米粉と物性が類似していると予想したが、各種物性は大きく異なっていた。これは糠などに含まれる油などの低分子成分が物性に大きな影響を与えていることを示しており、添加剤が大きく物性に影響を与える可能性を示唆している。 | Ky5x1Fay2trl7GQz
JPMXP1222AT5032 | 2193 | 2022 | AT | 5032 | 外部利用 | 技術補助 | ---- | ヨウ化銅の63Cu MAS固体NMR測定 | 橋本 倫也 | 兵庫県立大学 | 計測・分析 | 物質・材料合成プロセス | 量子・電子制御により革新的な機能を発現するマテリアル | マテリアルの高度循環のための技術 | AT-505：固体NMR装置 (SSNMR) | [8 empty] | 核磁気共鳴装置,核磁気共鳴/Nuclear magnetic resonance,核磁気共鳴/Nuclear magnetic resonance,スピン制御/ Spin control,分離・精製技術/ Separation/purification technology | NMRの測定原理を理解して固体NMRを用いて63Cuの測定を行った．MASの回転周波数を上昇させることで先鋭なピークを得ることができた． | 試料としてヨウ化銅（I）を用いて63Cuの固体NMR測定を行った．試料は外径4 mmのジルコニア製の試料管に封入されており，測定には600 MHz（Avance III HD 600WB, Bruker社）の固体NMR装置を用いた．マジック角回転法（MAS）でSingle-Pulse法（SP）により測定した． | 図1に試料管の回転数を変化させながらSP/MASで測定したヨウ化銅（I）の63Cu NMRスペクトルを示す．いずれの回転数でも0 ppm付近のメインピークの両端にスピニングサイドサイドバンドが見られた．これは化学シフトと四極子相互作用の影響と考えられる．試料の回転数を上昇させることでこれらの影響が軽減されため，先鋭なメインピークを得られた． | Xj40nlDjOoW1lrjI
JPMXP1222AT5031 | 2192 | 2022 | AT | 5031 | 外部利用 | 技術補助 | ---- | アダマンタン、グリシン、アラニンの1H,13C固体NMR測定 | 橋本 倫也 | 兵庫県立大学 | 計測・分析 | 物質・材料合成プロセス | 量子・電子制御により革新的な機能を発現するマテリアル | 次世代バイオマテリアル | AT-505：固体NMR装置 (SSNMR) | [8 empty] | 核磁気共鳴装置,核磁気共鳴/Nuclear magnetic resonance,核磁気共鳴/Nuclear magnetic resonance,スピン制御/ Spin control,生体イメージング/ In vivo imaging | NMRの測定原理を理解して固体NMRと溶液NMRとの差を比較しながら，アダマンタン，グリシンおよびアラニンの固体NMR測定を行った．各試料について適切な測定法を適用することにより，種々の相互作用を除去して先鋭なスペクトルを得ることができた． | 試料としてアダマンタン，グリシン，および アラニンを用いて1Hと13Cの固体NMR測定を行った．試料は外径 7mmと4 mmのジルコニア製の試料管に封入されており，測定には200 MHz（Advance 200WB, Bruker社）と600 MHz（Avance III HD 600WB, Bruker社）の固体NMR装置を用いた．マジック角回転法（MAS）, 交差分極法（CP）, 高出力デカップリング法（HD）により測定した． | 図1に試料管の回転数を変化させながらSingle-Pulse/MASで測定したアダマンタンの1H NMRスペクトルを示す．静止状態で測定するとピークはブロードであったが，試料を回転させると，分解能は向上して先鋭なピークが見られた．図2に試料管の回転数を変化させながらHD/MASで測定したアダマンタンの13C NMRスペクトルを示す．静止状態かつデカップリングを行わない場合，ピークは検出されなかった．デカップリングを行わずに4 KHzで回転させるとピークは検出されたが，S/N比が大きいスペクトルは得られなかった．4 kHzでデカップリングを行うと，鮮明なピークが得られた．これはデカップリングを行うことにより，H-Cの異種核間の相互作用が除去されたためと考えられる．図3にCP/MASとHD/MASで測定したグリシンとアラニンの13 C NMRスペクトルを示す．HD/MASの測定では，運動性の高いメチル基のピークが顕著にみられた． | XntAucv7cM0Od20f
JPMXP1222AT5029 | 2190 | 2022 | AT | 5029 | 外部利用 | 共同研究 | ---- | オルガノシリカ分離膜におけるサブナノ空隙中の分子輸送の動的解析 | 森山 教洋 | 広島大学 | 計測・分析 | 物質・材料合成プロセス | 量子・電子制御により革新的な機能を発現するマテリアル | 次世代ナノスケールマテリアル | AT-505：固体NMR装置 (SSNMR) | [8 empty] | 核磁気共鳴/Nuclear magnetic resonance,核磁気共鳴/Nuclear magnetic resonance,スピン制御/ Spin control,ナノ多孔体/ Nanoporuous material | 広島大学にて開発したオルガノシリカ膜は水素や窒素などの分子よりも水蒸気が極めて高い透過性を示す。同大学にて提案した多孔体膜透過モデルに基づくと，透過性はマトリクス中での透過分子濃度と拡散係数に比例するが，拡散係数に関しては，透過データに基づいた相対値の推算のみが可能である。本課題では，産総研のパルス磁場勾配NMR技術により，オルガノシリカシリカマトリクス中の水拡散係数を定量化し，膜透過現象を明瞭にすることを目指す。 | オルガノシリカ粉体をゾルゲル法によって調整した。具体的にはbis(triethoxysilyl)ethane(BTESE)を加水分解・縮重合させゾルとし，200℃にて前乾燥後，300℃にて焼成することでオルガノシリカ粉体を得た。室温・大気雰囲気下で水を吸着させた80 mgのオルガノシリカ粉体を試料管に充填し，1H 固体NMRによる分析を行った。 | 図はBTESE由来のオルガノシリカ粉末の化学構造および1H NMRの結果である。0ppm付近に観測されたピークはオルガノシリカ構造に存在するエチレン基に由来すると考えられる。また，4.7ppmには試料中の吸着水に由来する強いピークが確認された。80 mg程度のサンプル量で十分な吸着水を十分な感度で検出可能であり，今後，磁場勾配をかけることで静拡散係数の測定が可能であると示唆された。 | qiQM8y55vUoBbm6Z
JPMXP1222AT5028 | 2189 | 2022 | AT | 5028 | 外部利用 | 技術補助 | ---- | 窒化ガリウムフォトニック結晶のSPMを用いた表面解析 | 惣角 翔 | 電気通信大学 | 計測・分析 | 加工・デバイスプロセス | 量子・電子制御により革新的な機能を発現するマテリアル | 次世代ナノスケールマテリアル | AT-504：リアル表面プローブ顕微鏡(RSPM) | [8 empty] | 走査プローブ顕微鏡/Scanning probe microscopy,リソグラフィ/Lithography,フォトニクス/ Photonics,ナノ多孔体/ Nanoporuous material | 微細加工技術を利用して作製した窒化ガリウム製の空洞共振器について、近接場顕微鏡を利用して、作製した共振器の作成状態を非破壊（断面作成等を行わずに）観察を行った | 探針に可変波長レーザを照射し、探針に接触している試料と探針の間で発生する近接場光について、その散乱光を分光器で測定することにより、微小領域の光学像を取得した。測定には、産業技術総合研究所のリアルプローブ顕微鏡装置（AT-504）を利用した。 | 図１は標準試料を利用した機器の調整中の画像である。波長を1150/cmに設定し、シリコンとその酸化膜（図1の右図の赤色部分）が明瞭に画像化される条件を設定できた。波長を1150 /cmに設定して、空洞共振器の反射光強度と吸収の測定を行った。この結果、薄膜の下に、中空構造のある部分は、反射強度で観察すると、共振器の構造が確認でき、内部の空洞部分（図２の左図の赤色部分）が画像化されている。また、材料の吸収を示す画像（図２の右図）は、穴の部分以外が均質なコントラスト（青色）であり、1150/cmの吸収の無い材料である。この結果から、微細加工後に内部構造の確認ができた。（欠陥や素材に関する測定は今後の課題である。） | vzbAlmg07yg5w0Z8
JPMXP1222AT5024 | 2185 | 2022 | AT | 5024 | 外部利用 | 技術補助 | ---- | 溶液中高速AFM像の質に探針角度が与える影響の評価 | 伊藤 大直 | 株式会社生体分子計測研究所 | 計測・分析 | 加工・デバイスプロセス | 次世代ナノスケールマテリアル | 次世代バイオマテリアル | AT-504：リアル表面プローブ顕微鏡(RSPM) | [8 empty] | 走査プローブ顕微鏡/Scanning probe microscopy,リソグラフィ/Lithography,生体イメージング/ In vivo imaging,ナノワイヤー・ナノファイバー/ Nanowire/nanofiber | 高速AFMは、従来型のAFMと同様に、振動させたカンチレバーの先端にある探針が試料表面を走査することにより像を取得する。カンチレバーと試料間に形成される空間にはバルク状態の水分子が存在しており、カンチレバーを振動させると水分子の粘性抵抗によってプローブや試料に対して好ましくない振動が発生する。これらの現象（スクイーズフィルム効果）は観察試料を低速で走査する従来型AFMであれば無視できる現象であったものの、観察試料を高速で走査する場合には、影響が顕在化すると考えられる。しかしながら、高速AFMは比較的新しい技術であり、スクイーズフィルム効果による像への影響はほとんど研究されてこなかった。そこで、本研究では、溶液中高速AFMでの使用に最適化された角度を有する探針の形成方法を確立する。 | バーズビーク型のプローブを有するカンチレバーの先端に、リアルプローブ顕微鏡の付帯設備（AT-504）を利用して、EBDにより探針を形成する。傾けて固定したカンチレバーに垂直方向からビームを照射することにより、任意の角度に傾けた状態での探針形成の可否を検討する。固定の角度は13°に設定し、探針の形成後にSEMによる観察を行った。 | 図１に角度制御EBDプローブの電子顕微鏡像を示す。EBD探針は一定の角度を保ったまま曲がりなく形成されている様子が確認された。次に探針部分の拡大像について、ImageJを用いて角度の解析を行った。解析の結果、EBD探針の角度は約13°傾いた状態で形成されており、狙い通りの探針が形成されていることが確認された。本手法の有効性を確認するために必要なAFMによるイメージングは次回以降の課題としたい。 | RkB69wojE79PU9tQ
JPMXP1222AT5027 | 2188 | 2022 | AT | 5027 | 外部利用 | 技術補助 | ---- | 溶液中高速AFM像の質に探針が与える影響の評価 ―形状における差異の検証― | 伊藤 大直 | 株式会社生体分子計測研究所 | 計測・分析 | 加工・デバイスプロセス | 次世代ナノスケールマテリアル | 次世代バイオマテリアル | AT-504：リアル表面プローブ顕微鏡(RSPM) | [8 empty] | 走査プローブ顕微鏡/Scanning probe microscopy,リソグラフィ/Lithography,生体イメージング/ In vivo imaging,ナノワイヤー・ナノファイバー/ Nanowire/nanofiber | 高速AFMは、従来型のAFMと同様に、振動させたカンチレバーの先端にある探針が試料表面を走査することにより像を取得する。カンチレバーと試料間に形成される空間にはバルク状態の水分子が存在しており、カンチレバーを振動させると水分子の粘性抵抗によってプローブや試料に対して好ましくない振動が発生する。これらの現象（スクイーズフィルム効果）は観察試料を低速で走査する従来型AFMであれば無視できる現象であったものの、観察試料を高速で走査する場合には、影響が顕在化すると考えられる。しかしながら、高速AFMは比較的新しい技術であり、スクイーズフィルム効果による像への影響はほとんど研究されてこなかった。スクイーズフィルム効果の検証には、形状等が同一で純粋に長さのみが異なる探針を準備することが望ましい。そこで、本研究においては、プラズマアッシングにより、探針形状を制御する方法の確立を目指す。 | カンチレバーBL-AC10D（OLYMPUS）に、RSPM（AT-504）の付帯設備であるSEMを利用して、EBD法を用いて探針を形成した後に、酸素雰囲気下で40 Wの出力によるプラズマアッシングを2時間実施した。その後、SEMにより計測を行った。 | 図１に所定の条件でプラズマアッシングを実施したプローブのSEM像を示す。プラズマアッシングの前後において、EBDプローブの先鋭化が確認された。画像解析ソフト上では、処理の前後で約20nm以下の差分が確認され、先端曲率半径は3 nm以下になっていると推測される。そのため、限界まで先端曲率半径を小さくすることで、形状が統一されたプローブを作製できる可能性がある。しかしながら、EBD探針の状態によってはプラズマアッシングにより根元から屈曲してしまう事例も確認された。このことから、先端のみを積極的に先鋭化する方法の確立が今後の課題である。 | SAwye0n9Od0a1IfC
JPMXP1222AT5025 | 2186 | 2022 | AT | 5025 | 外部利用 | 技術補助 | ---- | 溶液中高速AFM像の質に探針が与える影響の評価―角度における差異の検証― | 伊藤 大直 | 株式会社生体分子計測研究所 | 計測・分析 | 加工・デバイスプロセス | 次世代ナノスケールマテリアル | 次世代バイオマテリアル | AT-504：リアル表面プローブ顕微鏡(RSPM) | [8 empty] | 走査プローブ顕微鏡/Scanning probe microscopy,リソグラフィ/Lithography,生体イメージング/ In vivo imaging,ナノワイヤー・ナノファイバー/ Nanowire/nanofiber | 高速AFMは、従来型のAFMと同様に、振動させたカンチレバーの先端にある探針が試料表面を走査することにより像を取得する。カンチレバーと試料間に形成される空間にはバルク状態の水分子が存在しており、カンチレバーを振動させると水分子の粘性抵抗によってプローブや試料に対して好ましくない振動が発生する。これらの現象（スクイーズフィルム効果）は観察試料を低速で走査する従来型AFMであれば無視できる現象であったものの、観察試料を高速で走査する場合には、影響が顕在化すると考えられる。しかしながら、高速AFMは比較的新しい技術であり、スクイーズフィルム効果による像への影響はほとんど研究されてこなかった。本研究では、先の研究で確立した角度制御EBDプローブでAFM較正基板の大気中イメージングを実施し、角度制御EBDプローブの性能評価を実施した。 | ・較正基板 産業技術総合研究所物質計測標準部門が開発した探針形状検査用パターン及びスキャナ較正用基板TGQ1（NT-MDT）の表面形状を測定した。・AFMプローブ HQ:CSC38（MikroMasch）をSEMチャンバー内に13°傾けて固定し、EBD法により探針を形成したカンチレバーをプローブとして使用した。・AFM DimentionIcon（Bruker）を使用してタッピングモードで測定を行った。 | 角度制御EBDプローブの電子顕微鏡像を図Aに示す。EBDプローブはカンチレバーの先端に13°の角度で形成されており、先端形状も良好であることを確認した（図B）。次に当該プローブを用いて大気中条件下でAFMイメージングを行った。図Cは探針形状検査用パターンのAFM像を示している。本パターンは幅の異なるトレンチを有する基板であるが、図Cでは全種類のトレンチが明瞭に解像されている。このことは、当該方法で作製した探針がナノメートルスケールの先端径と良好なアスペクト比を有することを示している。図Dはスキャナ較正用基板のAFM像を示している。本較正用基板は直方体の立体パターンを有する基板であるが、図Dでは歪みの無い垂直な立方体が解像されている。このことは、当該方法で作製した探針の先端が線対称に近い形状を有することを示している。以上より、角度を制御したプローブは大気中のAFMイメージングに利用可能な品質であることが明らかになった。今後は溶液中のイメージングにより、角度制御EBDプローブの品質評価を実施したい。 | BPwvtE1inYeOb1mJ
JPMXP1222AT5023 | 2184 | 2022 | AT | 5023 | 内部利用（ARIM事業参画者） | 機器利用 | ---- | 超伝導検出器の黒体輻射影響評価 | 藤井 剛 | 産業技術総合研究所 | 計測・分析 | ---- | 量子・電子制御により革新的な機能を発現するマテリアル | 次世代ナノスケールマテリアル | AT-506：超伝導蛍光X線検出器付走査型電子顕微鏡 (SC-SEM) | [8 empty] | 電子顕微鏡/Electron microscopy,超伝導/ Superconductivity | 超伝導トンネル接合(STJ)アレイX線検出器は、軟X線に対して、半導体X線検出器に匹敵する効率と波長分散型検出器に匹敵するエネルギー分解能を有している。このような高性能なX線検出器と走査電子顕微鏡を組み合わせ[1]、ナノスケールまで集光された電子プローブを用いた高効率X線発光分光（XES）で、ナノスケール化学状態分析を可能にする分析装置開発を行っている。 STJアレイX線検出器の軟X線に対する効率は、X線ウィンドウによって大きく決まる。X線ウィンドウは、室温の黒体輻射を遮断するために用いられているため、この黒体輻射の影響を調べることで、X線ウィンドウの最適化が可能になる。 | 黒体輻射の影響を低減したSTJアレイの性能を評価するため、このSTJアレイを超伝導蛍光X線検出器付走査型電子顕微鏡（SC-SEM）に搭載し、X線ウィンドウ1枚減らした影響を評価した。加速電圧10 kVでアルミサンプルを分析した。 | 得られたX線スペクトルを図1に示す。1500eV付近にAl-Kα線と思われるピークを検出した。1400 eV付近に見られるピークはSTJ検出器で見られるアーティファクトピークであると思われる。Al-Kα線に対するピークの半値幅は、約25 eVであった。この値は、ウィンドウを1枚減らす前の結果とほぼ同じであった。このことから今回採用した新型のSTJアレイ検出器は、黒体輻射の影響を低減できていると考えられる。 | JGJA0Jq2PMEFhz6h
JPMXP1222AT5022 | 2183 | 2022 | AT | 5022 | 外部利用 | 技術補助 | ---- | 超伝導検出器の波形信号処理のための研究 | 中村 雄 | 埼玉大学 | 計測・分析 | ---- | 量子・電子制御により革新的な機能を発現するマテリアル | 次世代ナノスケールマテリアル | AT-506：超伝導蛍光X線検出器付走査型電子顕微鏡 (SC-SEM) | [8 empty] | 電子顕微鏡/Electron microscopy,超伝導/ Superconductivity | 超伝導トンネル接合(STJ)X線検出器は、軟X線に対して、半導体に匹敵する効率と波長分散型検出器に匹敵するエネルギー分解能を有している。軟X線に対する蛍光X線分析では、STJからの電気的信号をスペクトルに変換するまでの信号処理の過程における分解能の制限が問題となってくる。この信号処理手法を適切に行うことにより、さらなる高エネルギー分解能での分析が可能となる。 | カロリーメーターなどで用いられる最適フィルタと呼ばれる信号処理手法をSTJで行った時の変化を評価するため、超伝導蛍光X線検出器付走査型電子顕微鏡 (SC-SEM)のSTJからの信号波形を取得し、従来のトラペゾイド整形および最適フィルタ処理による比較を行った。 | 図1に、MgOを試料として波形を取得したときの、最適フィルタ処理及び従来のトラペゾイド整形によるスペクトルを示した。酸素のKa線である525eV付近のピークを比較すると、トラペゾイド整形によるエネルギー分解能が10.22eVであったのに対し、最適フィルタ処理でのエネルギー分解能は9.50eVとなった。このことからSTJにおいて最適フィルタ処理を行うことは有用であると考えられる。 | WVoHA9Hn4Zye066p
JPMXP1222AT5017 | 2178 | 2022 | AT | 5017 | 外部利用 | 共同研究 | ---- | 酸化クロムエピタキシャル膜の陽電子消滅寿命分光 | 北浦 守 | 山形大学 | 計測・分析 | ---- | 高度なデバイス機能の発現を可能とするマテリアル | ---- | AT-501：陽電子プローブマイクロアナライザー(PPMA) | [8 empty] | PALS, CrO, thin film, Cr vacancy | 酸化マグネシウム基板上にエピタキシャル成膜した酸化クロム薄膜は岩塩型構造をとる。しかし、クロムは2価ではなく3価をとり、その化学式はCr2O3である。これらの事実は岩塩構造においてクロムの1/3 が空孔であり、酸化クロムは窒化クロムにはない特徴的な欠陥構造を持つ。摺動性に優れた硬質膜である窒化クロムよりも酸化クロムは高い硬度をもち、その原因は岩塩構造に積層欠陥としてコランダム構造が析出し一種のラメラ構造を形成することに起因すると考えられている。このような特徴な欠陥構造とラメラ構造が高硬度化とどのように関わるかを原子レベルで調べるには、クロム空孔の局所構造を調べる必要があり、そのために陽電子消滅寿命分光(以降PALSと呼ぶ)が最適である。そこで、本研究では、酸化クロムエピタキシャル膜のPALS測定をおこなった。 | 実験には酸化マグネシウム基板上に膜厚150 nmになるようにPLD法でエピタキシャル成長した酸化クロム薄膜を用いた。酸化クロムエピタキシャル膜のPALSスペクトルの測定には陽電子プローブマイクロアナライザー(PPMA)を用いた。測定時の時間分解能は200 psで、300万カウントになるまで積算した。酸化マグネシウム基板での対消滅が起こらないように陽電子ビームの入射エネルギーを調整した。既知の寿命値を持つYSZのPALSスペクトルを測定して、バックグランド成分を評価し、寿命解析の際に引き算して取り除いた。寿命解析にはフリーソフトのLT9を使った。 | 酸化クロムエピタキシャル膜のPALSスペクトルは2つの指数関数の和でよく再現された。それらの寿命値(相対強度)は192 ps(83.5%)と334 ps(16.5%)であった。参照試料として測定した窒化クロムエピタキシャルもまた2つの指数関数の和でよく再現された。それらの寿命値(相対強度)は162 ps(93.8%)と402 ps(6.2%)であった。単寿命成分の寿命値は明らかに異なる。理想的な窒化クロムにはクロム空孔は存在しないが、実際には長寿命成分が観測されたので、成膜時の窒素分圧に応じてクロム空孔が僅かに導入されると考えられる。酸化クロムの短寿命成分の寿命値は窒化クロムのそれよりも長い。酸化クロムには多量のクロム空孔が含まれるため、欠陥濃度が飽和してバルク寿命が変化したと考えられる。より高精度なデータを得るには厚膜でもPALS測定を行う必要がある。 | 4U5n2dR0bmfi86y0
JPMXP1222AT5019 | 2180 | 2022 | AT | 5019 | 外部利用 | 技術代行 | ---- | 材料損傷発展に及ぼす加工時多軸応力場の影響解明 | 大畑 充 | 国立大学法人大阪大学大学院 | 計測・分析 | ---- | その他 | ---- | AT-501：陽電子プローブマイクロアナライザー(PPMA) | [8 empty] | 塑性変形、応力多軸度、一様伸び、原子空孔欠陥 | 炭素鋼に加工ひずみを与える際、材料の一様伸び相当のひずみ以下の付与ひずみによる原子空孔あるいはそのクラスターの発展挙動に及ぼす多軸応力場の影響を、陽電子プローブマイクロアナライザーを用いて計測する。 | 平滑丸棒試験片および円周切欠き付丸棒試験片の二種類の引張試験片を対象として、応力多軸度が異なる状態で所定の同一の塑性ひずみを付与したサンプルを準備した。与えた塑性ひずみ量は、対象材料の一様伸び相当のひずみ量以下の２水準と、それを超える１水準とした。これらのサンプルの中央断面５箇所を陽電子プローブマイクロアナライザー(PPMA)にて陽電子寿命計測を行った。入射エネルギーは15 keV、平均侵入深さは550 nmで、空間分解能は200 μmである。 | 結晶粒界に微小な炭化物を含む鋼材への塑性ひずみの付与により陽電子寿命はわずかに低下しており、単原子空孔がリッチな状態が形成されていることを示す寿命値であることがわかった。これは、付与ひずみ量の増加に伴う空孔クラスター化よりも単原子空孔の生成が支配的であることを示す結果でもある。また、これらの傾向に、応力多軸度が異なるサンプルで有意差は無く、当該材料では、少なくとも原子空孔サイズの損傷発展に応力多軸度の影響はほとんど無いことがわかった。 | xmO9DTO5DcFdJFkI
JPMXP1222AT5018 | 2179 | 2022 | AT | 5018 | 外部利用 | 技術補助 | ---- | 陽電子プローブアナライザーによる全固体電池を構成する粒子の欠陥・空隙評価 | 岸田 尚樹 | 大阪公立大学 | 計測・分析 | ---- | その他 | ---- | AT-501：陽電子プローブマイクロアナライザー(PPMA) | [8 empty] | 全固体電池，粉体，陽電子消滅 | 現在，電気自動車への応用として高い理論容量を持つ硫黄を正極材料に用いた全固体リチウム硫黄電池の実用化が期待されている．全固体電池において粒子に存在する欠陥・空隙は電池性能を低下させる要因になりうる．そこで陽電子プローブマイクロアナライザーを用いることで，粒子に存在する欠陥・空隙を評価することを考えた．本課題では全固体電池の正極材料として期待されている硫黄および導電助剤である多孔性カーボンブラックの欠陥・空隙評価を行った． | 実験はバルク法およびビーム法によって行った．まず，バルク法において，標準物質であるステンレス鋼の陽電子寿命を測定した．次に，硫黄をバルク法で測定した．測定では100万カウントで陽電子寿命スペクトルを測定した．解析では標準物質からカプトンおよび接着材の陽電子寿命を決定してから，硫黄における陽電子寿命を決定した．ビーム法では，陽電子の入射エネルギーを6.0 keV，チャンネル当たりの時間幅を25.6 psに設定し100万カウントで陽電子寿命スペクトルを測定した．測定した試料は、バックグラウンドを評価するためのテストとしてのカプトン，標準物質であるポリカーボネートおよび導電助剤である多孔性カーボンブラックを測定した．カプトンの測定結果からビーム法によるバックグラウンドを決定し，その結果を除いた陽電子寿命スペクトルよりポリカーボネートと多孔性カーボンブラックの欠陥・空隙を評価した． | バルク法による標準物質であるステンレス鋼の陽電子寿命を３成分に分解した結果，ステンレス鋼の陽電子寿命として102 psが得られた．これは標準物質の参考値である106 psの95%以内の信頼区間であったため，測定の妥当性が確認できた．次に標準物質から得られた成分を基に，硫黄粉末における陽電子寿命の結果を解析した．その結果，硫黄中における陽電子寿命として319 psが得られた．この寿命値は、欠陥がない硫黄結晶における陽電子寿命よりも長いと考えられることから，硫黄粉末中にナノボイドが存在することが示唆された．ビーム法による測定ではカプトンによる測定結果から，表面で跳ね返った陽電子の影響を決定した．この跳ね返り陽電子の影響を考慮して，陽電子寿命を解析した．その結果，標準物質であるポリカーボネートの寿命は2.07 nsとなり，参考値である2.10 nsの95%以内の信頼区間であったため，測定の妥当性が確認できた．全固体電池の正極材料である多孔性カーボンブラックの測定では，第一成分として375 ps，第二成分として2.56 nsの寿命が測定された．第一成分の寿命は、過去の文献との比較から、炭素ナノボイド中での陽電子寿命であると考えられた．第二成分である2.56 nsの寿命を空孔半径に換算すると0.33 nmであり，これは多孔性カーボンブラックにおける細孔の大きさであると考えられた． | p8lSX6GcdBu1xOxI
JPMXP1222AT5020 | 2181 | 2022 | AT | 5020 | 外部利用 | 共同研究 | ---- | 陽電子消滅法を用いたトポロジカル物質の結晶欠陥評価に関する研究 | 河裾 厚男 | 量子科学技術研究開発機構 | 計測・分析 | ---- | 量子・電子制御により革新的な機能を発現するマテリアル | 高度なデバイス機能の発現を可能とするマテリアル | AT-501：陽電子プローブマイクロアナライザー(PPMA) | [8 empty] | 結晶欠陥、陽電子,トポロジカル量子物質/ Topological quantum matter | 近年、相対論的方程式に擬えられる電子状態を持つとされるトポロジカル物質に注目が集まっている。多くのトポロジカル物質は多元合金であるため、化学量論組成からのズレや不規則性そして構造空孔の内包といった結晶欠陥が重要となっている。本研究課題では、産総研が開発した陽電子プローブマイクロアナライザー法を用いることで、トポロジカル物質が内包する空孔型欠陥の解析を行う。今回は、ワイル半金属と考えられるTaAsを取り挙げた。 | 試料は、化学蒸気輸送法で作製したTaAs単結晶である。この試料に対して、電子顕微鏡観察、X線構造解析、ICP分析、電気測定を行うとともに、産総研において陽電子プローブマイクロアナライザー(PPMA)法による陽電子消滅寿命測定を行った。 | 事前に行った電子顕微鏡観察・エネルギー分散型X線分析は、明瞭な格子像と回折図形、及び、均一な元素分布を示した。X線構造解析においても、各面方位からのTaAs結晶構造に伴う強い基本反射が観察され、析出異相などの内包も極僅かであった。ただし、ICP元素分析では、Asが最大9％欠乏していることが判明した。以上から、得られたTaAsは結晶構造を保ちつつ、余剰のTaがアンチサイト欠陥となるか、As空孔が導入されていることが推測された。一方、電気測定では、極低温域において106 cm2/V/sに迫るキャリア移動度と2万%を超える巨大な横磁気抵抗効果が得られた。しかし、ワイル半金属の特徴とされる負の縦磁気抵抗効果は、現在までのところ観測されていない。図1に示すように、PPMA測定で得られた陽電子消滅寿命スペクトルは、完全結晶の理論スペクトルよりも明らかに長いことが判明した。これは、空孔型欠陥の内包を示している。ただし、その濃度は10 ppm程度以下と評価される。つまり、ICP分析で得られた大幅なAs欠乏状態はAs空孔の生成で補償されているものではなく、余剰のTaアンチサイトの生成によるものと推測される。この結果から、今後、Taアンチサイトの電気特性に与える影響を調べることが重要と考えられた。 | P10Gd2dlWrp6os93
JPMXP1222AT5013 | 2174 | 2022 | AT | 5013 | 外部利用 | 技術代行 | ---- | シリコン中にイオン照射で形成されたナノボイドの分析 | 木野村 淳 | 京都大学 | 計測・分析 | ---- | 量子・電子制御により革新的な機能を発現するマテリアル | ---- | AT-501：陽電子プローブマイクロアナライザー(PPMA) | [8 empty] | イオン注入, ゲッタリング, シリコン, 高純度 | SiにHイオンを高照射量で照射した後、熱処理するとHイオンの飛程付近に、サブナノメートルからナノメートルサイズのボイドが生成されることが知られている。このナノサイズのボイド（ナノボイド）は、適切な熱処理を行うとSi中に含まれるCuやFeなどの金属不純物を捕捉（ゲッタリング）することが可能であり、半導体デバイス作成工程における不純物除去技術としてその応用が研究された。対象となる金属不純物は拡散速度が大きく比較的低温で移動できるため、従来は1000 ℃未満の温度域を対象とする研究が行われた。本研究では、高純度Si層のエピタキシャル成長時のO原子のゲッタリング効果について調べるため、前段階としてエピタキシャル成長が行われる1000 ℃以上の温度域でのナノボイドの安定性について評価した。 | CZ製法及びFZ製法によるSiウエハから切り出したSi試料に対し、50 keV H2+を1.5 × 1016 ions/cm2照射した。その後、真空中で900、1000、1100 ℃の温度で1時間のアニールを行った。未照射、照射のみ、照射とアニールの3 種類の試料に対して、低速陽電子ビームを用いたドップラー拡がり測定と陽電子寿命測定を行った。一部の試料に対しラザフォード後方散乱チャネリング測定を行った。このうち陽電子寿命測定をARIMの施設を利用して実施した。 | 各試料のドップラー拡がり測定を行ったところ、照射のみの試料、照射とアニールを行なった試料のS パラメータが未照射試料に比べてすべての温度で有意に増加し、H照射により空孔型欠陥が生成されたと考えられる。Sパラメータのエネルギー依存性（S-E曲線）のピークに対応するエネルギーとして6 keVを選び、このエネルギーで陽電子寿命測定を行った。1試料あたり1 Mcountsのイベントを測定した。標準試料のYSZの測定結果から得られるバックグラウンド信号の形状を参考にしながら、H照射試料のスペクトル解析を2成分分解により行った。第1成分は0.22 ns前後もしくはそれよりも短い値を示し、主にバルク中の自由消滅に対応する寿命値と考えられる。第2成分に関しては、照射のみの試料から得られた約0.3 nsの値は複空孔の寿命値に相当し、照射後アニールを行った試料から得られた0.4 ns以上の値は、10個以上の空孔からなる空孔集合体に対応するものと考えられる。CZ試料とFZ試料間では900℃アニールの試料を除き、得られた陽電子寿命値に大きな差は見られなかった。 | Ty787Ye840a77hXR
JPMXP1222AT5015 | 2176 | 2022 | AT | 5015 | 外部利用 | 共同研究 | ---- | 実験と計算で比較したベータ石英結晶のバルク陽電子消滅寿命 | 北浦 守 | 山形大学 | 計測・分析 | ---- | その他 | ---- | AT-501：陽電子プローブマイクロアナライザー(PPMA) | [8 empty] | PALS, beta-quartz, Bulk lifetime, First-principles calculation | 陽電子消滅寿命分光(以降PALSと呼ぶ)はガラス中の空孔や空隙の解析に古くから用いられてきた。その解析ではオルソポジトロニウムの消滅寿命を元に半経験的に知られるTao-Eldrupの式[S. J. Tao, J. Chem. Phys. 56, 5499 (1972), M. Eldrup et al., Chem. Phys. 63, 51 (1981)]を使って空孔や空隙のサイズを概ね知ることができる。しかし、その起源を探るのは容易ではない。一方、結晶の場合には陽電子消滅寿命を基に第一原理計算によって空孔や空隙の起源を探り、その結果を基にサイズを知ることができる。この手法が適用可能かどうかは、バルク状態での陽電子消滅寿命(以降、バルク寿命と呼ぶ)が実験と理論計算でまず一致するかどうかが試金石となる。実際に、この方法で光学材料に潜む空孔型格子欠陥を特定して非化学両論組成が欠陥生成の原因であることを解き明かしてきた[M. Kitaura et al. Opt. Mater: X 14, 100156 (2022)]。石英の結晶とガラスでの構造の違いを捉えるためには、両者のバルク寿命に含まれる情報も利用できるはずである。本研究ではベータ石英結晶のバルク寿命を実験と理論計算で決定して比較した。 | 実験にはベータ石英結晶を用いた。ベータ石英結晶のPALSスペクトルを測定した。測定時の時間分解能は200 psで、300万カウントになるまで積算した。陽電子線源や装置に由来する応答関数を決定するためとバックグランドを決定するためにステンレス標準試料のPALSスペクトルも測定した。バルク寿命の計算は第一原理計算プログラムABINITを用いて行った。CIFデータを初期構造として構造最適化を行った後、緩和構造においてバルク状態での陽電子消滅確率を算出し、そのバルク寿命を陽電子消滅寿命とした。交換相関相互作用にはGGAとLDAを採用した。 | ベータ石英結晶のPALSスペクトルは３つの指数関数の和でよく再現された。それらの寿命値(相対強度)は156 ps(27.8%)、305 ps(57%)、615 ps(15.2%)であった。ベータ石英結晶のPALS測定の結果を示した文献を見つけることはできなかった。一方、文献[A. Bisi et al.: Nuovo Cimento 10, 1069 (1988)] によれば、アルファ石英結晶の寿命値(相対強度)は140 ps(18%)、270 ps(69%)、490 ps(13%)であった。Three state trapping modelを想定して得られた結果からバルク寿命を算出すると256 psであった。理論計算で決定したバルク寿命はGGAでは292 psで、LDAでは246 psであった。後者の方が実験結果をよく再現した。 | seKrvl3txapkLEJP
JPMXP1222AT5016 | 2177 | 2022 | AT | 5016 | 外部利用 | 共同研究 | ---- | CsPbBr3薄膜の陽電子消滅寿命分光 | 北浦 守 | 山形大学 | 計測・分析 | ---- | 量子・電子制御により革新的な機能を発現するマテリアル | ---- | AT-501：陽電子プローブマイクロアナライザー(PPMA) | [8 empty] | PALS, CsPbBr3, Perovskite | 鉛ハロゲン化ペロブスカイトは量子ドット太陽電池や発光材料として有望な材料である。中でもCsPbBr3は狭線幅の高輝度緑色蛍光体として知られ、不純物ドープによる構造制御によって発光特性の改善が試みられている。一般に、多元系材料では非科学量論組成が生じてその電荷補償のために空孔型欠陥が必然的に導入される。格子欠陥はキャリアを捕獲したり無輻射失活したりするため、多かれ少なかれ発光特性に影響を及ぼす。従って、空孔型欠陥の有無を調べることは材料の高品質化につながる材料科学の意義を有するとともに、非平衡キャリアが平衡状態へと緩和する動的過程を調べる基礎科学でも重要な課題でもある。本研究では、CsPbBr3膜中に潜む空孔型欠陥を捉えるために、陽電子消滅寿命分光(以降PALSと呼ぶ)をおこなった。 | 研究に用いたCsPbBr3膜は液相合成して得られたCsPbBr3量子ドットをガラス基板上に成膜して得た。その膜厚は約100 nmであった。PALS実験には陽電子プローブマイクロアナライザー(PPMA)を用いた。既知の寿命値を持つYSZのPALSスペクトルを測定して、バックグランド成分を評価し、寿命解析の際に引き算して取り除いた。また、PALSの光照射効果を紫外光を照射して調べた。PALSスペクトルを解析して得た結果を理解するためにCsPbBr3のバルク寿命の計算を第一原理計算プログラムABINITを用いて行った。CIFデータを初期構造として構造最適化を行った後、緩和構造においてバルク状態での陽電子消滅確率を算出し、そのバルク寿命を陽電子消滅寿命とした。 | CsPbBr3膜のPALSスペクトルは2つの指数減衰関数の和で再現された。単寿命成分が支配的であり、その寿命値は361 psであった。長寿命成分はガラス基板の寿命値とよく一致した。膜は緻密ではなくところどころに隙間があり、打ち込んだ陽電子ビームが隙間からガラスに達して消滅したと思われる。長寿命成分が現れたために空孔型欠陥が存在するかを解析することが困難であった。第一原理計算の結果、CsPbBr3のバルク寿命は340 psであった。短寿命成分の寿命値とはわずかに異なる。CsPbBr3では量子ドットの構造がバルクの構造とわずかに異なることが指摘されており、理論計算ではその点が考慮されていない。バルク結晶も測定して量子ドットとの違いを明らかにするとともに、量子ドットのサイズが構造に及ぼす影響を考慮した理論計算を行い、正確なバルク寿命を決定するべく準備を進めている。光照射の下でPALS測定を行い光照射効果も調べた。光照射の有無による変化はみられなかった。光照射PALSは光誘起現象を捉える新たな手法として期待されるので継続して取り組みたい。 | 7M2Y16J23JuNOacy
JPMXP1222AT5012 | 2173 | 2022 | AT | 5012 | 外部利用 | 技術代行 | ---- | 高分子中のポジトロニウム | 小林 慶規 | 早稲田大学 | 計測・分析 | ---- | その他 | ---- | AT-501：陽電子プローブマイクロアナライザー(PPMA) | [8 empty] | 陽電子、ポジトロニウム、高分子 | 高分子に入射した陽電子の一部は、多くの場合、電子と結合した束縛状態であるポジトロニウムを形成する。ポジトロニウム(Ps)の1/4は陽電子と電子が互いに反平行のパラポジトロニウム(p-Ps)、残りの3/4はスピンが平行なオルトポジトロニウム(o-Ps)となる。寿命が比較的長いo-Psは、アモルファス領域の自由体積に捕獲され、o-Ps中の陽電子は周囲の原子に束縛されている反平行スピンの電子とピックオフ消滅を起こす。ピックオフ消滅の寿命は、o-Psが捕獲されている自由体積の大きさを反映する。このため、o-Psは高分子の自由体積を調べるためのプローブとして利用できる。また、Psの収率は結晶化度に依存し、結晶化度が小さいほど高くなることが知られているが、高分子の化学構造にも影響される。たとえば、アモルファス高分子であるポリカーボネート(PC)のo-Ps収率は29 %で、結晶性のポリテトラフルオロエチレン(PTFE)のo-Ps収率(31 %)よりも低い[1]。本研究では、結晶性フッ素系高分子の架橋化処理によるPsへの影響を調べることを目的として、陽電子寿命測定を行った。 | フッ素系高分子フィルムの架橋化処理を行った結果、透明度が上昇したことから、架橋化処理により結晶化度が低下したと推察した。しかし、試料の量が十分でないため、X線回折などによる結晶化度の変化の測定は困難であった。産業技術総合研究所の高強度低速陽電子ビーム[AT-501 (PPMA)]を用いて、未処理および架橋化処理を行った試料の陽電子寿命スペクトルを取得した。試料室の真空度は、1 x 10-4 Pa、時間分解能は半値幅270 psで、300万カウント積算した。標準試料としてPCの測定を行い、測定に問題ないことを確認した。 | 架橋化処理前後の試料およびPCの陽電子寿命スペクトルを図1に示す。二つの試料のo-Psによる長寿命成分の平均寿命は、PCに比べて長いことがわかる。フッ素系高分子では、フッ素化されていない高分子と比べて、自由体積が大きくなることが知られており[1]、自由体積の違いがo-Ps寿命の違いとして現れたと考えられる。一方、架橋化処理前後の試料のスペクトルに大きな違いは現れなかった。架橋化により結晶化度が低下すれば、Ps生成が増加すると予想されたが、o-Ps収率の顕著な増加は見られなかった。結晶化度の変化に加えて、架橋処理による高分子の化学構造変化が影響した可能性などが考えられる。今後、X線回折測定などに適した厚い試料を用いることでより詳細な情報を得たいと考えている。 | ZIPZFb7JI2G4E24i
JPMXP1222AT5009 | 2170 | 2022 | AT | 5009 | 外部利用 | 技術代行 | ---- | 半導体材料のキャリアダイナミクス計測1 | 五島 敬史郎 | 愛知工業大学 | 計測・分析 | ---- | 量子・電子制御により革新的な機能を発現するマテリアル | 革新的なエネルギー変換を可能とするマテリアル | AT-503：可視－近赤外過渡吸収分光装置 (VITA) | [8 empty] | 赤外・可視・紫外分光/Infrared and UV and visible light spectroscopy,太陽電池/ Solar cell,フォトニクス/ Photonics | 2022年8月23日(火)にフェムト秒過渡吸収分光装置(VITA)を利用して、半導体試料の透過過渡吸収測定を行った。測定した半導体試料はGaAsバルクである。 | フェムト秒過渡吸収分光装置(VITA)を使用し、測定の際の波長はポンプ光を400 nmで固定し、プローブ光を875 nmから900 nmまで5 nmずつ変更して複数回測定を行った。 | プローブ光の波長を875 nmに設定した時と900 nmに設定した時の測定結果について、以下の図1と図2に示す。青色の点が測定結果、橙色の線がフィッティングである。以下の式(1)を用いてフィッティングを行った。[1]∆abs=(Imax-I0 )exp(-T/τ)+I0 (1)フィッティングを行った結果、875nmの測定結果の緩和時間は2.1 ps、900 nmの測定結果の緩和時間は2.85 psであることが分かった。また、875nmより900 nmの測定結果の方が、プローブ光が試料を透過する量が多いことが分かる。測定前の時点では、プローブ波長は800 nmでも測定可能であると考えていたが、測定の結果875 nm以降で測定が可能であった。 | OBTmSOb0vB0rhzb1
JPMXP1222AT5008 | 2169 | 2022 | AT | 5008 | 外部利用 | 共同研究 | ---- | 超伝導検出器開発のための研究 | 野口 剛志 | 埼玉大学 | 計測・分析 | ---- | 量子・電子制御により革新的な機能を発現するマテリアル | 高度なデバイス機能の発現を可能とするマテリアル | AT-506：超伝導蛍光X線検出器付走査型電子顕微鏡 (SC-SEM) | [8 empty] | 電子顕微鏡/Electron microscopy,超伝導/ Superconductivity | 超伝導トンネル接合 (通称：STJ)検出器は、現在主流の半導体検出器より高エネルギー分解能、高スループットであり、今後の材料開発への応用が期待される。しかし、現在の検出器の性能はエネルギー分解能の理論値と比べてまだ見劣りしており、また、低エネルギー領域に発生するノイズにより軽元素の分析が困難であるという問題を抱えており、更なる性能の向上が必要となる。 | ノイズの低減に向けた構造として、Si基板とSTJの間にメンブレンを形成し、Si基板除去による案を考えた[1]。このSTJを超伝導蛍光X線検出器付走査電子顕微鏡(SC-SEM)に搭載し、加速電圧10 kVでFeサンプルを分析した。 | 得られたスペクトルを図１に示す。6.4 keV付近にFe-Kα線と思われるピークを検出した。同様に、7.0 keV付近にFe-Kβ線と思われるピーク、700 eV付近にFe-Lα線と思われるピークを検出した。6.0 keV付近に見られるピークはSTJ検出器で見られるアーティファクトピークであると思われる。また、500 eV付近に見られるピークはO-Kα線であると思われる。今回作製したメンブレンSTJはSi基板で発生するノイズの影響を低減できていると考えられる。 | xPeSpstU3715wxjE
JPMXP1222AT5021 | 2182 | 2022 | AT | 5021 | 外部利用 | 共同研究 | ---- | メカノクロミック特性を持つジシラン分子の構造変化 | 山野井 慶徳 | 東京大学 | 計測・分析 | 物質・材料合成プロセス | 量子・電子制御により革新的な機能を発現するマテリアル | その他 | AT-505：固体NMR装置 (SSNMR) | [8 empty] | 核磁気共鳴/Nuclear magnetic resonance,核磁気共鳴/Nuclear magnetic resonance,スピン制御/ Spin control | メカノクロミック発光分子は、その有用性から現在注目を集めている。しかし、そのメカニズムを理解することは困難であり、これらの材料のより深い考察を妨げている。ここでは、15N 標識化合物を使用せずに、固体 15N 核磁気共鳴 (NMR) 分光法を使用して調べた。2つの配座異性体の違いは測定で明確に観察され、⟨pl⟩と⟨bf⟩の空間構造に帰属できた。この結果は、各異性体の 15N NMR 化学シフトに関する量子化学計算によって裏付けられた。 本手法は、粉末サンプルを粉砕することによって引き起こされる構造変化を明確に識別することができる。 この構造変化は、X 線回折 (XRD) 測定を使用して決定することは困難である。 | サンプルを4mmのジルコニアローターに詰め、分光計(Bruker AVANCE III HD 600WB)を使用してラーモア周波数60.86MHzで15N CP/MAS NMRを測定しました。 Bruker MAS プローブ ヘッド (MAS4DR) を、直径 4 mm (HZ05538) の HR-MAS ローターとテフロン インサート (50 μL) と共に使用し、サンプルの回転速度は 8 kHz にて行った。 15N CP/MAS NMR 測定の結晶およびアモルファスのサンプルの量は、それぞれ 38.37 mg および 29.92 mg である。15N 化学シフトは、0 ppm のニトロメタンを基準にし、室温で測定した。 | 本研究では、固体 15N NMR と理論計算を使用して、結晶およびアモルファスのサンプルを調査した。 アモルファス状態のコンフォメーション変化に関する分光学的証拠は提示されていないため、固体 15N NMR は、窒素含有複素環のコンフォメーションに関する X 線回折研究を補完する。15N CP/MAS NMR データは、以前に報告された 13C CP/MAS NMR 研究よりも詳細な構造情報を提供する。 15N NMR 測定値は、すりつぶし後のドナー-アクセプター-ドナー分子が、N 原子の周りに ⟨bf⟩ と ⟨pl⟩ 異性体の間で少なくとも 2 つの区別可能な環境を示し、配座変換性が高いことを示している。 15N NMR 化学シフトは、配座形態の構造を割り当てる鍵であり、N 原子の局所環境の小さな変化に敏感であった。 観測された 2 つの異なる 15N NMR ピークは、異なる窒素置換パターンに由来していた。 帰属は、各異性体の計算による 15N NMR 研究に基づいて行なった。 15N NMR は、粉砕と加熱によって引き起こされる分子間 CH-π 相互作用の破壊と復元が 9,9'-ジメチル-9,10-ジヒドロアクリダンのコンホメーション変化を引き起こすという事実と合致してた。これは、熱力学的議論に基づいて以前するに提案されたメカニズムと一致している。 1α、1β、および 1γ のエネルギー レベルは 5.6 kcal/mol 以内であり、計算は 1 がかなりのコンフォメーションの柔軟性を持っていることを示唆している。 私たちの研究は、機械的刺激による構造変化のさらなる証拠を提供する。 15N NMR の化学シフトは、構造と相関する規則性が高いため、固体状態の化合物の構造を識別するための指標として使用できることがわかる。 | P528Qfy7swypSNzB
JPMXP1222AT5010 | 2171 | 2022 | AT | 5010 | 外部利用 | 技術代行 | ---- | 低エネルギーイオン照射が白雲母内部に作る格子欠陥の直接観察 | 廣瀬 重信 | 国立研究開発法人海洋研究開発機構 | 計測・分析 | ---- | 量子・電子制御により革新的な機能を発現するマテリアル | ---- | AT-501：陽電子プローブマイクロアナライザー(PPMA) | [8 empty] | 白雲母、イオン照射、トラック | 天然の白雲母の中でウランα崩壊や素粒子衝突による原子核散乱が起こると、周囲の原子核のカスケード散乱を誘発し、その結果長さO(1)〜O(10) nmの格子欠陥（トラック）が生じる。本研究では陽電子プローブマイクロアナライザーを用いて、白雲母中のトラックの情報を非侵襲・非破壊に直接得ることを試みる。 | • 試料： o レファレンス（イオンを打ち込んでいない） o イオン照射サンプル（Kr+ 200 keVイオンを1011/cm2で垂直入射）• 装置条件 o 時間分解能：~270 ps (FWHM) o トータルカウント：200万カウント o 入射エネルギー：3 keV• 測定環境： o 圧力：1×10-4 Pa o 温度：室温 | PALSfit3による平均寿命解析(指数関数でフィッティング)の結果、全試料で2成分の陽電子寿命が観測されたが、空孔に捕捉されたo-Psの寿命(>1 ns)は観測されなかった。レファレンスと比較すると、イオン照射サンプルでは平均陽電子寿命が微減しており、イオン照射によって空孔サイズが小さくなる傾向を示唆している。この結果は、イオン照射によって新たに生じたトラック（空孔）が観察出来るであろうという予想とは逆の結果であった。これに対する可能な解釈の一つは、白雲母中には陽電子をトラップできるような空孔がもともと多く存在していて、それらがイオン照射によってアニーリングされたというものであるが、第一原理計算による検証が必要である。 | Ffg3TP42vJcdAky4
JPMXP1222AT5011 | 2172 | 2022 | AT | 5011 | 内部利用（ARIM事業参画者以外） | 技術代行 | ---- | ナノカーボン、セルロースを含むナノ材料構造解析 | 小橋 和文 | 産業技術総合研究所 | 計測・分析 | ---- | 高度なデバイス機能の発現を可能とするマテリアル | ---- | AT-501：陽電子プローブマイクロアナライザー(PPMA) | [8 empty] | 陽電子消滅法、ナノカーボン | ナノカーボンを用いた膜や糸などの成形体は、様々な用途で部材として期待され実用化研究が進んでいる。用途に応じたプロセスで構造制御を行うにあたって、ナノ空間を含んだ構造を評価する必要がある。そこで、本研究では陽電子消滅法を用いてCNT膜の構造解析を行う。 | 試料は名城ナノカーボン社製eDIPS EC-DXのカーボンナノチューブ（CNT）膜であり、これをAr雰囲気下1200～3000℃でアニールしたものを陽電子プローブマイクロアナライザーにてビームエネルギー10 keVで陽電子寿命測定を行った。 | 陽電子消滅法により数層CNT膜に含まれるナノ空間の計測を行ったところ、アニール温度の上昇（1200～3000℃）にともない、そのサイズ（Tao-Eldrupモデルに基づく球近似自由体積の半径）が0.42 nmから0.68 nmに徐々に増大することが分かった。一方、アニール前はそのようなナノ空間が検出されなかった。したがって、アニール（1200～1800℃）によりカーボン不純物が除去され、CNT間のナノ空間（interstitial channel）が利用可能となったことが示唆された。さらに高温のアニール（1900～3000℃）ではチューブ構造の消失と黒鉛化が進み、その構造の発達を反映したナノ空間が計測されたと考えられる。 | N04Vj27Mzr157bSp
JPMXP1222AT5006 | 2167 | 2022 | AT | 5006 | 外部利用 | 技術代行 | ---- | P型酸化銅半導体薄膜の欠陥構造解析 | 賈 軍軍 | 早稲田大学 | 計測・分析 | ---- | 量子・電子制御により革新的な機能を発現するマテリアル | 革新的なエネルギー変換を可能とするマテリアル | AT-501：陽電子プローブマイクロアナライザー(PPMA) | [8 empty] | p型酸化物薄膜、陽電子消滅、欠陥構造解析 | 銅酸化物CuOおよびCu2Oはp型半導体であり、バンドギャップがそれぞれ約1.4と2.2 eVである。これらの薄膜材料は長波長光で高効率に発電するシリコン太陽電池と組み合わせることで、短波長から長波長までの太陽光を高効率でエネルギーに変換可能となり、現在太陽電池への応用研究が盛んに行われている。しかし、これら材料の導電性に寄与する欠陥構造（点欠陥・面欠陥）の解析は非常に少ない。現存技術では、p型半導体材料における空孔型点欠陥を調べる手法が非常に限られている。本研究では、産業技術総合研究所にある陽電子寿命測定装置を用いて、銅酸化物CuOとCu2Oの欠陥構造を調べ、その導電性の起源を解明することを目的としている。 | 本研究では、Cu2Oターゲットと反応性RFマグネトロンスパッタ法を用いて、銅酸化物薄膜を作製した。その際に、酸素流量または水素流量を変化させ、Cu2OからCuOまで様々な化学量論組成を持つp型銅酸化物薄膜を作製した。その際に、基板温度を300℃に設定し、薄膜の膜厚は300 nmにした。ホール測定により、作製した薄膜はP型であることを確認した。 | これら銅酸化物薄膜の欠陥構造解析は産業技術総合研究所の陽電子寿命測定装置を用いて行った。Cu2OとCuO薄膜において、得られた陽電子寿命の第一成分はおよそ200 psから220 psである。これらの寿命は、バルク寿命より長く、Cu単空孔より短いので、バルクとCu単空孔の平均寿命値と考えられる。 成膜中の酸素流量の増加に従って、CuO薄膜がより酸化側にいき、その正孔密度が増加する傾向がみられる。その陽電子寿命の第2成分が長くなる傾向がある。一方、成膜中に水素流量を制御することで、Cu2O薄膜の作製を成功した。水素流量の増加に伴って、即ち還元側にいくほど、Cu2O薄膜の正孔密度が増加する傾向がみられ、陽電子寿命の長寿命成分が顕著に変化する。 これらから、第一原理計算を用いて、銅酸化物における点欠陥やクラスター欠陥の陽電子寿命を計算し、実験データと比較することで、薄膜中の欠陥構造を明らかにする。 | Qfdvb5GaUkn0pE3o
JPMXP1222AT5007 | 2168 | 2022 | AT | 5007 | 外部利用 | 技術代行 | ---- | 細胞組織内のイオン分布に関する研究 | 植村 寿公 | 大阪大学 | 計測・分析 | ---- | 次世代バイオマテリアル | ---- | AT-506：超伝導蛍光X線検出器付走査型電子顕微鏡 (SC-SEM) | [8 empty] | 電子顕微鏡/Electron microscopy | 現在、再生医療分野においてオルガノイド研究が注目を集めている。再生医療が幹細胞などから特殊な培養技術を用いて臓器を作製し、ヒトの疾患箇所に移植して修復するのに対して、オルガノイドは幹細胞などからミニチュア臓器を作製し、基礎研究や創薬技術、再生医療への応用に役立てようとするものである。再生医療、オルガノイドにおいて大きな問題の一つは、作製した臓器の品質を３次元的に評価する技術が、従来の光学技術に依存しており、臓器は多くは不透明であるが故に、従来の光学的検出技術には限界がある点である。電子顕微鏡技術、特に３Heを用いた超電導検出器により電子線照射により派生する特性X線の検出技術は、従来の光学的検出技術の限界を超え、新たな情報をもたらす可能性が高い。 今回、我々は大阪大学医学研究科が有するヒトiPS細胞由来の心筋スフェロイド（一種のオルガノイド）に焦点をあて、AISTの超電導電子顕微鏡装置(超伝導蛍光X線検出器付走査型電子顕微鏡 (SC-SEM) )を用いた測定と組み合わせることにより、どのような生物学的に有用な情報を得ることができるかを検討する。それをもとに、iPS細胞が未分化な状態から、どのような過程を経て、拍動する心筋に分化していくかを観察する。 | iPS細胞は、京大山中伸弥教授が作製した未分化253G1細胞株から、中胚葉への分化を経て、心筋組織に分化（３次元培養法により作製された心筋スフェロイド、主に２５日間培養を続けたもの）を生物試料として用いた。心筋スフェロイドを採取後、急速凍結法により凍結し、クライオスタットを用いて８μｍ厚切片を作製し、SC-SEMを用いて観察した。切片上、どの部位が心筋に分化しているか、などの情報を得るために、心筋マーカーであるトロポニンＴ，アルファアクチニン、ビメンチンなどの抗体を用いた免疫染色や毛細血管を染めるトマトレクチンなどを用いて染色した。 | iPS細胞253G1細胞株から心筋への分化培養を２５日行って作製した心筋スフェロイドを急速凍結法（ヘキサン、ドライアイス法）により凍結後、ライカクライオスタットを用いて凍結切片を作製しシリコン基板上に張り付けた。同時に、凍結切片をスライドグラスに張り付け、固定の後、トロポニンＴ，アルファアクチニン染色を行い、心筋部位を特定し、SC-SEMでの観察により、Zn,Cu,Fe,P,S,Naなど生体に重要な役割を果たすイオンが観察可能であることが分かった。心筋スフェロイドは肉眼でも分かる程度に拍動する。すなわち、エネルギー消費、代謝の極めて高い臓器であると言える。そのエネルギー供給の根源はミトコンドリア中に存在するATP（アデノシン三リン酸）のADP（アデノシン二リン酸）への分解による。今後、作製した心筋スフェロイド中の心筋組織に存在するミトコンドリア中のATP、ADPを観察できると考えられる。心筋組織中の拍動する部位（サルコメア）ができる工程は十分明らかでなく、次のステップとして、心筋スフェロイドにおける分化過程において、Pの特性Ｘ線を観察することによりミトコンドリアの発現過程の観察により、心筋分化のメカニズムを探ることができると考えている。同時に他のイオンの観察結果をもとに、更なるSC-SEMのアプリケーションを探っていきたい。 | 3pB3pii0116B3Yul
JPMXP1222AT5005 | 2166 | 2022 | AT | 5005 | 外部利用 | 共同研究 | ---- | 固体重水素NMRによる高分子中の分子ダイナミックス測定 | 古屋 秀峰 | 東京工業大学 | 計測・分析 | 物質・材料合成プロセス | 量子・電子制御により革新的な機能を発現するマテリアル | マテリアルの高度循環のための技術 | AT-505：固体NMR装置 (SSNMR) | [8 empty] | 核磁気共鳴/Nuclear magnetic resonance,核磁気共鳴/Nuclear magnetic resonance,スピン制御/ Spin control,高度素材識別技術/ Advanced material identification technology | 重水素化したポリプロピレンを用いて、結晶状態やポリマーブレンドによる分子環境の違いにおけるポリプロピレン鎖のダイナミクスの温度依存性を調べる。室温で固体重水素NMR測定を行い、測定条件の調整と四極子分裂ピークの確認を行った。 | ポリプロピレンの重水素化物は、メチン、メチレン、メチルの全ての水素を全て重水素化されている。使用したポリプロピレン試料の分子量は、 10 万～20 万程度の典型的なホモポリプロピレンの分子量である。通常の軽水素のポリプロピレン試料と50:50 に混合し、フィルム状に成形した試料を測定に用いた。固体重水素NMR測定はBruker社製Avance 200WBを用いて広幅測定により室温で行った。プローブは、7mm MAS用プローブを用いたが、試料は静止している。 | 図1に、室温、シングルパルス測定で得られたスペクトルを示す。中央に小さな四極子分裂ピークが観測されることが分かる。ソリッドエコー法によって得られたスペクトルを図2に示した。中央の四極子分裂ピークの強度がシングルパルス測定よりも大きくなった。さらにパルスに関するパラメーターを調整して測定した結果を図３と図４に示した。鋭いピークの２組の四極子分裂幅が観測されることが分かった。また、図３と図４では、もう1組のややブロードな四極子分裂ピークが２組の鋭い四極子分裂ピークの間に観測されていることが分かる。３組の四極子分裂ピークは、それぞれポリプロピレンのメチル、メチン、メチレン由来のピークと考えられる。正確なピーク帰属は、温度可変測定を行うことに可能となる。 | 2vy4g05A4501Dn9E
JPMXP1222AT0274 | 2161 | 2022 | AT | 274 | 外部利用 | 技術代行 | ---- | Metal-HfZrO-semiconductorキャパシタの試作 | 高野 恵介 | 信州大学 | 加工・デバイスプロセス | 計測・分析 | 量子・電子制御により革新的な機能を発現するマテリアル | ---- | AT-031：原子層堆積装置_1[FlexAL] | AT-025：スパッタ成膜装置(芝浦） | [7 empty] | 強誘電体薄膜,酸化ハフニウムキャパシタ,HfZrO | 半導体上の強誘電体薄膜の光評価を目指している。CMOSプロセスと親和性が高く，また10 nm以下の薄膜で強誘電性が発現することから，高密度メモリデバイス等への応用が期待される酸化ハフニウムキャパシタを評価対象とした。強誘電性が確認できる成膜条件を得るための試作を実施した。 | 産業技術総合研究所ナノプロセシング施設の設備を利用し，試料作製を行なった。p型Si基板にバックスパッタ処理(Ar,100W 3分)を施したのち，原子層堆積装置(NPF031)を用いてHf, Zrの元素比率が1:1となるようにHfZrOを10 nm成膜した。文献[1]を参考に，成膜時温度を250℃から300℃の間で変え，プリカーサ堆積層ごとの酸素プラズマによる酸化時間は5 秒とした。HfZrO成膜後，キャパシタパターンを開口した厚さ50 mmのSUSマスクを基板上に固定し，マグネトロンスパッタ(NPF025)でTiN 20 nm またはTaN 20 nmを成膜した。Figure1にTaN成膜後の試料顕微鏡写真を示す。 成膜後ウェハは40 mm角程度に分割したのち， 450℃から550℃の温度範囲で，窒素雰囲気中で30秒のアニール処理を施した。最後に，Si基板裏面へのバックスパッタ処理(Ar, 100W 3分)後，100 nmのAlをマグネトロンスパッタで成膜した。 | 作製試料の上部電極と基板下部電極間の容量測定をマニュアルプローバを用いて実施した。その結果HfZrO の25程度の比誘電率から想定される容量よりも数桁小さい容量値が観測された。上部電極が薄く，容量測定に十分な電気伝導度が確保できていないためと考えている。 | cCqsGylC5LJrRO6L
JPMXP1222AT0219 | 2159 | 2022 | AT | 219 | 外部利用 | 技術代行 | ---- | 多層MIMダイオードを用いた28GHz整流回路の性能評価 | 片岡 佑真 | 国立大学法人 筑波大学 | 加工・デバイスプロセス | ---- | 高度なデバイス機能の発現を可能とするマテリアル | ---- | AT-031：原子層堆積装置_1[FlexAL] | [8 empty] | MIMダイオード,テラヘルツ帯,レクテナ,薄膜絶縁層(ZnO-SiO2-Al2O3) | MIM(金属-絶縁層-金属)構造によるトンネルダイオード(MIMダイオード)はテラヘルツ帯の整流を可能にする。先行研究において、絶縁層を複数層にすることで純バイアス、逆バイアス印加時に流れるトンネル電流に非対称性を生じさせ、高い整流性能を持ったMIIIM(金属-絶縁層-絶縁層-絶縁層-金属)ダイオードが開発された。本研究では、このダイオードを用いたレクテナ(アンテナと整流回路が一体となったもの)を作成する前段階としてMIIIMダイオードを用いた整流回路を作製した。この整流回路を作製する際の薄膜絶縁層(ZnO-SiO2-Al2O3)の堆積のために産業技術総合研究所ナノプロセシング施設の原子層堆積装置を使用した。 | 20mm角にダイシングした高抵抗Siウエハ上にCrを下地としたAuを100 nmスパッタにより堆積し、ウェットエッチングによって下部回路を作製した後、この試料に対してプラズマアッシャー[NPF021]を使用した後、原子層堆積装置[NPF031]を用いて200℃の条件下でZnO,SiO2,Al2O3をそれぞれ2 nmずつ連続で堆積を行った。また、その後Alの200 μm堆積、ウェットエッチングによる上部回路の作製を行った後電気の直流特性および28 GHz電力の整流能力を測定した。 | 本実験ではダイオードと負荷抵抗が直列で接続されているSeries回路と、並列で接続されているShunt回路を作製した。双方ともコプレーナ導波路を採用しており、上部金属には理論上ダイオードでの消費電力が0になるF級フィルタを回路形状の工夫によって作製した。加えてShunt型に対してはF級フィルタの作製を回路形状ではなく、キャパシタを用いたものも作製した。MIIIMダイオードはトンネル効果がなければキャパシタであるということ、周波数が高くなるとキャパシタの能力が上昇することを利用し、28 GHzにおいてはキャパシタとして働くような設計で回路を作製した。これら3つの整流回路をそれぞれFig.1(a),(b),(c)に示す。 この回路にGSGプローブによって28 GHz電力を入力し、負荷抵抗200 kΩにおいて19.0 mVの電圧が出力されることを確認した。 | lR0RslrrHO7Zl5m1
JPMXP1222AT0267 | 2160 | 2022 | AT | 267 | 内部利用（ARIM事業参画者以外） | 技術代行 | ---- | 原子層堆積法によるRu薄膜の形成 | 内田 紀行 | 産業技術総合研究所 | 加工・デバイスプロセス | ---- | その他 | ---- | AT-031：原子層堆積装置_1[FlexAL] | [8 empty] | Ruプリカーサ | 本課題は、NPFに導入された新規Ruプリカーサを用いて、ALD成膜条件を最適化し、成膜プロセスを確立することを目的に研究を実施した。 | 原子層堆積装置(【NPF031】FlexAL)内で、Si基板（4インチφ）を酸素プラズマで表面処理し、新規導入されたRuプリカーサを用いてALDプロセスを行った。 基板ステージ温度は150-230℃、Arを100sccmキャリアガスとして流しながら（ガス圧力80mTorr）、プリカーサのドーズ時間は、1.5秒の３条件、10秒のArパージ（100sccm）を経て、反応ガスとしてO2ガスを10秒60sccmでAr100sccmをキャリアガスと共に流した。その後、反応ガスのパージ用にArガス100sccmを10秒流した。以上を１サイクルとして、20-150サイクルの成膜を行い、X線光電子分光（XPS）観察により成膜状態を観察した。 | 昨年度までの研究で、エリプソメトリによる膜厚測定とその解析の結果、20サイクル程度の成膜インキュベーションタイムがあることが判明しており、本年度は、インキュベーションタイム中の吸着状態について、XPSを用いて、Ruプリカーサの結合状態を調べた。 成膜温度を150、170、180、190、200、210、220、230℃で10、20、50、100、150サイクル毎に、XPSに搬送し表面状態の確認を行った。150、170℃では、Ruの成膜を示すRuのシグナルは観測されず、180℃では、いずれの温度においても、20サイクルを超えた50サイクルから明確な成膜が確認された。このプリカーサのRu成膜最低温度は、180℃であることがわかる。また、180℃以上で20サイクル以下と50以上でのRuの結合状態について、Ru3dピークの解析を行った。20サイクル以下の場合、反応ガスであるO2を導入したものの、Ruはリガンドが残ったプリカーサ分子、もしくは一部リガンドが外れた状態で表面に吸着しており、50サイクルを超えると、Ru―Ru結合形成が優勢なる状況が見える。ある程度の密度でRuプリカーサが存在すること、Ruプリカーサ同志の反応で、反応が進むことが予想される。一方で、170℃以下では、Ru―Ru形成反応が起こらず、分子吸着の状態で結合状態も変化しないことから、Ru-Ru形成反応に熱的な励起が必要であることを示唆している。 以上のように、ALDプロセスの進行に合わせ、XPSを詳細に計測することで、結合状態をモニターしながらプロセス最適化のための温度条件、プリカーサ、リアクタンとガスのドーズなどの検討が可能であることが分かった。このシステムは、新規プリカーサによるALDの開発において強力なツールとなる。 | ON978J6ZIEiqHjz3
JPMXP1222AT5003 | 2164 | 2022 | AT | 5003 | 外部利用 | 技術代行 | ---- | high-k薄膜評価 | 上殿 明良 | 筑波大学 | 計測・分析 | ---- | 高度なデバイス機能の発現を可能とするマテリアル | ---- | AT-501：陽電子プローブマイクロアナライザー(PPMA) | [8 empty] | 陽電子消滅法、ZrO2 | ZrO2(10 nm)/TiN(5 nm)/Siを陽電子消滅寿命測定法で評価した。陽電子をZrO2膜中に打ち込み、得られた寿命スペクトルを解析した。焼鈍前後で、陽電子の寿命は0.30 nsから0.40-0.43 nsに変化した。理論計算との比較から焼鈍前の欠陥のサイズはZr空孔と酸素空孔の複合体、焼鈍後はより大きな空孔クラスターに変化したと判断できる。陽電子消滅実験と電気的特性評価の結果から、空孔サイズの変化とリーク電流は強い関係があることが分かった。 | PVD法により、厚さ5 nmのTiNをSi基板上に製膜、その後、厚さ10 nmのZrO2膜を製膜、試料構造をZrO2(10 nm)/TiN(5 nm)/Siとした。作製した試料を窒素雰囲気中550℃で焼鈍した（5分）。AT-501 (PPMA)を用いて、陽電子の加速エネルギーを0.6 keVに固定し、陽電子寿命スペクトルを取得した。このエネルギー領域では多くの陽電子がZrO2膜中で消滅すると考えられる。得られた寿命スペクトを解析し、陽電子寿命を得た。 | 焼鈍前後で、陽電子の寿命は0.30 nsから0.43 nsに変化した。なお、焼鈍時にZrO2膜上部に厚さ10 nmのTiN膜を製膜した後に焼鈍した場合の陽電子寿命は0.40 nsであった。理論計算との比較から焼鈍前の欠陥のサイズはZr空孔と酸素空孔の複合体、焼鈍後はより大きな空孔クラスターに変化したと判断できる。TiN膜を形成後に焼鈍した場合に陽電子寿命が短いのは、TiN膜が焼鈍中の雰囲気からZrO2膜中への酸素拡散を抑制するからであると考えられる。陽電子消滅実験と電気的特性評価の結果から、空孔サイズの変化とリーク電流は強い関係があることが分かった。 | 87iYFva577z62I12
JPMXP1222AT5002 | 2163 | 2022 | AT | 5002 | 外部利用 | 共同研究 | ---- | ジシラン結合を持つ銅錯体の温度による構造変化 | 山野井 慶徳 | 東京大学 | 計測・分析 | 物質・材料合成プロセス | 量子・電子制御により革新的な機能を発現するマテリアル | マテリアルの高度循環のための技術 | AT-505：固体NMR装置 (SSNMR) | [8 empty] | 核磁気共鳴/Nuclear magnetic resonance,核磁気共鳴/Nuclear magnetic resonance,スピン制御/ Spin control,資源循環技術/ Resource circulation technology | Cu(I)錯体は、様々な構造と発光特性を示すことが知られている。なかでも、外部刺激応答性 Cu(I) 錯体の開発は特に活発に研究されている。ここでは、ジシラン架橋ビス (ピリジン) 配位子 (L) と CuI の銅錯体の温度応答性を報告する。前回の研究ではこの錯体の結晶状態における純度が不明で、再現性の高い実験結果が得られなかった。黒色の不純物を顕微鏡で確認しながら除き、純粋になったことを、13C CP/MAS 固体 NMRによって確認した。今回、13C CP/MAS 固体 NMRを測定することにより、純度を決定することができた。 | サンプルを 4 mm のジルコニア ローターに詰め、分光計 (Bruker AVANCE III HD 600WB) を使用して 150.97 MHz の周波数で 13C CP/MAS 固体 NMR測定を行った。 Bruker MAS４DR プローブ ヘッドを使用し、サンプルの回転速度は 9 および 10 kHz とした。 スペクトルの化学シフトは、純粋なテトラメチルシラン (TMS) に対しての値である。 グリシンを 2次基準物質として使用し、そのカルボニル基のシグナルを 176.46 ppm に設定し、室温で測定した。 | CuIと配位子Lは、以前の論文に従って調製した。 結晶は、ヘキサンを銅錯体のTHF溶液にゆっくりと拡散させることによって成長させた。再結晶したサンプルを顕微鏡で観察しながら少量の黒色物質（不純物）を除去することにより、高純度サンプルを調製した。 サンプルの固体構造と純度は、13C CP/MAS 固体 NMR を使用して確認しました 。 純粋な結晶性銅錯体サンプルは空気中で安定であり、次の実験に使用することができた。 | 2V2EMW8kVziFSfr3
JPMXP1222AT0421 | 2156 | 2022 | AT | 421 | 外部利用 | 技術代行 | ---- | ナノ流路を用いたポリマー系添加剤入り潤滑油の流動特性の把握 | 平山 朋子 | 京都大学 | 加工・デバイスプロセス | ---- | 高度なデバイス機能の発現を可能とするマテリアル | ---- | AT-011：i線露光装置 | [8 empty] | ナノ流路,潤滑油,流動特性,高分子添加剤,摩擦,マイクロ流路群デバイス,ヘキサデカン,ポリメタクリレート（PMA）系添加剤 | 本研究では、流体潤滑下で高分子添加剤が摩擦に与える影響を解明することを目的とし、マイクロ流路群デバイスに高分子添加剤を含む潤滑油を送液し、圧力－流量特性を評価した。まず、流体潤滑状態を模擬した理想すきまを実現するため、MEMS創成技術を用いてマイクロ流路群デバイスの作製を行った。極性基の量が異なる高分子添加剤を含む潤滑油を送液した結果、極性基の量に関わらず流量が低下した。また、極性基の量に関わらず、高分子添加剤を含む潤滑油送液後のデバイスに再び基油を送液すると、高分子添加剤含有潤滑油の送液前に得られた基油の流量よりも得られる流量は少なくなった。 | ・利用した主な装置【NPF011】i線露光装置・実験方法 4インチシリコンウエハに対してi線露光装置を使用して流路形成用のレジストパターンを作製した。その後、自学にてエッチングおよび陽極接合を行ってマイクロ流路群デバイスを完成させ、潤滑油を送液した際の圧力－流量特性を評価した。 | 完成したデバイスに基油のモデルであるヘキサデカンを送液した。流量の安定後、ポリメタクリレート（PMA）系添加剤をヘキサデカンに添加した潤滑油に切り替えたところ、流量が急激に減少する様子が確認された（Fig. 1）。これはPMAが流路壁面に吸着し、流路幅が減少したことを示している。この流量変化に対応するPMA吸着膜の膜厚は数十nmに及んでおり、PMAの分子量に対してかなり大きい値であった。再度ヘキサデカンに切り替えて送液した結果、元の状態と比較して流量がある程度戻る様子が確認された。以上の結果から、PMAが形成する吸着膜は単純な単分子膜状態ではなく、多層膜となっており、ヘキサデカンを再送した際に上層のPMAが洗い流されている可能性が示唆された。 | 21nLQ5oHptHXOM40
JPMXP1222AT0419 | 2155 | 2022 | AT | 419 | 外部利用 | 機器利用 | ---- | リフトオフによるダイヤモンド上への電極作製 | 桝村 匡史 | 北海道大学 | 加工・デバイスプロセス | ---- | 量子・電子制御により革新的な機能を発現するマテリアル | 高度なデバイス機能の発現を可能とするマテリアル | AT-006：マスクレス露光装置 | AT-109：６インチ電子ビーム真空蒸着装置（アールデック） | [7 empty] | ダイヤモンド, ワイドバンドギャップ半導体, パワー半導体 | ダイヤモンドはSiC,GaNと共にワイドバンドギャップ半導体として知られており、物質中最大の熱伝導率と他のワイドバンドギャップ半導体を数倍上回る絶縁破壊強度を持つとされている。そのため高温環境で動作するパワー半導体の材料として有力視されている。 ダイヤモンドを半導体素子として利用するためには、ダイヤモンド上に電極形成を行う必要がある。電極形成の方法の1つとしてリフトオフ法が存在する。今年度はダイヤモンド上にリフトオフ法を用いてTi電極を作製した。 | 【利用した主な装置】 【NPF006】マスクレス露光装置 【NPF008】スピンコーター（フォト） 【NPF021】プラズマアッシャー 【NPF109】６インチ電子ビーム真空蒸着装置（アールデック）【実験方法】 【NPF006】マスクレス露光装置と【NPF008】スピンコーター（フォト）を用いてダイヤモンド基板上にレジストパターンを作製した。レジストパターン作製後のダイヤモンド基板を【NPF021】プラズマアッシャーで処理し、レジスト残渣の除去を行った。【NPF109】６インチ電子ビーム真空蒸着装置（アールデック）によりダイヤモンド基板の前面にTi(30nm)を蒸着した。 Ti蒸着後のダイヤモンド基板をアセトンに入れることでレジストを除去し、Ti電極を作製した。 | Fig.1に作製した電極の上面図を示す。 マスクレス露光装置でレジストを感光させることで作製したパターンを用いて、30nmのTiのリフトオフを行った。基板を5分以上アセトンに浸けることで、容易にリフトオフが可能であった。以前試作したダイヤモンドトランジスタでは、ゲート電極のリフトオフが困難であり、それによって歩留まりが低下するという問題があった。今回の実験のようなリフトオフ性が良好なプロセスは、歩留まりの改善に役立つと考えられる。 | VQZkqQe2cv4V0Fv7
JPMXP1222AT0436 | 2157 | 2022 | AT | 436 | 内部利用（ARIM事業参画者以外） | 機器利用 | ---- | プラズマCVD薄膜堆積装置(SiN)で堆積したSiO2薄膜の均一性 | 太田 裕之 | 産業技術総合研究所 | 加工・デバイスプロセス | ---- | 量子・電子制御により革新的な機能を発現するマテリアル | ---- | AT-081：プラズマCVD薄膜堆積装置（SiN） | [8 empty] | SiO2薄膜,薄膜均一性,TEOS | ナノプロセシング施設（NPF）を利用して半導体デバイスを試作する準備の一環として、【NPF081】プラズマCVD薄膜堆積装置(SiN)を利用して、SiO2薄膜を堆積した。成膜トレー内の薄膜の均一性を確認したので成膜結果を報告する。 | 利用した装置は、【NPF081】プラズマCVD薄膜堆積装置(SiN)である。 まず、片面鏡面研磨の直径2インチのシリコン基板を8枚準備し、成膜チャンバー内のトレーに図１のように置いた。数字を振っているシリコンウエハーがデバイス試作用であり、Dの文字はダミー基板である。 成膜レシピはNPFが保有する標準SiO2成膜レシピであり、成膜温度は350℃、堆積時間は3分、目標膜厚は200nmとなる。CVD用の原料はTetraethyl orthosilicate（Si(OC2H5)4, TEOS）である。 成膜後、光干渉式膜厚測定装置（ナノスペック、NPF施設外装置）を用いてSiO2薄膜の膜厚を測定した。 | 上記の結果より、1～5のどの位置でも概ね目標とする膜厚が得られること、均一度も問題ないことが分った。しかしDのところにおいたウエハーについては目視でも色ムラがあり2インチウエハであれば5枚が同時成膜の最大枚数ということも分った。 | 1GbT7OqENmYuD0Iy
JPMXP1222AT0418 | 2154 | 2022 | AT | 418 | 外部利用 | 技術代行 | ---- | SIMSによる酸化インジウム薄膜中の水素濃度評価 | 曲 勇作 | 北海道大学 | 計測・分析 | ---- | 高度なデバイス機能の発現を可能とするマテリアル | ---- | AT-038：二次イオン質量分析装置(D-SIMS) | [8 empty] | 多結晶酸化インジウム, In2O3:H膜, 電界効果移動度 | 我々は水素濃度を制御した多結晶酸化インジウム（In2O3:H）薄膜において、格子像が確認できる優れた結晶性を低温（～300℃）で実現しつつ、金属伝導から半導体伝導にキャリア濃度を制御する手法を見出した。本手法により形成したIn2O3:H膜を薄膜トランジスタのチャネル材料に応用したところ酸化物半導体にて世界最高の電界効果移動度139.2 cm2V-1s-1を実証した。 本研究課題では、二次イオン質量分析法（SIMS）により、In2O3:H薄膜中の水素濃度を評価することで、キャリアの生成起源や欠陥補償・移動度向上メカニズムを検討する。 | 空気中の水分をIn2O3薄膜に導入する目的で、PLDチャンバーの背圧を7.5 × 10−5から1.0 × 10−3 Paの範囲で制御した。次いで、PLD法によりIn2O3膜（膜厚：~50 nm）をガラス基板上に室温成膜した。膜中水素量を【NPF038】二次イオン質量分析装置(D-SIMS)（ULVAC‐PHI ADEPT‐1010）により評価した。一次イオン源としてCs+イオンを用いた。 | SIMS測定の結果、In2O3成膜時の背圧を増大することで水素二次イオン強度は増大し、In2O3膜中の水素量が増大していることが分かった。高背圧下で成膜したIn2O3膜では熱処理後に結晶粒径が大幅に増大していることから、成膜初期に膜中に取り込まれた水素が、熱処理後の結晶粒径増大に重要な役割を果たしていることが示唆された。 今後、得られた結果とIn2O3膜物性やIn2O3 TFT特性との関係を調査し、移動度増大機構を明らかにする。 | AXGi9d7Gjcvd3138
JPMXP1222AT0154 | 2158 | 2022 | AT | 154 | 内部利用（ARIM事業参画者以外） | 技術代行 | ---- | 反応に不活性な熱分析容器の開発 | 秋吉 美也子 | 産業技術総合研究所 | 加工・デバイスプロセス | 計測・分析 | その他 | ---- | AT-031：原子層堆積装置_1[FlexAL] | [8 empty] | 示差走査熱量測定(DSC),シリカコーティング,過塩素酸アンモニウム | 示差走査熱量測定(DSC: Differential Scanning Calorimetry)で得られる発熱量(発熱分解エネルギー)と化学物質の火災・爆発性とには相関性が認められおり，DSCは従来危険性評価試験として使用されてきた。DSCは，極めて少量の試料で簡便かつ安全に化学物質の危険性評価を行うのに有効な手段とされる。容器としてはステンレス製耐圧容器を使用することが多いが，ステンレスなどの金属と反応する物質の危険性評価の判断は未だに課題として残されている。耐圧性があり，且つ，反応に不活性な材質の容器開発をすすめている。 | 【利用した主な装置】 原子層堆積装置[FlexAL]【実験方法】 DSC測定用耐圧ステンレス容器に，FlexAlを用いて，低温プラズマ法によりシリカ膜をコーティングさせた。ネジ蓋方式の容器を用い、膜厚は125nmとした。 | Fig.1にはネジ蓋式ステンレス容器(内蓋ステンレス)に膜厚を変えてシリカコーティングした容器で過塩素酸アンモニウムのDSC 評価を行い, 得られた発熱量(QDSC)をまとめた。同図には，参考のためにガラス容器での評価結果（平均値）を点線で示す。発熱量のばらつきがあるものの, 平均値で整理すると125nm以上の膜厚ではガラス容器での発熱量(平均値1651 J/g)と同等となっている。容器状態を顕微鏡で観察(Photo1)すると，膜厚で傾向が認められる。125nm以上では膨張による火脹れ現象が観察される。即ち，圧縮応力が強く働いている。125nmではこれがはじける様相であるが，150nm以上でははじけず，膜と素材の間に赤さび液がひろがる。膜厚が厚くなるほど，赤さび液範囲が大きくなる様子が観察された。一方，100nmでは異なる腐食の様相である。QDSC値の傾向を鑑みると、125nm近辺をさらに詳細に評価する必要がある。 | tk6rlbMiL8fiFDFx
JPMXP1222AT0415 | 2153 | 2022 | AT | 415 | 外部利用 | 技術代行 | ---- | 熱処理により拡散したNb表面元素の分析 | 井藤 隼人 | 高エネルギー加速器研究機構 | 計測・分析 | ---- | 量子・電子制御により革新的な機能を発現するマテリアル | その他 | AT-038：二次イオン質量分析装置(D-SIMS) | AT-045：触針式段差計 | [7 empty] | Nb超伝導加速空洞,表面抵抗 | 近年、真空下においてNb超伝導加速空洞に300℃程度の熱処理を施すとその性能 (表面抵抗) を2倍~ 3倍改善できることが明らかになった。これは、Nb表面に存在する酸化層からの酸素の拡散が大きく影響していると考えられている。今回、様々な表面状態のNbサンプルに対して熱処理を行い、深さ方向の元素分析を行った。 | ・利用した主な装置名【NPF038】二次イオン質量分析装置(D-SIMS)【NPF045】触針式段差計・実験方法 電解研磨を施したNbサンプルに対して陽極酸化を施したものと、そうでないものの2グループを作成した。その後、それぞれのグループに対し200~300℃の温度領域で熱処理を施した。熱処理はサンプルの表面（分析面）からの加熱と裏面（分析面の反対面）からの加熱の２パターンに別け、酸素の拡散度合が異なるサンプルを様々に準備した。これらのサンプルに対してD-SIMSを用いて深さ方向の元素の拡散度合いを観察した。 | Fig.1に各サンプルの18Oのプロファイルを示す。No.17~20は陽極酸化を施したサンプルであり、深さ70 nm程度まで18Oが均一に存在していることが分かる（Fig.1 左図）。No.17は陽極酸化に加えてサンプルの裏面から300℃で3時間熱処理を施したものであり、No.18は表面から同様の熱処理を施したものであるが、深さ100 nmの領域では陽極酸化のみを施したNo.19, 20と比較して顕著な違いは見られない。一方でより深い領域（Fig.2 右図）に注目すると、No.17, 18はNo.19, 20よりも奥深くまで酸素が拡散しており、表面から熱処理したNo.18が最も奥深くまで酸素が拡散しているのが分かる。これらの結果から、今回のサンプル板厚（2.7 mm）の場合、表面元素の拡散には加熱面の違いも影響するということが分かった。 | h95SjZgaDedlUJT3
JPMXP1222AT0408 | 2152 | 2022 | AT | 408 | 内部利用（ARIM事業参画者以外） | 技術補助 | ---- | 銅インク塗膜の断面観察による焼結性評価 | 須賀 正太郎 | 産業技術総合研究所 | 加工・デバイスプロセス | ---- | その他 | ---- | AT-034：集束イオンビーム加工観察装置(FIB) | [8 empty] | 銅インク, スクリーン印刷, 塗膜, 焼結性 | 市販銅粒子を使った銅インクをスクリーン印刷して作製した銅塗膜を一般的な熱焼成プロセスにて施した試料に対して、集束イオンビーム(Focused Ion Beam, FIB)加工を行って断面を観察し、塗膜内部の焼結性を評価した。 | [利用した主な装置]・イオンコーター・集束イオンビーム加工観察装置(FIB)[実験方法] スクリーン印刷を用いてフィルム基板上に市販銅粒子を使った銅インクを印刷する。その塗膜に対して一般的な熱焼成を施す。使用する銅インクは銅粒子と有機物から成り立っており、銅インクの混合には撹拌羽根を有する撹拌機を用いた。 銅インクのフィルムへの印刷は市販のスクリーン印刷装置を使ったスクリーン印刷を実施する。 銅インクの焼成には一般的なバッチ式の卓上型管状炉を用いた焼成プロセスで実施した。焼成後得られた塗膜に対して、イオンコーターにて白金(Pt)によるコーティングを施したのちにFIBによる彫り込みを行って、塗膜断面を露出させて観察を行う。 | 今回、銅インクに含まれる銅粒子の含有量が焼成後の塗膜の焼結性及び緻密性に与える影響を調査する目的で銅粒子と有機物の重量比率を変えたインク3種類(A,B,C)を作製した。それぞれの銅インクの重量比を銅粒子:有機物でA (90:10), B(80:20), C(70:30)になるように調整した。 焼成塗膜のFIB加工による断面観察を実施したところ、インクA,B,Cともに粒子のネッキング及び粒子成長が確認された。塗膜の緻密度はインクの銅粒子含有量が多いA,BがインクCに比べて増していた。しかし、どのインクも焼結性は確認されたが完全に一体化したバルク状の塗膜を形成するまでには至っていなかった。 今後は、完全に緻密化した塗膜を目指すべく、銅インクの作製、印刷、焼成プロセスの各条件の最適化検討が必要であると考え、今後もNPFの装置を使用しながら研究を進めていく予定である。 | JqGwLJ6mHHDs0qSp
JPMXP1222AT0360 | 2151 | 2022 | AT | 360 | 外部利用 | 技術補助 | ---- | ステッパ露光およびリフトオフプロセスによる、金属パターン構造作製 | 廣谷 務 | Bushclover株式会社 | 加工・デバイスプロセス | ---- | その他 | 量子・電子制御により革新的な機能を発現するマテリアル | AT-011：i線露光装置 | AT-109：６インチ電子ビーム真空蒸着装置（アールデック） | AT-092：高圧ジェットリフトオフ装置 | AT-093：高速電子ビーム描画装置（エリオニクス） | [5 empty] | メタマテリアル, 金属パターン | メタマテリアルをはじめとする微小な金属パターン構造作製のため、ステッパ露光でどの程度まで微小なサイズの構造作製が可能かを見極める。 石英基板に対し、ステッパを用いて露光パラメータ条件を振ったパターン露光、現像を行う。金属膜をEB蒸着リフトオフし構造を作製、SEM観察による形状評価を行う。 | 利用した主な装置 【NPF011】i線露光装置 【NPF109】6インチ電子ビーム真空蒸着装置（アールデック） 【NPF092】高圧ジェットリフトオフ装置 【NPF093】高速電子ビーム描画装置(エリオニクス)実験方法 石英基板にポジレジストPFI38を塗布、i線露光装置で露光時間、フォーカス位置を条件振りしてホールパターンを露光、現像する。パターン径はφ0.5～φ2.0の範囲で作製した。 露光条件は、露光時間：240ms～400msを20ms刻みで9水準、フォーカス：-0.4～0.4を0.1刻みで9水準の合計9x9の81水準とした。 露光したホール形状に対し、EB蒸着装置でCr＋Au膜を蒸着、リフトオフ装置でリフトオフを行い、ピラー形状の金属蒸着膜を作製、蒸着径をSEMで撮像、測定した。 | 測定結果の一例として、φ0.6のピラー形状を撮像した結果を記載する。 露光時間340ms、フォーカスは-0.1～0.1の条件で設計値に近い蒸着径が得られている。 最適露光時間である340msの露光時間の条件で、フォーカス条件振りの範囲である-0.4～0.4においては、露光結果に顕著な差は確認できなかった。 | 2D891cNNig8wu9Og
JPMXP1222AT0263 | 2150 | 2022 | AT | 263 | 内部利用（ARIM事業参画者以外） | 機器利用 | ---- | 熱電材料の物性評価 | 村田 正行 | 産業技術総合研究所 | 加工・デバイスプロセス | ---- | 革新的なエネルギー変換を可能とするマテリアル | ---- | AT-023：電子ビーム真空蒸着装置 | [8 empty] | 未利用廃熱,熱電変換材料,ナノ構造熱電変換材料 | 未利用廃熱の有効活用を目指して，高効率熱電変換材料の開発に期待が寄せられている．中でもナノワイヤーなどのナノ構造熱電変換材料は，外部磁場の印加により熱電効果が大きくなることが予想されている．そこで本研究では，熱磁気効果が大きいことで知られるナノワイヤーの，作製及び評価と熱磁気効果の測定を進めている．FIB-SEMデュアルビーム装置を利用することで，ナノワイヤー上にナノスケール電極の作製する技術の開発を進めている1． | 【利用した主な装置】・電子ビーム真空蒸着装置【NPF023】・ダイシングソー【NPF054】【実験方法】 試料設置用のセラミック基板を，ダイシングソーを利用して作製した．ブレードはB１A８０１（石英、ガラス、サファイア用）を使用した． | ナノワイヤーの電気抵抗を測定するために，ナノワイヤーの側面を覆っている石英ガラスを研磨により除去し，石英ガラスの研磨面に真空蒸着法により金属薄膜を蒸着した．FIB-SEM加工によりナノワイヤー側面への局所的な電極を作製し，表面の金属薄膜とナノワイヤーを金属デポにより電気的の導通させ，Fig.1に示した通り上面の金属薄膜は電気測定のために分割した． | P4O0K7t01015w62l
JPMXP1222AT0211 | 2149 | 2022 | AT | 211 | 外部利用 | 機器利用 | ---- | 電子ビーム描画装置を用いたシリコン光共振器作製プロセスの検討 | 林 翔平 | 東京理科大学 | 加工・デバイスプロセス | ---- | 量子・電子制御により革新的な機能を発現するマテリアル | ---- | AT-001：電子ビーム描画装置(CRESTEC) | [8 empty] | 光共振器,光リング共振器,光実装技術,シリコン光導波路, | データセンターの高度化と拡張に伴い、光実装技術の高度化と普及が進展している。光実装の高度化において、シリコン光導波路は、基幹部品としての地位を確立しつつあり、今後の更なる市場展開が期待されている。本報告では、シリコン光導波路を用いた波長フィルターの一種である、光リング共振器を形成するための、電子線描画法を用いた微細パターンの形成プロセスに関して報告を行う。 | NPFでは、【NPF001】電子ビーム描画装置(CRESTEC)を利用した。プロセスは以下の表１に示される条件で行った。 また、試作を行ったリング共振器の構造を図１に示す。 線幅425nmの導波路から、線幅360nmのリング導波路導波路直径は40µm、gapは250nmである。 | 試作した電子線レジストの導波路構造に対する光学顕微鏡写真を示す（図２）。設計通りの構造が得られていることが確認できた。また、リング導波路を中心に、レジストの残膜のような構造を確認した。これは、露光時間の長さや、現像時間の短さに起因するものだと考えられるため、今後のプロセスの改善が課題となる。 | I9UIgH5eTx3x59AW
JPMXP1222AT0442 | 2144 | 2022 | AT | 442 | 外部利用 | 技術代行 | ---- | 微細機械試験のためのSiO2ガラスのマイクロピラー作製 | 加藤 嘉成 | 日本電気硝子株式会社 | 加工・デバイスプロセス | ---- | その他 | ---- | AT-019：多目的エッチング装置(ICP-RIE) | AT-006：マスクレス露光装置 | AT-023：電子ビーム真空蒸着装置 | AT-092：高圧ジェットリフトオフ装置 | [5 empty] | マイクロピラー,微細圧縮試験,破壊挙動,変形挙動 | ガラス製品の高強度化のためには、破壊挙動、変形挙動の詳細な理解が必要である。前回(F-20-AT-0156)、RIEプロセスでSiO2ガラスのマイクロピラーを作製し、それを用いて微細圧縮試験を行った。さらなる調査のため、前回と同様の方法でマイクロピラーの追加作製を行った。 | 【利用した主な装置】 【NPF019】 多目的エッチング装置(ICP-RIE) 【NPF012】 ドラフトチャンバー 【NPF008】 スピンコーター 【NPF006】 マスクレス露光装置 【NPF023】 電子ビーム真空蒸着装置 【NPF092】 高圧ジェットリフトオフ装置 【実験方法】 レジスト塗布→露光→現像→Ni成膜→Niリフトオフ→エッチングの工程で作製を行った。最終的にエッチング時間の異なる3サンプル(No.4～5）を得た。①レジスト前処理装置：ドラフトチャンバー 条件：90℃30分、HMDS（疎水化処理）2分②レジスト塗布装置：スピンコーター、ホットプレート 条件：レジスト/回転数：LOR3A /3000rpm→ベーク180℃5分→AZ5214E/3000rpm→ベーク90℃1分③パターン露光装置：マスクレス露光装置 条件：60mJ④現像装置：ドラフトチャンバー 条件：NMD-3、60秒⑤Ni成膜装置：電子ビーム真空蒸着装置 条件：材料 Ni膜厚150nm、 Rate 1Å/S⑥リフトオフ装置：高圧ジェットリフトオフ装置 条件：NMP剝離液圧力：3Mpa/リンス：IPA＆純水⑦エッチング装置：多目的エッチング装置(ICP-RIE) 条件：CHF350sccm、ICP 200W、Bias 150W、Pres 1.0Pa、Temp20℃。時間24分30秒(No.4)、24分40秒(N0.5),25分0秒(No.6) | 作製したﾋﾟﾗｰのSEM写真をFigure 1に示す。No.4とNo.5は上面が平坦でエリア内で概ね一様なピラーが得られたが、No.6は上面の外周部が立ったピラー形状となり、またエリア内でピラーが形成されていない部分もあった。また、前回作製したピラー[Fig.1(d)]と比較すると、今回作製したピラーは側面が少し傾いた形状であった。エリア内のﾋﾟﾗｰの高さと直径をレーザー顕微鏡で測定した結果をTable 1に示す。No.6は高さ、直径のばらつきが大きいが、No.4とNo.5は概ね前回と同等の均質性であった。今後、これらを用いてピラー圧縮試験を実施する。 | NaPWw97To7LAlXYt
JPMXP1222AT0179 | 2148 | 2022 | AT | 179 | 外部利用 | 技術代行 | ---- | FIBによる超伝導共振器の断面加工および観察 | 佐藤 哲朗 | 日本電気株式会社 | 加工・デバイスプロセス | ---- | 量子・電子制御により革新的な機能を発現するマテリアル | ---- | AT-034：集束イオンビーム加工観察装置(FIB) | [8 empty] | 超伝導共振器,超伝導量子回路,超伝導量子ビットコヒーレンス | 我々は、ムーンショット型研究開発事業における超伝導量子回路の集積化の一環として、超伝導量子ビットコヒーレンスの改善を目的としたロスファクターの抽出法の最適化を検討している。本実験は、超伝導共振器内におけるTLS（Two Level System）由来の損失源として挙げられるMA界面（超伝導金属と空気界面、Metal-Air）について、ICP-RIE（InductivelyCoupled Plasma-Reactive Ion Etching、誘導結合型反応性イオンエッチング）を用いた等方性エッチングにより、この界面を強調した共振器を作製し、得られた断面形状から計算したparticipationratioと希釈冷凍機内で測定した結果を解析することで、ロスファクター抽出法の最適化を図っていくことを目的としている。 | 【NPF034】集束イオンビーム加工観察装置（FIB）【NPF003】イオンコーター（FIB付帯） 本サンプルは、MA界面を強調すべく、ICPドライエッチングにより、Nb線路直下のSiを等方的にエッチングしているため、機械的強度に乏しく、観察用のワーク作製の段階で容易にSiパターンが倒壊してしまう懸念がある。今回、その強度の乏しいSiパターンをエッチング加工直後の状態を保ったまま観察すべく、FIBによる局所加工を技術代行にて依頼した。 | 超伝導共振器内のMA界面を強調した箇所にFIBにより局所加工を施し、その後加工断面の観察を行った。その結果、Fig.1のSIM像で示す断面形状が得られ、左右のSi支柱がエッチングにより浸食されている様子が確認された。これは、エッチャントから生成されるFラジカル成分の密度が高く、想定以上に等方的なエッチングが進行したためと推測し、所望の形状を得るために、今後、ドライエッチング条件を最適化したうえで、設計に反映していく予定である。 | Y06TU4Ht491laetp
JPMXP1222AT0453 | 2146 | 2022 | AT | 453 | 内部利用（ARIM事業参画者以外） | 機器利用 | ---- | 透過電子顕微鏡－原子間力顕微鏡比較測長用試作標準物質パターン線幅の走査電子顕微鏡を利用したSIトレーサブルな値付け | 小林 慶太 | 産業技術総合研究所 | 計測・分析 | ---- | その他 | ---- | AT-107：3次元電界放出形走査電子顕微鏡（エリオニクス） | [8 empty] | 透過電子顕微鏡(TEM), 原子間力顕微鏡(AFM), 測長比較, 倍率校正用標準物質(RM) | 我々は透過電子顕微鏡(TEM)を用いた微細構造の測長[1-3]のため原子間力顕微鏡(AFM)と比較測長が可能な倍率校正用標準物質(RM)を試作している[1]。このRMを構成するパターン線幅にSIトレーサブルな値付けをするため、走査電子顕微鏡(SEM)により認証RM(CRM)とパターン線幅の比較測長を行った。 | ・SEM (Elionix,ERA-9200), 【NPF107】。 計量標準総合センター(NMIJ) CRM 5207-a[4]と試作RMのパターンのSEM像をそれぞれ同じ倍率で撮影した。SEM像中のCRM 5207-aのピッチ間隔で倍率を校正することで試作RMのパターン線幅に値付けを行う。 | CRM 5207-aと試作RMのパターンのSEM像を取得することができた。現在CRMのSEM像の解析をおこなっており、この結果に基づいて試作RMのパターン線幅に値付けをする。・今後の課題 線幅に値付けをしたパターンを用いたTEMとAFMによる比較測長を行う。 | 4QYxZkkK53dW62Ib
JPMXP1222AT0013 | 2147 | 2022 | AT | 13 | 内部利用（ARIM事業参画者以外） | 機器利用 | ---- | 放射線照射したアラニンの放射線化学収量の測定 | 山口 英俊 | 産業技術総合研究所 | 計測・分析 | ---- | 量子・電子制御により革新的な機能を発現するマテリアル | その他 | AT-068：磁気特性測定システム(MPMS) | [8 empty] | 放射線照射,アラニン,アラニン線量計,アラニンラジカル,超伝導量子干渉計（SQUID）,磁気モーメント,ラジカル数,絶対定量 | アラニン線量計は放射線の線量を計測できる、化学線量計と呼ばれる線量計の一種である。放射線が照射されると安定なアラニンラジカルが発生するため、その安定ラジカルの量を測定し線量と結びつけた検量線を取得することで線量測定が可能となる。 アラニンのラジカルを測定するために、従来は電子スピン共鳴（ESR：Electron Spin Resonance）装置が使われていたが、ESRではラジカル数のトレーサブルな絶対測定が難しい。一方で、超伝導量子干渉計（SQUID：Superconducting QUantum Interference Device）では磁気モーメントを測定することができ、磁気モーメント標準物質の値からラジカル数の絶対定量が可能となる。これまでの我々の研究により、101 kGy照射されたアラニンのラジカル数及び放射線化学収量（単位線量当たりの物質量の変化量）明らかになった。しかし、他の線量点においても確かめる必要があるため、異なる線量が照射されたアラニンの磁気モーメントを測定した。 | 【NPF068】磁気特性測定システム(MPMS)で磁場5 T、温度を4.2 Kにして、0〜360度を10度ずつ変化させる角度依存性の測定を行った後、4.2〜300KのM-T測定を行った。 | 101kGy照射したアラニンを今年度MPMSで測定した角度依存性の結果を図1に青いプロットで示す。また、同じ図1中に、2021年度に同じシーケンスで測定した結果を橙色のプロットで示す。2021年度に測定した結果は、角度に応じて磁気モーメントが正弦波のように変化する様子が綺麗にみられていたが、今年度測定した結果は、ノイズのような成分が大きく、ところどころ値が外れていて、綺麗な測定結果が得られなかった。また、以前は角度依存性の測定が40分程度で終了していたが、今回は90分程度かかっていた。このようにノイズが大きく、過去の装置の状況と異なる状況であったため、高精度な測定は難しい結果となった。 | wLMClRgDttQes3mP
JPMXP1222AT0440 | 2143 | 2022 | AT | 440 | 内部利用（ARIM事業参画者以外） | 機器利用 | ---- | 試料の高さ合わせのばらつきによるXPS定量分析の精度の低下 | 黒河 明 | 産業技術総合研究所 | 計測・分析 | ---- | その他 | ---- | AT-074：エックス線光電子分光分析装置(XPS) | [8 empty] | 組成定量分析,相対感度係数(RSF),タングステンナノドット（NMIJ CRM5207-a）,Auto-Z | エックス線光電子分光法（XPS）で試料表面の組成を定量分析するとき、解析に用いる相対感度係数(RSF)の精確さは、分析結果に影響する。高精度のRSFを得るために、試料成分の各元素の純物質試料を用意してXPS信号強度を測定してRSFを求める方法がある。この方法は，試料面の高さは試料間で同じにする必要がある。高さ合わせの自動調整機構を備えたXPS装置で、試料面の高さ合わせのばらつきとそれによる信号強度の精度への影響を調べた。 | 用いた試料はタングステンナノドット（NMIJCRM5207-a）である[1]。これは、シリコン基板にタングステンのナノ円筒（ドット直径60 nm，ドット間隔119 nm）が、格子状に、1.5 mm四方の範囲にわたり埋め込まれている。試験対象のXPS分析装置はNPF共用施設の装置 【NPF074】である。 | 装置のAuto-Zの機能を用いて、試料の分析高さ位置（Z軸）とXPS信号強度の関係を測定した。図1は10回繰返し測定した結果の一例である。データ点を非対称ガウシアンで曲線近似し（実線）、信号強度が最大値から1％減衰するときの試料面の高さのずれを求めたところ、その範囲は80 µm（右側+28 µm、左側-57 µm）であった。また、試料高さの最適値のばらつきは、標準偏差で25 µmであった。 この結果は、2成分試料の分析で純物質の2試料を測定して強度比から相対感度比を算出するとき、二つの純物質間で信号強度比を1％精度で測定するには、二つの試料面間で高さのずれを80 µm以内に収める必要性を意味する。Auto-Zで取得される一連のスペクトルの測定時間を適切に設定すれば高さ調整の精度の向上が期待できる。 | 5xadm1Pzl8d6cfKX
JPMXP1222AT0412 | 2140 | 2022 | AT | 412 | 外部利用 | 機器利用 | ---- | 超高速光電流デバイス作成のための露光装置を用いた微細加工 | 福田 拓未 | 筑波大学 | 加工・デバイスプロセス | ---- | 量子・電子制御により革新的な機能を発現するマテリアル | ---- | AT-006：マスクレス露光装置 | [8 empty] | 超高速光電流デバイス, THz周波数帯 | 光によって物質中に発生する非常に早い電流応答には、様々な基礎物理現象が内包されており、その超高速な応答を利用することで、THzの周波数帯で駆動する次世代エレクトロニクスの発展が期待されている。利用者は、超高速な光電流応答の基礎について調べることが可能な、on-chipデバイスの開発と作成を行った。 | デバイス作成に先立って、Si/SiO2基板(2 cm×2 cm)上に微細パターンの作成を試みた。1. フォトレジストの塗布 (1)スピンコートの前に、基板状にHMDSを蒸着。 (2)【NPF008】スピンコーターを用いて、Si/SiO2基板上にフォトレジスト(AZ5214E)をスピンコート。(100 rpm 20秒, 2000 rpm 30秒)2.【NPF006】マスクレス露光装置でパターン作成 | 基板上へのフォトレジストの塗布は成功したが、マスクレス露光装置では、ソフトウェアの不調でパターン作成が正常に行われなかった。 来年度は、装置の扱いをより練習し、パターン作成や目的であるデバイスの作成を成功するために条件検討を行う。 | BjooS8g5K9G90ip0
JPMXP1222AT0416 | 2141 | 2022 | AT | 416 | 外部利用 | 機器利用 | ---- | ヘテロpn接合太陽電池中のドーパント濃度の定量分析 | 中村 徹哉 | 宇宙航空研究開発機構 | 計測・分析 | ---- | 革新的なエネルギー変換を可能とするマテリアル | ---- | AT-038：二次イオン質量分析装置(D-SIMS) | [8 empty] | ヘテロpn接合太陽電池,ドーパント濃度,InGaP,GaAs,エミッタ層,ベース層,Ｚｎ拡散 | III-V族化合物太陽電池の高効率化のためには、ヘテロ界面付近のドーパント濃度の制御が重要である[1,2]。今回は、エミッタ層とベース層の成長条件を変えたヘテロpn接合太陽電池を作製し、各種ドーパント濃度分析を産業技術総合研究所ナノプロセシング施設の設備を利用して行った。 | 【利用した主な装置】二次イオン質量分析装置(D-SIMS) 【NPF038】【実験方法】 ヘテロ接合太陽電池のpn接合構造は、n-InGaPエミッタ(150 nm)/p-GaAsベース(250 nm)とした。エミッタ層、ベース層のドーパントにはそれぞれ硫黄（Ｓ）、亜鉛(Zn)を用いた。ベース層の検討のため、Ｚｎ濃度の異なるヘテロ接合を3種（構造1，2，3）作製した。作製した太陽電池の拡散の影響を含めたＺｎ濃度を測定するため、2次イオン質量分析法（SIMS）を用いた。一次イオンはCｓ＋、加速電圧は5 keV、ビーム電流はおよそ100 nAとした。Znの2次イオン二次信号強度は非常に弱く検出が難しいため、今回は（CsZn）＋を検出することでZn濃度を得た。ドーパント濃度は既知の標準試料を用いて定量化した。 | 各太陽電池のZn濃度のデプスプロファイルをFig.1に示す。破線はAsの2次イオン信号強度を示している。表面側のInGaP、GaAsはそれぞれエミッタ層、ベース層であり、このヘテロ界面でpn接合が形成されている。ヘテロ界面におけるZn濃度は急峻に変化しており、GaAsベース層からＩｎＧａＰエミッタ層へのＺｎの拡散は確認されなかった。これらの太陽電池の太陽電池の光照射時の電気出力は、大きく異なり，ドーパント濃度との相関が確認された。今後は、作製した太陽電池に対して高エネルギー粒子線を照射し、Ｚｎ濃度の違いによる放射線照射効果を解析する。 | 1FT0vAbs5VcmIbpX
JPMXP1222AT0439 | 2142 | 2022 | AT | 439 | 内部利用（ARIM事業参画者以外） | 機器利用 | ---- | n型メタルゲート材料TiAlの成膜 | 間部 謙三 | 産業技術総合研究所 | 加工・デバイスプロセス | ---- | 量子・電子制御により革新的な機能を発現するマテリアル | ---- | AT-109：６インチ電子ビーム真空蒸着装置（アールデック） | AT-074：エックス線光電子分光分析装置(XPS) | [7 empty] | 高誘電率ゲート絶縁膜,メタルゲート,実効仕事関数制御,TiAl,HfO2 | 高誘電率ゲート絶縁膜上メタルゲートの実効仕事関数制御の検討に向け、n型メタルゲート材料TiAlの成膜を電子ビーム蒸着で行った。XPSで分析した結果TiAl組成は電子ビーム蒸着時の積層シークエンスで制御可能であることが確認された。また、膜中組成の深さプロファイルよりTiAl表面が成膜後の大気暴露で酸化していることが確認された。今後、表面酸化を抑制しつつTiAlをHfO2などの高誘電率ゲート絶縁膜上に形成しn型の実効仕事関数が得られるか確認する予定である。 | 4インチSi基板上に、Ti/Al積層構造を【NPF109】６インチ電子ビーム真空蒸着装置（アールデック）にて成膜した。その後、【NPF074】エックス線光電子分光分析装置(XPS) でTiAl組成およびTiAl膜厚を評価した。 | 表１は、6インチ電子ビーム真空蒸着装置【NPF109】にて成膜したTiAl膜をXPS装置【NPF074】で測定して得られたTiAl組成・膜厚である。今回、蒸着時設定ターゲットAl/（Al+Ti）比を0.33～0.67としたが、蒸着膜の実測組成はほぼ狙い通りであった。また、成膜膜厚も若干厚めだが狙い通りといえる。ただし、設定膜厚6nm（条件1～3）の場合、膜中酸素量が多い傾向が認められた（[O]～60at%）。 この原因を調べるため、設定厚膜を12nmとして蒸着時設定Al/（Al+Ti）比=1のTiAlを成膜し、XPSにて膜中組成の深さプロファイルを取得した（図1）。その結果、酸素濃度は表面から4nmまでは深くなるにつれ減少し、それ以降飽和する傾向が確認された（飽和値30～40at%）。このことは、TiAl表面が成膜後の大気暴露で酸化していることを示唆する。今後、表面酸化を抑制しつつTiAlをHfO2などの高誘電率ゲート絶縁膜上に形成しn型の実効仕事関数が得られるか確認する予定である。 | 7FgvRMf0h7XE88SR
JPMXP1222AT0143 | 2138 | 2022 | AT | 143 | 内部利用（ARIM事業参画者以外） | 機器利用 | ---- | MnTe薄膜のXRDによる結晶性評価 | 桑原 正史 | 産業技術総合研究所 | 計測・分析 | 加工・デバイスプロセス | 高度なデバイス機能の発現を可能とするマテリアル | 量子・電子制御により革新的な機能を発現するマテリアル | AT-070：X線回折装置(XRD) | [8 empty] | MnTe薄膜 | MnTeの結晶性変化に伴う屈折率の変化を、光通信用スイッチ素子に応用する研究を進めている。スイッチ動作のシミュレーションで必要な屈折率を求めるため、MnTeの結晶性を最初に評価し、所定の結晶が得られたのち、屈折率の測定をする必要がある。そのため、産総研NPFのXRD装置を利用した。 | シリコン基板/MnTe(100 nm)/SiO2(100nm)という層造を作製した。最表面のSiO2は、MnTeの酸化を防止する層である。 MnTeはアズデポでβ相、430℃以上でα相という結晶相となる。α相を得るため、加熱炉をアルゴンガスで置換（酸化を極力避ける為）後、430℃以上で加熱を行った。その後、XRDでの測定を行った。・利用した主な装置名 【NPF070】X線回折装置(XRD) | 当初は、MnTeのターゲットに問題があったため、アズデポでβ相が得られず、MnTe2が析出されるだけであった。ターゲットを別のメーカーに変えたところ、安定してβ相が得られる結果となった。図１は、アズデポ（β相）と加熱後（α相）のMnTeのXRD測定結果である。横軸は2θ、縦軸は回折X線強度となる。上下のグラフとも横軸のスケールは同じである。 β相では24.5°、α相では26.7°と28.3°に回折ピークが観測されることが報告されているため、我々の作製したMnTeでも同じ角度にピークがあることから、所定のMnTeの薄膜が得られた事がわかる。 | 0O5N3T64F0cFQSrC
JPMXP1222AT0316 | 2139 | 2022 | AT | 316 | 内部利用（ARIM事業参画者以外） | 機器利用 | ---- | Hf0.5Zr0.5O2薄膜を用いた強誘電体薄膜キャパシタの作成 | 森田 行則 | 産業技術総合研究所 | 計測・分析 | 加工・デバイスプロセス | 量子・電子制御により革新的な機能を発現するマテリアル | ---- | AT-072：微小部蛍光X線分析装置 | [8 empty] | 強誘電体薄膜,Hf0.5Zr0.5O2,Metal-Ferroelectric-Metal（MFM）,電圧-残留分極（P-V）特性 | HfO2薄膜は微細トランジスタのゲート絶縁膜として利用されている材料であるが、近年、特定の条件で熱処理を行うと、強誘電性を示すことが報告された。それ以来、新規な不揮発性メモリへの応用を目指した研究が開始されたが、その強誘電性の起源、発現機構を解明するための研究も同時に進められている。一般的には、金属膜を上下電極としたMetal-Ferroelectric-Metal（MFM）構造のキャパシタを用いた電気特性の研究が用いられている。今回我々は、TaN/ Hf0.5Zr0.5O2（HZO)/TaN積層構造による強誘電キャパシタを形成してその伝導特性の計測を行った。 | Si基板上に厚さ10nmのTaN下部電極を形成し、その上に、スパッタ法により20nmのHf0.5Zr0.5O2層を堆積し、さらに10nmのTaN上部電極を形成した。上部TaNを堆積後にランプアニール装置で約700℃の熱処理を行った。その後、フォトリソグラフィによりキャパシタのパタンを描画し、反応性イオンエッチング法により電極加工を行った。エッチング速度は、ダミー試料の電極厚さ変化を【NPF072】微小部蛍光X線分析装置により計測すること確認した。キャパシタを形成後に残留分極と印加電圧の関係を測定することにより、強誘電性を確認した。 | Figure1は作成したMFMキャパシタの電圧-電流（I-V）、電圧-残留分極（P-V）特性の測定結果である。良好なPV特性が得られていることが分かる。詳細なエッチング速度の取得により、問題なく電極加工ができていることを示している。 | 4fhktWewVoxnB1tT
JPMXP1222AT0086 | 2137 | 2022 | AT | 86 | 外部利用 | 技術代行 | ---- | Si基板のXPS分析 | 西田 章浩 | 株式会社ADEKA | 加工・デバイスプロセス | 計測・分析 | その他 | ---- | AT-102：原子層堆積装置_3〔FlexAL〕 | AT-103：原子層堆積装置_3付帯ＸＰＳ装置（アルバック・ファイ） | [7 empty] | Si基板表面, XPS測定, プラズマプロセス, 表面汚染成分, 表面コンタミ, 有機分子 | Si基板の熱や各種ガスなどの影響を調べることを目的として、Si基板表面のXPS測定を実施した。 | 利用機器 【NPF103】原子層堆積装置_3付帯XPS装置（アルバック・ファイ） 【NPF102】原子層堆積装置_3〔FlexAL〕実験方法 Si基板の前処理は原子層堆積装置_3〔FlexAL〕で実施した。ALDチャンバー内での処理方法は、Ar,O2, NH3, H2, N2+H2条件において、加熱及びプラズマを用いて行った。基板加熱温度は200℃とした。処理前後の表面状態の分析を原子層堆積装置_3付帯XPS装置で行った。本実験では、ALDチャンバーとXPS測定間のサンプル移動は真空状態を維持し、大気非暴露で実施した。 | 基板表面における表面汚染成分C 1sピークは284.8eV付近に観察されることが知られている。処理前サンプルは、最もピーク強度が大きく表面に有機分子等が吸着していることが考えられる。この表面コンタミは、Ar 200℃条件において若干の減少が確認されている。これは熱と真空環境であったため揮発成分が除去されたためと推測されるが、依然としてピークは残っている。表面コンタミを減少されるために加熱条件でO2,NH3, H2を導入したが、Ar雰囲気と大きな違いは確認されなかった。一方でプラズマプロセスではサーマルプロセスよりもピークが大きく減少することが確認された。特にO2プラズマ条件では表面の有機物は分解され、ピークはほとんど消失した。よって、ALDチャンバー内でSi基板上の有機物を減少させるためには、プラズマ処理が有効であると言える。 | 0n9fUX9M8Tyuu3Py
JPMXP1222AT0042 | 2136 | 2022 | AT | 42 | 外部利用 | 機器利用 | ---- | 防汚剤塗膜表面分析 | 山中 健太郎 | 信越化学工業株式会社 | 計測・分析 | ---- | その他 | ---- | AT-074：エックス線光電子分光分析装置(XPS) | [8 empty] | シリカ系親水膜,疎水性塗膜,SiOH基,SiOSi基,ペンタン | シリカ系親水膜をある試験条件で繰り返し処理した場合、その塗膜が劣化するためか短期間で親水性の低下が起こる。一方、一度の処理の途中で剥離しきる程度の疎水性塗膜を処理の度に親水膜上に塗工しておくと、親水膜の親水性が長期間維持されることを見出している。理由としては、疎水性塗膜との接触によって、親水性の発現に寄与する親水膜上のSiOH基が親水膜内部を向き、外部から保護され劣化が抑えられたからと推測している。SiOH基が親水膜内部を向くと、親水膜表面の組成はSiOSi基が主になると考えられる。この場合、XPSで表面分析を実施した場合に、O1sピークがシフトしている可能性があるので確認したい。 | 【利用した主な装置】【NPF074】エックス線光電子分光分析装置(XPS), 【NPF075】解析用PC(XPS用)【実験方法】 親水膜と疎水性物質との接触で起きる変化を簡易的に検証した。親水膜が塗工されたSUS小片を水中およびペンタン中に10日間浸漬し、これを分析直前に取り出してXPSで分析し、O1sピークを観察した。サンプルと分析条件は以下の通り。 親水膜サンプル：A.水中浸漬, B.ペンタン浸漬 分析条件：Al Kα線のモノクロナイズX線源を使用, X線強度 10 mA, 中和不要, Centre533.85 eV, Width 18.3 eV, Step 0.1 eV, Dwell 256 ms, # Sweeps 1 | XPSによる分析結果をFig.1に示す。ペンタンに浸漬した親水膜Bから検出されるO1sピークは、水に浸漬したAから検出されるピークと比較して低エネルギー側にシフトしていた。このシフトは親水膜上のSiOH基が疎水性物質と接触することで生じた変化に基づくシフトであると考えられるが、現段階ではこのシフトが何を意味するかまでは判断できない。想定したような、SiOH基が親水膜内部を向きSiOSi基が表面に多く露出したという変化を捉えている可能性はあるといえる。 | mHU5SyB4Q3I2gn8F
JPMXP1222AT0025 | 2134 | 2022 | AT | 25 | 内部利用（ARIM事業参画者以外） | 技術補助 | ---- | ダイヤモンドデバイスのためのプロセス技術開発 | 渡邊 幸志 | 産業技術総合研究所 | 加工・デバイスプロセス | ---- | 革新的なエネルギー変換を可能とするマテリアル | 高度なデバイス機能の発現を可能とするマテリアル | AT-006：マスクレス露光装置 | AT-025：スパッタ成膜装置(芝浦） | AT-030：プラズマCVD薄膜堆積装置 | AT-089：赤外線ランプ加熱炉（RTA） | [5 empty] | ダイヤモンドデバイス,ワイドバンドギャップ半導体,次世代パワーデバイス材料,Ib型(100)単結晶基板 | ダイヤモンドは、5.48 eVの大きなバンドギャップを持つワイドバンドギャップ半導体で、次世代パワーデバイス材料として応用が進むSiCやGaNを超える物性値を持つことから、次々世代パワーデバイスへの応用が期待されている。しかし、ダイヤモンドは、他の半導体材料と比較してウエハの大口径化が難しいため、巨大な現在のメガファブとの整合性が全く無いことが将来の応用と普及の障害となっている。本研究では、現在一般的に流通している市販ウエハ(□3 mm)サイズを使ったショットキーバリアダイオードの試作を通じダイヤモンドデバイスのためのプロセス技術を開発することを目指す。本年度は、3 mm×3 mm×0.5 mm基板へのプロセスに必要な技術習得を行ったので報告する。 | 【利用した主な装置】【NPF006】マスクレス露光装置【NPF008】スピンコーター（フォト）【NPF012】ドラフトチャンバー(右)【NPF013】ドラフトチャンバー(左)【NPF014】有機ドラフトチャンバー_1【NPF015】酸アルカリドラフトチャンバー_1【NPF025】スパッタ成膜装置(芝浦)【NPF030】プラズマCVD薄膜堆積装置【NPF084】デジタルマイクロスコープ【NPF089】赤外線ランプ加熱炉(RTA)【NPF106】小型自動現像装置【NPF111】酸アルカリドラフトチャンバー_2【NPF112】有機ドラフトチャンバー_2【実験方法】 ウエハは、サイズ3 mm×3 mm×0.5 mmの高圧高温合成Ib型(100)単結晶基板を使用した。ここでは、電極間のガードリングとなるSi酸化膜の成膜をプラズマCVD薄膜堆積装置により、TEOSガス流量5 sccm、酸素ガス流量95 sccm、基板温度350℃で行った。 | Fig.1は、Si酸化膜を成膜したダイヤモンド基板の光学顕微鏡像を示す。プラズマCVD法により基板温度350℃で平滑なSi酸化膜を成膜することができた。膜厚は、光干渉式膜厚計により測定し、508 nmと見積もられ、設計値(500 nm)と1.6%の相対誤差を確認した。 | 336QWWUr6s9PMTAf
JPMXP1222AT0032 | 2135 | 2022 | AT | 32 | 外部利用 | 機器利用 | ---- | ナノインプリントを使用した樹脂へのナノピラー構造形成 | 門井 幹夫 | リソテックジャパン株式会社 | 加工・デバイスプロセス | ---- | その他 | 次世代ナノスケールマテリアル | AT-004：電界放出形走査電子顕微鏡[S4800_FE-SEM] | [8 empty] | ナノインプリント,ナノピラー,撥水・親水性,撥油・親油性,中性粒子ビームエッチング | ナノサイズの量子ドット構造は、そのピラーサイズや間隔を制御する事により、撥水・親水性、撥油・親油性のコントロールを可能にする事が知られている。こうした技術は、窓材や表層材として、自動車や医療を始め広い分野において応用が期待されている。 本課題では、電子線描画装置を用いてSi基板上にナノサイズのホールパターンを形成し、中性粒子ビームエッチング装置によりSi基板上にナノサイズのホール加工を行う事によってインプリントのモールドを作成し、これを用いて樹脂上にナノピラー構造を形成する事を目指している（Fig.1）。 | 【使用装置】NPF004電界放出形走査電子顕微鏡(S4800)【実験方法】 ナノインプリント装置により、樹脂表面にナノサイズのドット構造を形成する事ができるかどうかを確認するため、市販のモールドによりPET樹脂上にパターンを形成し、FE-SEMにより観察を行った。 | 自社で制作したナノインプリント装置により諸条件を調整した結果、200nmサイズのドット構造を形成する事ができた。その観察結果をFig. 2に示す。しかし剥離時には依然問題があり、シートの一部がモールドに付着し破損してしまった。この点については今後改善が必要である。 | Fv9e7uAC36oni4fG
JPMXP1222AT0417 | 2133 | 2022 | AT | 417 | 内部利用（ARIM事業参画者以外） | 機器利用 | ---- | ナノカーボン薄膜電極の表面状態の観察 | 加藤 大 | 産業技術総合研究所 | 加工・デバイスプロセス | 計測・分析 | 次世代バイオマテリアル | 次世代ナノスケールマテリアル | AT-005：低真空走査電子顕微鏡 | [8 empty] | ナノカーボン薄膜電極,酸素官能基,亜鉛イオン,EDS分析 | 電気化学的手法による化学物質検出において、電極の表面設計は非常に重要である。報告者らは開発中の超平坦性ナノカーボン薄膜電極表面を用いた重金属イオンの検出に取り組んできた。これまでに、ナノカーボン薄膜表面に酸素官能基が入ると亜鉛イオンの計測性能が低下する現象を見出している1）。本研究では、その性能劣化の要因を調査するため、ナノカーボン薄膜電極表面を走査電子顕微鏡ならびに元素分析を行うことで、本現象の解明を試みた。 | 実際の亜鉛イオンを検出する際の水溶液(亜鉛イオンを溶解した硫酸アンモニウム緩衝液)に、表面に酸素を導入したナノカーボン薄膜電極を浸漬した後、薄膜表面の水溶液を除去したものを観察試料とし、低真空走査電子顕微鏡【NPF005】を用い、表面堆積物のSEM観察ならびに元素マッピングを行った。 | カーボン電極表面のSEM像をFig. 1(a)に示す。表面におよそ100nm程度の粒径を有する堆積物が周期的とも見えるように無数に堆積していることを確認した。このような堆積物は表面酸素を導入していないナノカーボン薄膜上では確認されなかったことから、表面酸素官能基に依存した堆積物であることが示唆された。さらに、この堆積物をEDS分析したところ、堆積物の主な組成としては、S, O, Nが多いことが確認された(Fig. 1(b-d))。また、亜鉛についてもEDS分析を行ったが、今回検討した試料・観察条件(積算時間 2000sec)では、ほとんど観察されなかった。以上の結果から、ナノカーボン薄膜表面に酸素官能基が存在すると、亜鉛イオン計測に用いている緩衝液の電解質成分が表面に堆積していることが明らかとなり、この堆積が亜鉛イオンの検出を妨害している可能性が示唆された。 | l2a1eYXMm3LnQfFm
JPMXP1222AT0403 | 2132 | 2022 | AT | 403 | 内部利用（ARIM事業参画者以外） | 技術代行 | ---- | 導電性AFMカンチレバーの作製 | 内田 紀行 | 産業技術総合研究所 | 加工・デバイスプロセス | ---- | その他 | ---- | AT-034：集束イオンビーム加工観察装置(FIB) | [8 empty] | Atomic Force Microscope (AFM), カンチレバー, FIB technique | Fabrication of sharp conductiveAFM cantilevers with tungsten wires and angle control. | 【利用した主な装置】 集束イオンビーム加工観察装置(FIB)【実験方法】 Toimprove the spatial resolution of an Atomic Force Microscope (AFM) tomechanical strength and electric current, conductive AFM cantilevers were preparedwith W wires and conical angle control below 25°. | FIBtechnique is critically useful when sub-µ precision and delicate handling areneeded. The preparation includes 3 stages: (1) pick up a φ10 µmx 100 µW wire cut, (2) precise attachment of the wire cut, (3) sharpening one endof the attached wire. Onstage (2) the shape of the wire end was adjusted to match the AFM sensorposition. The wire was fixed by FIB deposition under control of the place andorientation on an AFM sensor. The FIB bonding produces the required mechanicalstrength and electric conduction between the wire and the sensor. (Fig. 1) On stage (3), etching of the free end of the wire was usedto decrease the wire diameter from φ10µm to φ10nm, and a length of ~50 µm. To control the conical angle, the tilting of the AFMsensor was performed in 12 - 16 positions before completion. Either black orgray grains at the end were selected for improvement. (Fig. 2) | 1pBJzjtc3Z6fvxFd
JPMXP1222AT0399 | 2131 | 2022 | AT | 399 | 外部利用 | 技術代行 | ---- | Si膜の微細加工およびNiパターン形成加工 | 芳本 祐樹 | 株式会社KOKUSAI ELECTRIC | 加工・デバイスプロセス | ---- | 量子・電子制御により革新的な機能を発現するマテリアル | ---- | AT-011：i線露光装置 | AT-018：反応性イオンエッチング装置 (RIE) | AT-023：電子ビーム真空蒸着装置 | [6 empty] | Si膜,Niパターン | 近年の超高度情報化社会において半導体デバイスは不可欠な存在となっている。半導体デバイスは微細化・高性能化が進み、デバイス構造の複雑化・微細化が日々進んでいる。半導体膜であるSi膜は上記複雑化・微細化に対応できる成膜手法が必要となるが成膜手法によりその特性が変化する。 Si膜の特性評価のため本報告では、共用設備を用いてSiおよび金属膜の積層パターンをµmオーダーおよびsub-µmオーダーで形成した。 | 【利用した主な装置】・【NPF011】i線露光装置・【NPF018】反応性イオンエッチング装置・【NPF023】電子ビーム蒸着装置・【NPF054】ダイシングソー【実験方法】 酸化膜つきSi膜に対しフォトレジストを塗布しi線露光装置を用いてレジストパターンを形成し、酸化膜とSi膜をウェットエッチングした。酸化膜のコンタクトホールを形成後に、リフトオフ用の二層レジストパターンをi線露光装置で形成し、電子ビーム蒸着装置で金属膜を蒸着後、リフトオフ法により金属/Si膜の積層パターンを形成した。 | Fig.1に加工を行った金属/Si積層パターンの光学顕微鏡像を示す。線幅µmオーダーのパターンについてはi線露光装置で描画した通りのSiおよび金属パターンが形成されていることが確認できた。一方で本報告書には図示していないがsub-µmオーダーのパターンにおいてはSi膜のパターン流れが確認された。これはSiの等方的なウェットエッチング時のサイドエッチングによる剥離と考えられ、今後は異方性の高いドライエッチングへ移行する必要がある。 上述の通り、i線露光装置によるµmオーダーのパターニング、電子ビーム蒸着装置による金属膜蒸着のプロセスは安定しており、サンプル内のバラつきやサンプル間のバラつきもなく、金属/Si積層パターンの均質な形成を達成できた。 | mVS12kxU851HYqMO
JPMXP1222AT0384 | 2127 | 2022 | AT | 384 | 外部利用 | 機器利用 | ---- | 磁性ガーネット膜のドット加工 | 大森 康智 | 日本電気株式会社 | 加工・デバイスプロセス | ---- | 量子・電子制御により革新的な機能を発現するマテリアル | ---- | AT-006：マスクレス露光装置 | [8 empty] | スピントロニクス,磁性体薄膜,ガーネット系酸化物,ドット加工,磁気共鳴（FMR）,GGG基板 | 近年スピントロニクス分野では、磁性体薄膜などで生じる特異な物理現象を用いたデバイスの開発が盛んであるが、その中でもガーネット系酸化物はその物理的特性から広く使われる。その加工及び物性評価のため、今回、産業技術総合研究所のナノプロセシング施設を利用し、磁性ガーネット膜のドット加工及びその磁気共鳴（FMR）実験を行った。 | 利用した主な装置【NPF006】マスクレス露光装置 イットリウム鉄ガーネット（YIG）をGGG基板上に成膜し、マスクレス露光装置にてドットパターンのパターニングを行った。ドットの形状は直径30-100μmの円形及び楕円形とした。続けて電極をパターニングし、金電極を成膜した（図1）。これらの試料のFMRスペクトルを測定した。 | 測定結果は図2のようになった。全体として試料サイズに比例して信号強度は強くなった。これは、実効的な磁気共鳴部の体積が信号強度に比例していることと一致しており、バルク的な性質を維持していることを示唆している。また、試料形状による信号強度や信号線幅の違いは見られず、磁気緩和が10μm以上の構造に依存していないことを示唆している。 | yRbfSIwrS6LKVMv0
JPMXP1222AT0381 | 2126 | 2022 | AT | 381 | 内部利用（ARIM事業参画者以外） | 機器利用 | ---- | 高分子ゲルの表面観察 | 横田 美子 | 産業技術総合研究所 | 計測・分析 | ---- | マルチマテリアル化技術・次世代高分子マテリアル | ---- | AT-060：短波長レーザー顕微鏡[VK-9700] | [8 empty] | 親水性高分子ゲル | モノマーの組成を変えて合成した親水性高分子ゲルのシート(サンプル1～4)について、表面の凹凸の違いを観察した。 | 使用した装置 :【NPF060】短波長レーザー顕微鏡[VK-9700] ①サンプルを水から出し、水をふき取った。②サンプルをステージに置き、10倍の対物レンズを用いて「レーザー」モードで表面を観察した。③観察した後、「3D表示」にして表面の凹凸を見やすくした。 | サンプル1～4について、Fig.1に示す3Dデータを得た。モノマーの組成を変えて合成した親水性高分子ゲルのシート(サンプル1～4)について、表面の凹凸に違いがあることが分かった。モノマー組成を変えることで、表面の凹凸を変えることができた。 | JL14wq4UZVrJ7v5Q
JPMXP1222AT0392 | 2128 | 2022 | AT | 392 | 外部利用 | 機器利用 | ---- | 光量子集積回路製作に向けたSOIエッチングレシピの考案 | 島田 涼介 | 産業技術総合研究所 | 加工・デバイスプロセス | ---- | 量子・電子制御により革新的な機能を発現するマテリアル | ---- | AT-019：多目的エッチング装置(ICP-RIE) | AT-045：触針式段差計 | [7 empty] | 光量子集積回路,SOIエッチング,細線導波路,単一光子,シリコン導波路,超伝導単一光子検出器,Si/SiO2選択比 | 光量子計算が古典限界を打ち破るためには、シリコン等の細線導波路を用いた光回路の集積化が有効な手段とされている。それに伴い、単一光子に感度を持つ光検出器と光導波路の高効率結合が課題となる。本研究では、シリコン導波路と超伝導単一光子検出器の結合系実装に向け、良質な光導波路の作成に取り組む。 | 初めに、多目的エッチング装置 【NPF019】 のレシピの考案を行った。導波路はSOI基板に描画するため、Si / SiO2の選択比が求められる。同時に、導波路の側面は垂直であることが望まれるため、エッチングの異方性が求められる。Si / SiO2の選択比を高めるには、炭素系ガスをレシピに用いることができない。一方、異方性を得るには、炭素系ガスを混ぜて側面に保護膜を張りながらエッチングする方法と、イオンの加速バイアスを変調させる方法がある。ここで、Si / SiO2選択比向上のため炭素系ガスを使わなかったとしても、強く加速されたイオンによる物理的なエッチングがSiO2も削ってしまうため、Si / SiO2選択比が低下してしまう。 以上の背景を踏まえて、エッチングしたいSi活性層250 nmのうち、220 nm程度は炭素系ガスを含んだレシピで行い、残りの30 nmを選択比の高いガスで加速バイアスが小さいレシピでエッチングすることとした。最後に、触針段差計 【NPF045】を用いて、エッチング量の計測を行った。 | SF6 + C4F8 の異方性レシピで213 nm, SF6 + Ar のSi/SiO2 高選択比レシピで 60 nm, 計273 nm のSiをエッチングするレシピを得た。同様のレシピでSOI基板 (Si活性層250 nm) をエッチングしたところ、250 nm のSi のみをエッチングできた。図１に触針段差計での測定結果を示す。 | u4NsDAe0lQb4No2W
JPMXP1222AT0397 | 2130 | 2022 | AT | 397 | 内部利用（ARIM事業参画者以外） | 技術代行 | ---- | ALDを用いたモールド作製プロセスの研究 | 鈴木 健太 | 産業技術総合研究所 | 加工・デバイスプロセス | ---- | その他 | 量子・電子制御により革新的な機能を発現するマテリアル | AT-099：サムコ原子層堆積装置_2[AD-100LP] | AT-031：原子層堆積装置_1[FlexAL] | [7 empty] | ナノインプリント（NIL）,モールド作製,Self Aligned Double Patterning（SADP） | 本研究では原子層堆積（ALD）を用いた、微細なナノインプリント（NIL）用のモールド作製プロセスを構築することを目的としている。 | ALDを使用したモールド作製プロセスの構築として、Self Aligned Double Patterning（SADP）の検討を行った。SADPのマンドレルパターンに対して2種類の膜種（SiO2とSiN）のALD膜を成膜した。SiO2は【NPF099】サムコ原子層堆積装置_2[AD-100LP]を利用して、50℃の条件で16nmの膜厚レートで成膜した。SiNは【NPF031】原子層堆積装置_1[FlexAL]を利用して、同じく16nmの膜厚レートで成膜した。成膜したサンプルを断面SEM観察した。 | 図１はHP45nmのレジストパターンをマンドレルとして、SiO2をALDしたパターンのSEM画像を示している。目標の膜厚16nmのSiO2の膜がレジストパターンの表面に均一な厚さで成膜されていることが確認できた。図２はHP45nmのSiO2パターンをマンドレルとして、SiNをALDしたパターンのSEM画像を示している。マンドレルパターンのSiO2と成膜したSiNの境界が確認できないが、元のSiO2のパターン（破線）の差分を見ると、おおよそ目標の膜厚16nmのSiNの膜が成膜されていることが確認できた。 | y96MEmQtX0DmkBdJ
JPMXP1222AT0393 | 2129 | 2022 | AT | 393 | 外部利用 | 技術補助 | ---- | シリコンへのトレンチ構造形成 | 馬場 祥太郎 | 株式会社 東芝 | 加工・デバイスプロセス | ---- | 高度なデバイス機能の発現を可能とするマテリアル | ---- | AT-011：i線露光装置 | AT-019：多目的エッチング装置(ICP-RIE) | [7 empty] | SiパワーMOSFET,トレンチ構造 | 家電・OA・情報通信機器などで利用されるSiパワーMOSFETはデバイス構造の工夫により近年も特性改善が続いている[1]。本報告書では、SiパワーMOSFETの特性改善に向けた検討のために、多目的エッチング装置を用いてSi基板にトレンチ構造を形成したので報告する。 | ＜利用した主な装置＞【NPF011】i線露光装置【NPF019】多目的エッチング装置(ICP-RIE)【NPF091】自動塗布現像装置＜実験方法＞ 熱酸化膜350 nmを形成したSi (100) 基板に住友化学(株) PFI-89B4を1.6 µm狙いで塗布し、230 msで露光を行い、東京応化工業(株) NMD-3で現像を行った。塗布・現像は自動塗布現像装置、露光はi線露光装置を用いた。その後、多目的エッチング装置を用いて、熱酸化膜は標準のRIEで、SiはボッシュプロセスのRIEで加工した。 | Fig. 1 (a) にRIE加工前の表面SEM像を示す。ライン＆スペースの抜きパターンを用いており、0.1 µm刻みで幅0.3 µmから1.0 µmのラインと幅2.0 µmのラインが入っている。Fig. 1 (a) に示すように、幅0.4 µmまで問題なく開口しているが、最小設計幅0.3 µmは未開口となっている。 Fig. 1 (b) にRIE加工後の断面SEM像を示す。 Fig. 1 (b) に示すように、幅0.4 µmまで問題なくSiの深堀りができていることを確認した。また、最小設計幅0.3 µmはRIE加工前に未開口であったため、熱酸化膜がエッチングできていないことも確認できた。 今後、条件最適化を行い、デバイス評価に繋げていく。 | 07F4TsJZu9X3BFW5
JPMXP1222AT0380 | 2125 | 2022 | AT | 380 | 外部利用 | 機器利用 | ---- | YBCO薄膜のコプレーナライン形状へのイオンビームエッチング | 島影 尚 | 茨城大学 | 加工・デバイスプロセス | ---- | 量子・電子制御により革新的な機能を発現するマテリアル | ---- | AT-033：アルゴンミリング装置 | [8 empty] | 超伝導体,パラメトリック増幅器,高温超伝導体YBCO,コプレーナ伝送線路 | 超伝導体を用いたパラメトリック増幅器は、超伝導薄膜をパターニングし、エッチングすることにより作製される伝送線路により構成できる。高温超伝導体である、YBCOを用いて、パラメトリック増幅器の作製を目指して実験を行っているが、本支援課題においては、パターニングされたYBCO薄膜をイオンミリング装置でエッチングを行うことで、コプレーナ伝送線路を作製することができ、その特性評価を進めることが可能となった。 | 本支援により使用した装置は【NPF033】アルゴンミリング装置である。 MgO基板上に成膜された、YBCO薄膜にAZ5214レジストをスピンコートにより塗布し、コプレーナ線路状に加工されたフォトマスクを用いて、リソグラフィーを行った。その薄膜に対して、アルゴンイオンミリング装置によりエッチングを行った。YBCO薄膜の厚さは、20nmと200nmのもの、2枚を使用した。実際に作製されたコプレーナ線路の全体写真を図1に、顕微鏡写真を図2に示す。10mm角、厚さ0.5mmのMgO基板上に、正確に、芯線幅8μm、ギャップ幅8μmのコプレーナラインの作製に成功した。 | 作製されたコプレーナ線路において、7GHzにおける透過特性をネットワークアナライザにより測定した。その結果を図3に示す。膜厚200nm、20nmの両方のYBCO薄膜において、超伝導転移と思われる温度で急激な電磁波透過特性の上昇が見られた。その温度は、200nmでは約90K、20nmでは約60Kであった。一般的に、臨界温度は、超伝導薄膜の厚さに依存することが知られているために、この結果は妥当なものとなっており、本実施課題で使用したイオンミリング装置は、ダメージを与えることなく適切な加工ができていることが示唆された。 | 3zoz7kUuBzwpiXX3
JPMXP1222AT0378 | 2124 | 2022 | AT | 378 | 外部利用 | 機器利用 | ---- | EB描画を使用したグレイスケール露光法の技術開発 | 新関 嵩 | Bush Clover株式会社 | 加工・デバイスプロセス | ---- | その他 | 高度なデバイス機能の発現を可能とするマテリアル | AT-093：高速電子ビーム描画装置（エリオニクス） | AT-045：触針式段差計 | [7 empty] | グレイスケール露光,コントラストカーブ,gL-1400,3次元形状 | EB描画装置は、露光する際のDose量を変調することで、3次元形状を作製することが可能である。この実験では、EB描画装置を用いたグレイスケール露光を行うために事前実験として、Dose量と膜厚の関係性であるコントラストカーブの測定を実施した。 | ○使用装置【NPF093】高速電子ビーム描画装置(エリオニクス)【NPF045】触針式段差計○実験手順 まずは、Si基板上にポジ型レジストgL-1400を2500rpmで塗布した後、ホットプレートにて180℃で3分プリベークを行った。 その後、電子ビーム描画装置にて、500μm×200μmの四角形の塗りつぶしパターンを200μmの間隔を離して描画を行った。このときの露光量は、60～500μC/cm2の間で変化させた。ビーム電流は5nAで露光を行った。 露光後、ZED-N50にて現像を実施した。現像温度は21.5℃、現像時間は3分で、リンスを行わずN2ブローを行い乾燥させた。 現像後、接触式段差系にて、レジストが露光によって膜減りした量を測定した。 | 以下の図（Fig.1）は、測定したコントラストカーブのデータである。未露光時の膜厚は1800nmで、レジストがすべて除去されるときのDose量であるClearing Doseは、420μC/cm2であった。 コントラストの値であるγはこのとき、5.6であった。 | 7Hn3TcEO2Nzf1vZt
JPMXP1222AT0373 | 2121 | 2022 | AT | 373 | 外部利用 | 技術代行 | ---- | 酸化物薄膜から基板へのNb元素の拡散層の評価 | 片山 裕美子 | 東京大学 | 計測・分析 | ---- | 高度なデバイス機能の発現を可能とするマテリアル | 革新的なエネルギー変換を可能とするマテリアル | AT-038：二次イオン質量分析装置(D-SIMS) | [8 empty] | ペロブスカイト型酸化物SrNbO3,パルスレーザー堆積法(PLD),高移動度層 | ペロブスカイト型酸化物SrNbO3は、パルスレーザー堆積法(PLD)などを用いて基板の上に準安定に成長させることができる。SrNbO3薄膜はSrTiO3やKTaO3基板上に成膜すると、特有の高移動度層が出現する[1]。本研究では、この高移動度層についてNbの薄膜から基板への拡散という観点で評価を行った。 | PLD法を用いて、背圧~10-7 Torr、900℃の条件下で、SrTiO3 (STO)、KTaO3 (STO)、LSAT基板(いずれも(001)配向)上に2~5 nmの膜厚でSrNbO3薄膜を作製した。得られた試料について、PPMSを用いて抵抗の温度依存性、Hall測定を行った。【NPF038】二次イオン質量分析装置(D-SIMS) を用いて、Nbおよび基板が含有する元素について、薄膜表面から深さ方向の濃度を測定した。参照試料としてSrTiO3:0.5%Nb基板を用いた。 | 抵抗Rの温度依存性測定より、残留抵抗比(RRR=R(2K)/R(300K))は、LSAT上の試料で~1、STO上で~103、KTO上で、～10であった。STO, KTO上に成膜下試料は、2Kの移動度μがぞれぞれμ>103 cm2V-1s-1, μ>50 cm2V-1s-1となった。これらの高い移動度は、SrNbO3の移動度(μ～0.45 cm2V-1s-1@2 K)では説明ができない。Figure 1に各試料の表面から深さ方向の元素濃度を示す。STO, LSAT上試料では基板表面から内部へNb濃度が一定となるまでに25 nm(LSAT), 30 nm(STO)程度Nb濃度が緩やかに減少する様子が観測された。バルクのSTO:NbはNb濃度~1019 cm-3で移動度が104 cm2V-1s-1程度となることが知られる[2]。このことからSTOで少なくとも数十nmの伝導層が形成されることが分かった。KTO基板を用いた試料では、Nbカウントが一定となった深さでもカウント数が102 cpsと高くなった。これはマススペクトルよりKTO基板由来のK2O(94 amu)のピークの裾を93Nbとしてカウントしているためと確認された。 以上の結果からSrNbO3薄膜の評価においてはNb拡散による基板のドーピングについて考慮する必要があることが確認された。 | 9ygR2vpFmv1hBaxq
JPMXP1222AT0375 | 2123 | 2022 | AT | 375 | 内部利用（ARIM事業参画者以外） | 技術代行 | ---- | ダイヤモンド半導体パワーデバイスの開発 | 梅沢 仁 | 産業技術総合研究所 | 加工・デバイスプロセス | ---- | 高度なデバイス機能の発現を可能とするマテリアル | ---- | AT-006：マスクレス露光装置 | AT-023：電子ビーム真空蒸着装置 | AT-030：プラズマCVD薄膜堆積装置 | AT-031：原子層堆積装置_1[FlexAL] | AT-051：デバイスパラメータ評価装置 |  |  |  |  | ダイヤモンド半導体,パワーデバイス,熱伝導率,絶縁破壊電界,移動度,高周波高出力デバイス,耐放射線・耐熱性デバイス,オーミックコンタクト,ドリフト層 | ダイヤモンドは究極の半導体として期待され、高い熱伝導率や絶縁破壊電界、移動度、などにより、高温動作が可能なパワーデバイス、高周波高出力デバイス、耐放射線・耐熱性デバイスとして期待されている。しかし、試作された半導体素子の性能は材料性能から予想される性能と比較して低い。ダイヤモンド半導体素子を実用化するには高性能化プロセスの開発が必要である。特にパワーデバイスに利用するためには低抵抗オーミックコンタクトの形成が必要不可欠であり、本課題ではパワーデバイス向けダイヤモンド半導体素子を実用化するためのコンタクト用プロセスの開発を行った。 | 【NPF006】マスクレス露光装置【NPF008】スピンコーター（フォト）【NPF012】ドラフトチャンバー(右)【NPF013】ドラフトチャンバー(左)【NPF021】プラズマアッシャー【NPF023】電子ビーム真空蒸着装置【NPF030】プラズマCVD薄膜堆積装置【NPF031】原子層堆積装置_1[FlexAL]【NPF051】デバイスパラメータ評価装置【NPF109】６インチ電子ビーム真空蒸着装置（アールデック） まず単結晶ダイヤモンド基板にマイクロ波プラズマCVD法を用いてドリフト層をエピ成長させた。続いて選択成長法を用いて高濃度不純物ドープ層を形成しオーミックコンタクトとした。 | 図１に単結晶ダイヤモンド基板に高濃度不純物ドープ領域用に選択成長用に加工した領域を示す。1019/cm3を超える十分に高い濃度の不純物が導入されており、電気伝導特性評価より良好なオーミックコンタクトが得られたことが分かった。 | E7Pb2SBihD5nsf29
JPMXP1222AT0374 | 2122 | 2022 | AT | 374 | 内部利用（ARIM事業参画者以外） | 機器利用 | ---- | 光電コパッケージ用電気配線試作 | 中村 文 | 産業技術総合研究所 | 加工・デバイスプロセス | ---- | 量子・電子制御により革新的な機能を発現するマテリアル | ---- | AT-025：スパッタ成膜装置(芝浦） | [8 empty] | 光電コパッケージ,低消費電力,光配線 | クラウドサービスの利用拡大に伴い、データセンタ内外へのIPトラフィックは年々増加している[1]。それに伴い、データセンタで用いられるスイッチのパッケージ基板の電気配線での電力消費が課題となっている。光電コパッケージでは、電気素子と光素子をパッケージ基板に実装し、低消費電力な光配線を用いてパッケージ基板上を配線することで、電力消費の課題解決を行う[2]。本課題では光電コパッケージでの電気配線方法についての検討を行い、NPFにおいて配線メッキのためのシード層用Cu薄膜のスパッタリングプロセスを行っている。 | 本課題では光電コパッケージ用電気配線方法の検討のため、光導波路用ポリマー材料上での電気配線の試作を行っている。NPFにおいては、図1のようにポリマー材料を積層したパッケージ基板に対して、【NPF025】スパッタ成膜装置(芝浦) を用いて、メッキシード層としてCu 薄膜のスパッタリングを行った。パッケージ基板上の厚さ10µm~のポリマー層には直径~100 µmの電気配線用コンタクト用のホールがパターニングされている。 | ポリマー層がパターニングされた75mm x 75mmのパッケージ基板に対して、Cu 200nmのスパッタリングを行うことにより、図2のようにメッキ工程試作用のサンプルが作製された。ポリマー層上に直接Cuをスパッタリングした場合、ポリマー材料とスパッタCu層の超音波洗浄での密着テストによるCu層の剥離が見られたが、密着層Crを導入することにより改善が得られた。このサンプルにレジストにて配線レイアウトをパターニングし、メッキ工程にて電気配線を行う。 | z3cRm2jyZRT12VP9
JPMXP1222AT0369 | 2120 | 2022 | AT | 369 | 内部利用（ARIM事業参画者以外） | 技術代行 | ---- | 2次元材料成膜用高誘電体絶縁膜被覆Si基板の作製 | 入沢 寿史 | 産業技術総合研究所 | 加工・デバイスプロセス | ---- | 量子・電子制御により革新的な機能を発現するマテリアル | ---- | AT-031：原子層堆積装置_1[FlexAL] | [8 empty] | ガスソースCVD法,2次元材料,WS2,WS2核密度 | 原子層堆積装置を利用し、300 nmの熱酸化膜付きSi基板へ、狙い膜厚10 nmのAl2O3、HfO2、ZrO2の成膜を実施した。本基板上にガスソースCVD法を用いて2次元材料であるWS2の成膜を行ったところ、熱酸化SiO2上と比べて、いずれの膜上でもWS2の被服率が増大し、膜厚も増加する事が分かった。 | 原子層堆積装置_1[FlexAL] 【NPF031】を利用し、300 nmの熱酸化膜付きSi基板へ、狙い膜厚10 nmのAl2O3、HfO2、ZrO2の成膜を実施した。成膜は全てサーマルモードで行い、成膜温度はそれぞれ、200℃、250℃、250℃とした。 | 全ての膜種 (Al2O3、HfO2、ZrO2) において、目視によりほぼ均一な膜厚で成膜出来ている事が確認された。 本基板上にガスソースCVD法を用いてWS2の成膜を実施した。成膜後の平面SEM像を図1に示す。比較基板として用いた熱酸化SiO2上では、2次元材料に典型的な三角形状のWS2グレインが確認出来る。一方、Al2O3、HfO2、ZrO2上ではWS2の被服率が顕著に増大し、基板全面を一様被覆するWS2が観察された。これは、熱酸化SiO2上と比べ原子層堆積した高誘電絶縁膜上ではCVD成長時のWS2核密度が増大したためと考えられる。また、断面TEM観察から、WS2の膜厚はAl2O3上 < HfO2 < ZrO2上となる事が分かった。ラマン分光法により高誘電絶縁膜上でもWS2の成膜は確認出来たが、フォトルミネッセンス強度はSiO2上のWS2と比べ大きく低下した。今後高誘電絶縁膜へ熱処理等を加える事で、核密度の低減や結晶性の改善を図る予定である。 | oY7TPw21eO5yT6C4
JPMXP1222AT0309 | 2109 | 2022 | AT | 309 | 内部利用（ARIM事業参画者以外） | 機器利用 | ---- | X線光電子分光によるCoFeB/FeドープMgO構造の化学状態評価 | 一ノ瀬 智浩 | 産業技術総合研究所 | 計測・分析 | 加工・デバイスプロセス | 量子・電子制御により革新的な機能を発現するマテリアル | ---- | AT-074：エックス線光電子分光分析装置(XPS) | [8 empty] | MRAM,VCMA効率,磁気トンネル接合,CoFeB/MgO/CoFeB,MgO (MgFeO),化学状態 | 電圧制御型MRAM[1]の社会実装に向けて, 大きいVCMA効率[2]を示す磁気トンネル接合の開発が急務である. 現在用いられている標準的な磁気トンネル接合はCoFeB/MgO/CoFeBで構成されるが, MgO障壁層への不純物ドープにより高いトンネル磁気抵抗比を維持しつつVCMA効率を改善できる可能性がある. 特にFeドープしたMgO (MgFeO) を障壁層に用いた素子において, 比較的高いトンネル磁気抵抗比と垂直磁気異方性が得られている[3]. 従ってMgFeOは高VCMA効率実現に向けた材料として有望である. 本研究ではMgO内にドープしたFeの状態を明らかにするため, X線光電子分光 (XPS) を用いてその化学状態を調べた. | スパッタ法を用いてSi/SiO2/Ta (5)/Ru (5)/Ta (5)/Ru (5)/Ta (5)/CoFeB (3)/X (10)/Ru(3) 構造 (X = MgO or Mg40Fe10O50, ()内の数字はnm単位の膜厚)を作製し, その化学状態を 【NPF074】エックス線光電子分光分析装置(XPS) および【NPF075】解析用PC(XPS用)の解析ソフトを用いて分析した. XPS測定はMg1s, Co2p, Fe2p, O1s, Ru3d, Ta4d, B1s, Co3pに対して行った. 各XPS測定とイオンガンによるエッチングを20回繰り返すことで深さ分解プロファイルを取得した. | 図1はCoFeB/X構造においてX (MgO or MgFeO) までエッチングした後に測定したXPS Fe2pスペクトルである. X = MgOの場合には下部CoFeBのFeに起因した金属Feの弱いスペクトルが観測された. 一方, X = MgFeOの場合ではFe2pスペクトルが高エネルギー側にシフトしており, FeがOと結合していることが示唆された. さらに, このFe2pスペクトルをFeO, Fe2O3のスペクトル[4]と比較した結果, FeOのスペクトルに一致した. すなわち, MgFeO内部のFeはFe2+として存在することが分かった. 本実験で作製したMgFeO薄膜は, NaCl構造をとるMgOに対して一部のMgをFeが置換した構造になっていると考えられる. | 6oeiLtnZRQ39RrhB
JPMXP1222AT0299 | 2107 | 2022 | AT | 299 | 外部利用 | 技術代行 | ---- | MEMSリゾネータのシリコンマイグレーションシール真空封止技術 | 鈴木 裕輝夫 | 東北大学 | 加工・デバイスプロセス | ---- | 高度なデバイス機能の発現を可能とするマテリアル | ---- | AT-011：i線露光装置 | [8 empty] | MEMS, リゾネータ, シリコンマイグレーションシール, 真空封止 | MEMS resonators were vacuum-encapsulated bySilicon Migration Seal (SMS) technology. SMS is new wafer-level vacuum packagingtechnology, which utilizes silicon reflow phenomena to close release holes inhydrogen (H2) environment at high temperature (>1000°C). We firstdemonstrated the encapsulation of a MEMS resonator made on an SOI wafer, whichis one of the most standard structures for inertial sensors and timing devices.After the encapsulation, hydrogen trapped in the sealed cavity was diffused outby annealing. The resonator was capacitively driven and sensed, and the Qfactor reached 6000~19000. The sample after successful packaging was penetratedby focused ion beam (FIB) out of the resonating element area. Judging from theQ factor, the vacuum level of the sealed cavity is much better than that of thehydrogen annealing (10 kPa) | 【NPF011】i線露光装置 【NPF091】自動塗布現像装置を利用し，下記露光条件で露光現像を行った。 レチクル: Venthole04FPA (19860 x 19860 ) 露光条件 460 msec Offset + 0.2 µm 現像条件 90 sec | i線露光装置にてフォトリソグラフィしたあとDeep RIEにて直径0.5 µm，深さ5 µmのリリースホールをCAPウェハに形成する（図１）。CAPウェハはMEMSリゾネータウェハと直接接合し，内部のMEMSの犠牲層酸化膜をリリースホールを介してエッチングする。リリースホールは水素100％ 1000 ℃以上の還元雰囲気で内部の脱ガスソースを除去しながらシリコンマイグレーション現象にて閉塞する。 完成したリゾネータに0.3 Vppのドライブシグナルを与え，櫛歯電極間の静電容量変化を評価した。35.5 kHzにアンチフェーズモードの共振が確認され，Q値は6000から19000を示した。この値は，10~50 Paに相当し，MEMSリゾネータのSMS封止技術は実証された。 | ABg9rISrBVRf5Fp6
JPMXP1222AT0284 | 2104 | 2022 | AT | 284 | 内部利用（ARIM事業参画者以外） | 機器利用 | ---- | スパッタAl-Si-Cuの膜厚均一性評価 | 下方 駿佑 | 産業技術総合研究所 | 加工・デバイスプロセス | 計測・分析 | 量子・電子制御により革新的な機能を発現するマテリアル | ---- | AT-072：微小部蛍光X線分析装置 | [8 empty] | Al-Si-Cu,配線材料,エレクトロマイグレーション耐性向上,Al拡散抑制 | AlにSi, Cuを添加させたAl-Si-Cuは配線材料として用いられる。AlにSiを添加させる理由は下地シリコン中へのAlの拡散を抑制するため、Cu添加はエレクトロマイグレーション耐性向上のためである。4インチシリコンウェハにスパッタリングで製膜されたAl-Si-Cuの面内膜厚均一性を評価した。 | スパッタ装置で4インチシリコンウェハ全面にAl-Si-Cuを製膜、産総研ナノプロセシング施設NPF072 微小部蛍光X線分析装置を利用し膜厚を測定、均一性を評価した。測定箇所はウェハ中心、ウェハ中心から4cmの四隅の計五点とした。 | 微小部蛍光X線分析装置で測定したAl-Si-Cu膜厚を表1に示す。 表1の五点でのデータの比較から、面内に均一にAl-Si-Cuが製膜されていることがわかった。(最大膜厚－最小膜厚)/(最大膜厚＋最小膜厚)の値で評価される均一性は1.2%であった。 | n1Jq3Wsob1iOhyA5
JPMXP1222AT0296 | 2106 | 2022 | AT | 296 | 外部利用 | 技術代行 | ---- | SIMSによるNb中の高感度ガス分析 | 梅澤 裕明 | 総合研究大学院大学 | 計測・分析 | ---- | その他 | ---- | AT-038：二次イオン質量分析装置(D-SIMS) | [8 empty] | 超伝導加速空洞,高純度ニオブ,ガス成分 | 超伝導加速空洞を作るための材料として高純度ニオブが使われているが、ニオブに含まれるガス成分の分析は酸素・水素：不活性ガス気流中-赤外線吸収法、窒素：不活性ガス気流中-熱伝導度法、炭素:酸素気流中-赤外線吸収法を用いて行われている。これらの定量下限は、酸素、窒素、炭素が10 ppm、水素が1 ppm程度となっている。これをもっと精度良く測るためにSIMSを使うことはできないかと思い、濃度既知のサンプルをSIMSにかけ、それぞれの濃度(含有率ppm)とSIMSのイオン強度の相関をとった。 | 利用した主な装置名：【NPF038】二次イオン質量分析装置(D-SIMS) 実験方法：あらかじめガス分析済みのサンプル10点をNPFに技術代行でD-SIMS分析を依頼した。得られたイオン強度比(16O/93Nb, 18O/93Nb, 14N/93Nb, 15N/93Nb, 12C/93Nb, 13C/93Nb, 1H/93Nb)と対応する元素の含有率を対比し、相関を見た。 | 横軸にガス分析の結果を、縦軸にSIMSのイオン強度比を示すグラフを作成し、それぞれの相関係数R2を調べてみた。 残念ながら期待していた相関が取れなかった。 外れ値もありそうなので、再度ガス分析を行い、ガス分析が正確だったか、サンプルの取り違いがなかったかを検証したい。 | RSR302FiAQYW45MG
JPMXP1222AT0285 | 2105 | 2022 | AT | 285 | 外部利用 | 技術補助 | ---- | 原子状酸素照射高分子フィルムの FE-SEM 観察 | 松谷 流加 | 株式会社エイ・イー・エス | 加工・デバイスプロセス | 計測・分析 | その他 | ---- | AT-004：電界放出形走査電子顕微鏡[S4800_FE-SEM] | [8 empty] | 原子状酸素 (Atomic Oxygen: AO),ポリプロピレン | 高分子材料の表面に原子状酸素 (Atomic Oxygen: AO) を照射すると、ナノおよびマイクロスケールの突起構造が形成されることが分かっている。本研究は、AO ビームを用いた高分子材料の表面処理技術の開拓に向け、AO 照射による微視的突起構造形成メカニズムの理解を目的としている。本課題では、高分子の結晶性が突起構造の形状に与える影響を明らかとするため、AO を照射した高分子フィルムの電界放出形走査電子顕微鏡 (FE-SEM) 観察を実施した。 | 【利用した装置】【NPF004】電界放出形走査電子顕微鏡 (S4800)【実験方法】 共通のペレットを異なる条件で加熱延伸することで得たポリプロピレン (PP) フィルム 2 種類 (PP-A および B) をサンプルとして用いた。X 線回折 (NIMS で実施) で評価した結果、PP-A はメソフェーズ (結晶とアモルファスの中間構造)、PP-B は単斜晶 (結晶化度 48%) のアイソタクチック PP であった。AO を照射したサンプルについて (神戸大で実施)、表面に導電性コーティングを施し、FE-SEM で観察した (加速電圧: 5 kV)。 | AO 照射 PP サンプル表面の FE-SEM 像を、Fig. 1 に示す。いずれのサンプルについても、AO 照射により数十 nm スケールの突起構造が形成され、大きな差異は見られなかった。高分子中の周期構造 (数 Å スケール) の有無は、突起構造の形状にそれほど影響しないと言える。 | o86y0j5Tt58mLWCz
JPMXP1222AT0305 | 2108 | 2022 | AT | 305 | 外部利用 | 機器利用 | ---- | スピントロニックテラヘルツ発生素子の作製 | 岡野 真人 | 防衛大学校 | 加工・デバイスプロセス | ---- | 量子・電子制御により革新的な機能を発現するマテリアル | ---- | AT-025：スパッタ成膜装置(芝浦） | AT-023：電子ビーム真空蒸着装置 | AT-045：触針式段差計 | [6 empty] | スピントロニックテラヘルツ発生素子,テラヘルツ分光装置,ファイバーレーザー | 近年、強磁性金属/非磁性金属2層膜を利用したスピントロニックテラヘルツ発生素子が注目を集めている[1]。本素子は励起光源の波長によらず広帯域でのテラヘルツ波発生が可能なため[2]、発振波長1.5 μmのファイバーレーザーを用いれば、小型かつ高安定なテラヘルツ分光装置が実現できる可能性がある。そこで、本研究課題ではNPF所有の成膜装置を利用したスピントロニックテラヘルツ発生素子作製を試みた。 | 成膜装置としては下記の2種類を用いた。・【NPF025】スパッタ成膜装置（芝浦）・【NPF023】電子ビーム真空蒸着装置 それぞれの装置を利用して、Fe/PtおよびNi/Ptの2層膜試料を作製し、自作のファイバーレーザーを光源に用いることでテラヘルツ波の発生を試みた。 | スパッタ装置を利用してFe/Pt試料を成膜する前段階として、それぞれのターゲットに対する成膜レートを求めた。図1に20 Wで20分間スパッタリングした際の膜厚を【NPF045】触針式段差計で測定した結果を示す。これらの結果から、20 Wにおける成膜レートはFe: 2.3 nm/min、Pt: 0.61 nm/minであることがわかった。ここで算出したレートを利用し、先行研究[2]にしたがって、MgO基板の上にFe 2 nm/Pt 3 nmの2層膜を成膜した。 作製した試料に対してファイバーレーザーを照射したところ、テラヘルツ波の発生は観測できなかった。 この原因としては、励起光の強度不足やFe/Pt界面のラフネスが考えられた。そこで、励起レーザーの改良を行うとともに、電子ビーム（EB）蒸着装置を利用することでラフネスが少ない2層試料の作製も検討した。実際に、EB蒸着を利用したNi/Pt薄膜試料の作製を行ったので、今後はレーザーの改良と併せて、素子の最適化を行っていく予定である。 | T0nS9vHB5m7Vzp49
JPMXP1222AT0283 | 2103 | 2022 | AT | 283 | 内部利用（ARIM事業参画者以外） | 技術補助 | ---- | 3C-SiCのホール特性 | 佐沢 洋幸 | 産業技術総合研究所 | 加工・デバイスプロセス | 計測・分析 | 高度なデバイス機能の発現を可能とするマテリアル | ---- | AT-085：物理特性測定装置（PPMS） | [8 empty] | SiC, ホール特性 | 3C-SiC単結晶のホール特性の極低温での磁場強度依存性を評価した．3C-SiCの極低温度におけるホール特性を測定することで界面における電子挙動を理解できる．さらには次世代向け高性能トランジスタが可能となる．これまで3C-SiCの極低温におけるホール測定の報告例は極めて少なく、測定できればインパクトが大きい． | ・【NPF085】物理特性測定装置(PPMS) 磁場強度0-14T、温度1.9Kでホール抵抗を測定した． 図1のような形状の試料を作製し測定を行った．素子構造はファンデルポー構造とした．端子はAlのボンディングワイヤーとした．結晶はワックスで固定した． | シグナルのSNが悪く意味のある結果が得られなかった．いびつなサンプル形状からくるデバイスの対称性の悪さが主な原因であると思われるが、測定上のノウハウ的な条件も大きく影響していると思われる．磁場および温度の変化時に電流値が安定するまでのホールド時間に最適化が必要と思われた．配線もローレンツ力を受けることによる変形や微細な振動のことを考慮し、材質、太さなどに改善検討が必要であると推測された．サンプルを固定するワックスも常温時に固定されてから低温冷却中に動くためか、ワイヤー断線をもたらすことがあった． | 92q8dVqWac299USv
JPMXP1222AT0282 | 2102 | 2022 | AT | 282 | 内部利用（ARIM事業参画者以外） | 機器利用 | ---- | 真空蒸着で作成したアルミニウムの表面粗さの評価 | 新田 詠子 | 産業技術総合研究所 | 加工・デバイスプロセス | ---- | その他 | ---- | AT-109：６インチ電子ビーム真空蒸着装置（アールデック） | [8 empty] | 時間分解サーモリレクタンス法（TDTR）,トランスデューサー膜,表面粗さ,EB蒸着法, モフォロジー, Pz値 | 厚さ100 nm以下のAl薄膜は、薄膜の熱物性計測を行う時間分解サーモリレクタンス法（TDTR）において、対象の薄膜を加熱し温度変化を測定するためのトランスデューサー膜として広く用いられている。一方、スパッタリング法によって成膜した膜厚70 nm程度のAl膜の表面粗さは最大高さPz値として約25 nmあり、熱物性計測上で無視できない不確かさ要因であった。そこで、今回EB蒸着法によるAl薄膜の表面粗さと、成膜レートとの関係を調査し、EB蒸着法によるAlトランスデューサー膜の作製手法の評価を行った。この結果、成膜レートを上げるほど、表面粗さが低下することが明らかとなり、スパッタリング法に比べて大幅に表面平滑性が向上することが確認できた。 | 目標膜厚70 nmのAl膜をEB蒸着装置【NPF109】により成膜レート0.5 Å/sから2.0 Å/sにより作製した。基板にはSiO2ガラス（15 mm×20 mm×1 mm）を用いた。真空度は10-5 Pa台とし、基板は無加熱とした。成膜後のAl膜表面のモフォロジーは原子間力顕微鏡により1.0 μm×1.0 μmの領域を計測し、最大高さPz値により比較を行った。 | 成膜レート0.5 Å/sの制御は、図1に示すように成膜中に安定せず1 Å/sから徐々に低下をしていく挙動を示した。低い成膜レートではプレ蒸着の時間を長くとる必要があると思われる。一方1.0 Å/sおよび2.0 Å/sのレートでは安定した成膜ができた。真空度は1.3～1.8×10-5 Paであった。 図2に、成膜レート1.0 Å/sおよび2.0 Å/sで作製したAl膜のAFMの計測結果を示す。レートが1.0 Å/sから2.0 Å/sに増えるにしたがって、Pz値は18.7 nmから9.3 nmに低下し、表面粗さは成膜レートに対して強く依存することが分かった。本結果は、スパッタリング法におけるPz値に比べて大幅に小さいものであり、Alトランスデューサー膜の作製方法としてEB蒸着法が候補であることが確認できた。 | 8cc37n89DLkYtHt1
JPMXP1222AT0364 | 2119 | 2022 | AT | 364 | 内部利用（ARIM事業参画者以外） | 技術補助 | ---- | 温泉水中での結晶反応速度 | 佐々木 宗建 | 産業技術総合研究所 | 計測・分析 | ---- | その他 | ---- | AT-060：短波長レーザー顕微鏡[VK-9700] | [8 empty] | 温泉水,結晶反応速度,温泉のスケール,炭酸カルシウム（カルサイト、アラゴナイト）,長崎県雲仙小浜温泉 | 温泉水は地表へ湧出した際の温度圧力等の環境変化によってしばしば沈殿物を生成する。それらは温泉利用にとっては湯の華として喜ばれる一方で、温泉の維持管理では配管を閉塞する等の厄介によりスケールと称される。これまで温泉のスケールの成長速度を厳密に測定した事例はなく、実用上は配管の交換や浚渫の時期の長短を以ってその迷惑さが指摘されてきた。本研究ではスケールの生成速度をより厳密に把握することで、温泉の維持管理のあり方を今後に検討する。 | 本研究では温泉スケールとして最も普遍的な炭酸カルシウム（カルサイト、アラゴナイト）を対象とした。市販のカルシウムとアラゴナイトの単結晶に、劈開面と切断面を設けて、それらの一部をシリコン板でマスクし、それらの複数個を現地で温泉水に浸水し、時間経過に応じて一個ずつ回収した。回収した単結晶表面の成長物とマスクしておいた基準面との高低差を短波長レーザー顕微鏡VK-9700[NPF060]で測定し、温泉水への浸水時間と測定した成長高の相関（Fig.1）を基に、温泉水中における炭酸カルシウム結晶の成長速度を決定した。 なお、現地実験は長崎県雲仙小浜温泉で行った。当温泉は海水起源の100℃に近いNa－Cl型の温泉水を湧出し、Mg濃度がCa濃度より高いことを特徴とする。 | 温泉水に浸水したカルサイトとアラゴナイトの成長速度は各々、1.13E-4 μm/minと3.01E-2μm/minと見積もられた。カルサイトよりアラゴナイトの成長速度が大きい理由は高温であることの外に、溶存Mg成分がカルサイトの成長を抑制したためと推定される。 本研究で温泉の炭酸塩スケールについては炭酸カルシウムの浸水実験によって生成速度の見積もりが可能であることが示唆されたので、今後に温泉の実際のスケール生成量や浚渫間隔等との比較を通じ、より効率的な維持管理のあり方を検討する。 | DQSp6mJHF1tw96Hx
JPMXP1222AT0280 | 2100 | 2022 | AT | 280 | 外部利用 | 技術代行 | ---- | ピュアオゾンを用いて形成した酸化アルミニウムの成膜レートと不純物濃度の評価 | 山本 悠人 | 株式会社村田製作所 | 加工・デバイスプロセス | ---- | 高度なデバイス機能の発現を可能とするマテリアル | ---- | AT-099：サムコ原子層堆積装置_2[AD-100LP] | AT-063：分光エリプソメータ | [7 empty] | ALD(Atomic Layer Deposition),Al2O3膜,ピュアオゾン,不純物残渣 | 現在、開発中のデバイスにおいて、ALD(AtomicLayer Deposition)によるAl2O3膜の活用を検討している。しかしながら、本ALDプロセスはデバイスの都合上、低温成膜が必要なため、プリカーサー由来の不純物が膜中に残留しやすく、所望の膜品質が得られない課題がある。そこで、Al2O3膜形成時の酸化剤であるオゾンにピュアオゾンジェネレータを用いて精製した高濃度オゾンPO3を使用し、低温（50℃）にて高品質なAl2O3膜の形成を試みた。 | 下記装置を利用し表1に示すに示す条件を用いてSiウエハ上に酸化アルミニウムを形成した。成膜した酸化アルミニウムの膜厚、および不純物残渣をそれぞれ分光エリプソメーター、XPS装置で評価した。・ALD装置(NPF099)・ピュアオゾン供給装置（NPF105）・分光エリプソメーター(NPF063)・XPS装置（アルバック・ファイ社製Quantes） | Al2O3の成膜レートはいずれも~0.16 [nm/cycle]であり、本水準では差が見られなかった。図1はAl2O3膜中のCの結合状態を示している。PO3を用いた水準1のみ285eV・290eV近傍にCO32-・C-C結合が存在することから、50℃における高濃度オゾンによる膜質改善効果は得られなかった。成膜温度が低いことによる未反応物質、もしくは高濃度オゾン特有の生成物であると推測している。今後は膜中不純物の温度依存性を評価し、どの温度域から従来の酸化剤（水、低濃度オゾン）より有利となるのか調査する。 | e97fK9H7s63Y0769
JPMXP1222AT0281 | 2101 | 2022 | AT | 281 | 内部利用（ARIM事業参画者以外） | 技術代行 | ---- | グラフェン電極を用いた平面型電子放出素子 | 村上 勝久 | 産業技術総合研究所 | 加工・デバイスプロセス | ---- | 次世代ナノスケールマテリアル | ---- | AT-031：原子層堆積装置_1[FlexAL] | [8 empty] | グラフェン電極, 平面型電子放出素子, MOS形電子放出素子, GOS（Graphene/Oxide/Semiconductor）,Atomic Layer Deposition(ALD), Al2O3 | MOS(Metal/Oxide/Semiconductor)構造を用いた平面型電子放出素子は、従来の針状陰極構造を有する冷陰極素子に比べて、低電圧で動作可能、既存の半導体プロセスで作製可能、動作可能な真空度の制約が少ない、面放出であるなど様々な特徴を有している。しかしながら、電子取り出し効率の低さがMOS型電子放出素子の実用化を妨げていた。我々のグループではMOS形電子放出素子の上部電極にグラフェンを用いたGOS（Graphene/Oxide/Semiconductor）構造の平面型電子放出素子を試作し、上部電極での電子散乱を抑制することにより、電子放出効率を従来素子と比較して１万倍向上することに成功した。 GOS型電子放出デバイスは低真空、大気中、液中で動作することから、宇宙応用や液体材料改質など様々な用途での応用が検討されているが、酸素を含む環境中では放出電子により酸素ラジカルが発生し、グラフェン電極が損傷することが課題である。そのため、GOS型電子放出デバイスの特性を悪化させることなく酸素耐性を付与する、極薄の保護層の開発が重要となる。今回、GOS型電子放出デバイスの電子放出面にAtomic Layer Deposition(ALD)により極薄のAl2O3を成膜した、保護膜付きデバイスを試作評価した。 | 【利用した装置】【NPF031】原子層堆積装置_1[FlexAL]【実験方法】 ベースとなる基板には熱酸化膜付n-Si基板（酸化膜厚300 nm）を用いた。電子放出部のサイズは10 um角で、フォトリソグラフィとウェットエッチングによりパターニングした。その後、電子放出部に膜厚10nmの熱酸化膜層を作成した。上部の多層グラフェン電極（1 nm）は独自開発のプラズマCVD法を用いて、基板全面に成膜した。成膜したグラフェン上にコンタクト電極としてNi/Ti電極をフォトリソグラフィ、電子ビーム蒸着、リフトオフプロセスにより作製した。その後、ALDによりAl2O3を15サイクル成膜した。 | 図1に保護膜付きGOS型電子放出素子の電子放出特性を示す。印加電圧8Vから放出電流を検出し、10Vで電流密度865 pAに到達した。最大電子放出効率は0.84 %であった。Al2O3保護膜を付けてもGOSデバイスは電子放出可能であることを実証した。 | fMZk1k2cqKrb4qSL
JPMXP1222AT0361 | 2118 | 2022 | AT | 361 | 外部利用 | 機器利用 | ---- | 反応性スパッタによる 窒化シリコン膜の形成 | 近藤 勝利 | 住友大阪セメント株式会社 | 加工・デバイスプロセス | ---- | 量子・電子制御により革新的な機能を発現するマテリアル | ---- | AT-025：スパッタ成膜装置(芝浦） | [8 empty] | 反応性スパッタ,窒化シリコン膜,光機能素子 | 可視光域から赤外まで使用可能な窒化シリコン(SiN)を使用することで、多用途な光機能素子を開発することができる。今回、不純物による光吸収が少ないスパッタにてSiN膜を形成したので報告する。 | 【利用した主な装置】・【NPF025】スパッタ成膜装置(芝浦) 【実験方法】 Siターゲットを用い、RF電力を400Wに固定し、Ar、N2導入量と成膜圧力を変えて、SiNの成膜条件を検討した。 スパッタ時の圧力と膜質(密度)の関係は、Thorntonのモデルで知られているため、膜色が透明なAr/N2比にて成膜圧力と屈折率の関係を調べた。その結果を図１に記載する。 SiNの屈折率は2.00であると知られていることから、0.4Pa以上での成膜圧力では、粗な膜質であると想定される。 次に、成膜圧力を0.4Paに固定して、Ar,N2導入量による成膜レートを確認した結果が図２である。 最後に、SiN膜の面内分布を確認した(図３)。 トレイ中心を原点として、外周方向50mmの範囲で5%程度の面内分布が確保できることが確認できた。 | 緻密なSiN膜を形成するには、低圧力(0.4Pa)で成膜する必要があり、金属-絶縁体モードの遷移は急峻ではなかった。φ100mmのウェハであれば、5%の面内分布が成膜可能であることが判った。緻密なSiN膜を用いることで、空孔や表面荒れによる光散乱が生じ難く、SiO2等との屈折率差が得られ、より高性能な光機能素子の開発が可能になる。 | hv0k0HR7EM35Bj6D
JPMXP1222AT0344 | 2115 | 2022 | AT | 344 | 外部利用 | 機器利用 | ---- | KFM測定を利用した金属ナノシートガスセンサ内の温度計測 | 加藤 太朗 | 東京大学 | 計測・分析 | ---- | その他 | 高度なデバイス機能の発現を可能とするマテリアル | AT-047：走査プローブ顕微鏡SPM_2[SPM-9600/9700] | [8 empty] | 金属ナノシートガスセンサ,局所温度計測,表面電位,ケルビンプローブフォース顕微鏡 (KFM),パーフルオロデカンチオール (CxFx-SH) | 表面に分子が化学吸着することで電気抵抗が変化する現象を利用した金属ナノシートガスセンサは，高電流密度の印加で発生するジュール熱を利用することで，低消費エネルギーでセンシング動作が可能である．ターゲットガスや用いる金属材料により，投入電力およびそれに伴う最適温度は異なるため，ジュール加熱時の金属ナノシート内の温度分布を知ることがセンサ実現に不可欠である． しかし，ナノスケールデバイスの局所温度計測，特にデバイス動作時の温度分布の取得は容易ではない．そこで今回，金属ナノシートの表面に自己組織化単分子膜 (Self-assembled monolayer: SAM) と呼ばれる大気中で長時間安定に吸着する分子を修飾し，ジュール加熱前後のデバイスの表面電位をケルビンプローブフォース顕微鏡 (KFM) で取得することで，温度分布を推定した． | 利用した装置:【NPF047】走査プローブ顕微鏡SPM_2[SPM-9600/9700] Si/SiO2基板上にTiN/Au:2/16 nmのナノシートを幅150 nmで作製し，続いてPt:18 nmの電極を作製した．SAM修飾には，1H,1H,2H,2H-パーフルオロデカンチオール (CxFx-SH) を用いて，1mMのCxFx-SH溶液に12時間ナノシートを浸漬することでSAM形成を行った．ジュール加熱時には，1.1mWの電力を15秒間デバイスに投入し，ジュール加熱前後のデバイス表面電位を走査プローブ顕微鏡で取得した． | Fig.1(a),(b) にジュール加熱前後のAuナノシートデバイスの表面電位像を示す．ジュール加熱前 (Fig.1(a)) は，AuナノシートおよびPt電極はCxFx SAMで修飾されており，それに対応した表面電位を示している．一方，ジュール加熱後 (Fig.1(b)) は，Auナノシートは基準電位 (0 V) と同程度の電位を示しており，SAMが完全に脱離していることが確認された．また，Pt電極上ではAuナノシートから電位が放射状に分布しており，ジュール加熱時の温度分布に応じてSAMが部分的に脱離していると考えられる．この結果から，SAMを用いることでジュール加熱動作時の温度分布を取得できると考えられる． | 5wnAwILMwX4tz2sY
JPMXP1222AT0359 | 2117 | 2022 | AT | 359 | 内部利用（ARIM事業参画者以外） | 機器利用 | ---- | Ta2O5の熱刺激電流測定 | 三沢 源人 | 産業技術総合研究所 | 加工・デバイスプロセス | 計測・分析 | その他 | ---- | AT-025：スパッタ成膜装置(芝浦） | [8 empty] | Ta2O5,熱刺激電流（TSC） | Ta2O5膜上に電極を製膜し、熱刺激電流測定をおこなった。 | Si基板酸化膜上に他所で製膜したTa2O5膜の上に、スパッタ装置【NPF025】で電極を製膜することでAu、Ir、TiNの3種の電極についてサンプルを作製した。これらについて部門の熱刺激電流（TSC）測定装置を用い、IEC TS62607-8-1:2020に沿って、90Kで電極間のTa2O5膜に光照射したのち一定速度で昇温するときに流れるTSCを測定した。 | 3種類の電極について3通りの昇温速度で測定をおこない、300K～350Kに明確に表れたピークをアレニウスプロットした(Fig.1)。グラフの傾きより活性化エネルギーEtを算出[Ref. 1]しTable 1のような結果が得られた。 Au電極のサンプルについては、Ta2O5の酸素空孔による深いドナー[Ref. 2]による第一イオン化エネルギーの値とされている0.81eV [Ref. 3] と良い一致をみた。Ir電極とTiN電極についてはTa2O5への密着性が良好であることから界面に違いが生じていると考えられ、そのことにより異なる活性化エネルギーになっているものと考えられる。 | W49caiH572ded1je
JPMXP1222AT0340 | 2114 | 2022 | AT | 340 | 外部利用 | 機器利用 | ---- | ポリマー導波路の端面の平滑性の向上 | 岡田 祐季 | 東京都市大学 大学院 | 加工・デバイスプロセス | ---- | 量子・電子制御により革新的な機能を発現するマテリアル | ---- | AT-060：短波長レーザー顕微鏡[VK-9700] | [8 empty] | ポリマー光導波路,光インターコネクション,端面の平滑性, | 日々増加し続けているトラフィック量に対応するために高速化と低消費電力化を両立した通信技術の開発が現在望まれている。高速化と低消費電力化を実現するために短距離間での大容量光通信技術の開発が現在注目されている。そこで光インターコネクションの実用化に向けて光導波路と他の光学部品との高効率での接続技術を確立する必要がある。 | 【NPF054】ダイシングソー【NPF060】短波長レーザー顕微鏡[VK-9700] 条件を変えて、端面出しを行ったポリマー光導波路の端面を、短波長レーザー顕微鏡で粗さ測定を行い、端面出しの最適な条件を求める。 | ブレードの回転数を20000,30000,40000rpmと変化させコア部の粗さを測定した。測定の際には、解析ソフトの正方形ツールでコア内部に2×2µmと3×3µmの正方形を作り、その範囲内の粗さを測定した。測定結果をFig.1に示す。 最も粗さが小さいのは30000rpmであった。 次に、cut speedを0.4、0.5、0.6、0.7mm/secと変化させコア部の粗さを測定した。測定結果をFig.2に示す。 最も粗さが小さいのは0.6mm/secであった。Fig.1,2から3×3µm よりも2×2µmの粗さの方が小さい傾向が確認された。ここから、コアの中心部よりも、クラッド層に近い部分のほうが粗さが大きいことが考えられる。これは、コア内部においても硬度が異なっているために、ダイシングでの端面出しの際に、粗さが異なったと考えられる。以上の結果から端面出しの最適な条件は30000rpm,cut speed 0.6mm/secであると考えられる。 | dMItV8jyZ20K395C
JPMXP1222AT0346 | 2116 | 2022 | AT | 346 | 外部利用 | 技術代行 | ---- | ALD成膜による極薄積層膜の膜特性及び界面評価 | 棚橋 優策 | 株式会社東レリサーチセンター | 加工・デバイスプロセス | ---- | その他 | ---- | AT-031：原子層堆積装置_1[FlexAL] | AT-089：赤外線ランプ加熱炉（RTA） | [7 empty] | メモリ, 積層絶縁膜界面, Tris[dimethylamino]Silane(3DMAS) | 近年、Si系半導体は多層化や薄膜化が顕著に進んでおり、性能を左右すると言われる薄膜や界面の精密な制御が重要になってきている。そこで、メモリセル部を想定した積層絶縁膜界面について、原子レベルでの膜質界面評価技術の開発を行った。 | 【NPF031】原子層堆積装置_1[FlexAL]【NPF089】赤外線ランプ加熱炉(RTA) 実験方法ALD装置を用いてSi基板上にSiN(5nm)/SiO2(5nm)を成膜し、Ar雰囲気にてアニール処理(800℃、1000℃)を実施した。各層を成膜するためのプリカーサー、酸化剤、窒化剤およびRFパワーは以下の通り：SiN膜プリカーサー：Tris[dimethylamino]Silane(3DMAS) 窒化剤：N2プラズマ 400 WSiO2膜プリカーサー：3DMAS酸化剤：O2プラズマ 250 W | 作製した積層試料について、まずはどのような膜になっているか全体像を把握するため、X線反射率法を用いて膜厚・密度およびラフネスの評価を行った。得られたパラメータについてTable. 1にまとめた。SiO2膜はアニール温度が高いほど高密度化し、SiNは逆の傾向を示した。また、Inter layerについてもアニール前後で異なる傾向を示している。今後は、XRRの結果を踏まえ、他の分析手法を用いた評価について進めていく予定である。 | WQ7sY7X3KJJ3Z7eJ
JPMXP1222AT0330 | 2113 | 2022 | AT | 330 | 外部利用 | 機器利用 | ---- | Si陽極酸化用ハードマスク作成プロセスの検討 | 小島 明 | 株式会社カンタム１４ | 加工・デバイスプロセス | ---- | その他 | ---- | AT-095：RF-DCスパッタ成膜装置（芝浦） | AT-089：赤外線ランプ加熱炉（RTA） | [7 empty] | 陽極酸化処理, ハードマスク | Si waferのウェットエッチングの１つの方法である陽極酸化処理に用いるハードマスクの作成プロセスの検討を行なった。陽極酸化処理にはHF溶液が使用される。マスクとして一般的にはSiN膜が用いられるが、本グループでは膜の欠陥をアニールするための熱処理時にSiとSiNの熱膨張係数の違いからクラック等が発生していた。今回は、SiN膜の残留応力を減らすことを目的としてSiO2膜をSiとSiNの間に成膜し、陽極酸化処理までを行なった。SiO2が構造的な柔軟性を有するためである。SiO2膜の導入には、陽極酸化処理後のハードマスクの剥離がより容易になる効果もある。 | 【利用した装置】 ・【NPF095】RF-DCスパッタ成膜装置(芝浦) ・【NPF089】赤外線ランプ加熱炉(RTA)【実験方法】 P型Si (100) wafer （抵抗率：20Ωcm）をRCA洗浄後、サイドスパッタリングが可能なNPF095により、SiO2を厚み100 nm、SiNを厚み700 nmを予定して連続的にスパッタ成膜した。続いて、NPF089により窒素ガス中800℃3 min の急速熱アニールを行なった。数時間大気中室温に置いた後に、SiN膜上にフォトレジストを塗布、500 μm角の方形パターンが1 mm間隔で並ぶテスト用アレイパターンを作成した。 方形パターン内のSi層を陽極酸化するために、パターン内のハードマスクSiN層およびSiO2層は陽極酸化通電前に除去する。まず、CF4 によるドライエッチングで方形パターン内のSiNを取り除いた。パターンエッジ部分の断面SEM写真をFig. 1に示す。概ね予定の膜厚になっている（SiO2: t130 nm, SiN: t650 nm）ことを確認した。この時点では、パターン部分のSiO2層は残っている。SiO2層は、次に示される陽極酸化溶液に、通電前1 min間程度浸漬することで除去される。陽極酸化処理は、HF と有機溶媒から成る陽極酸化溶液中で、Si wafer を陽極、Pt mesh を陰極とし、定電流: 10 mA/cm2 を15 min流すことで行われる。 | 陽極酸化処理後の方形パターンのSEM写真をFig. 2に示す。マスク剥がれは生じておらず、今回の陽極酸化処理には耐えうるマスクとなった。Fig. 3はエッジ部分を拡大したものである。Si/SiO2界面でアンダーエッチングが進行している。これは主に陽極酸化がSiのバックボンド数の影響で、<100>、<010>、<001>の方向にポーラス孔が成長しやすいためで、SiO2のHFによる溶解の寄与は比較的小さい。陽極酸化処理においては、隣接する孔が基板抵抗率と陽極酸化時の電圧で決まる空乏領域の外側に成長するため、アンダーエッチングによって生じるマスクエッジ部分は、完全な“庇”の形状にはならず、ほぼ等間隔にSiの“支持体”が残り、この上部のマスクも保持された。これはマスク剥がれが生じない１要因となった（Fig. 4：方形パターンのコーナー部分）。 | 9FNvYU1vbHN5a9e4
JPMXP1222AT0319 | 2112 | 2022 | AT | 319 | 外部利用 | 技術代行 | ---- | ALD-SiO2のプロセス評価 | 小林 明子 | メルクエレクトロニクス株式会社 | 加工・デバイスプロセス | ---- | その他 | ---- | AT-099：サムコ原子層堆積装置_2[AD-100LP] | [8 empty] | ALD,SiO2膜,GPC,BDEAS | ALD-SiO2の膜を成膜した。GPCの飽和を確認した。膜質は、プラズマおよび温度により変化した。特にダイレクトプラズマでは、形状で膜質の違いが生じた。 | サムコ原子層堆積装置_2[AD-100LP] {NPF099}を使用して、原料BDEASを用いて、ALDによりSiO2膜を成膜した。中心条件 O2ダイレクトプラズマにて、温度300℃、圧力 約10Pa、RF 1000W、サイクル数200とした。 また、酸化行程に、リモートプラズマと、ピュアO3（高濃度のO3）を持いて、その膜質の比較をした。 膜厚をエリプソメトリーで調べた。膜質として、dHF：H2O=1:500にて、WERを調べた。 | 中心条件をベースに、GPCの原料の供給時間 (dose time)と、プラズマの印加時間（RF time）の依存性を調べた（図1、図２）。また、4インチ基板内の均一性(NU)も示した。 中心条件は、ほぼGPCが飽和しており、NUが小さくなった。原料の吸着が飽和しており、吸着原料の酸化も飽和した。 WERのダイレクトプラズマの時間とパワー依存性について調べた。図3にプラズマパワーの依存性を示す。GPCが同じであっても、WERが変化し、膜質が異なった。プラズマの時間の依存性でも同様であった。WERは成膜温度とプラズマ条件に大きく依存した。また、パターン基板上でのWERについても調べた。ダイレクトプラズマの場合には、パターンの側壁部では、上部よりWERが大きく、膜質がよくなかった。リモートプラズマ、ピュアO3にて酸化した場合、300℃では、同程度のGPCが得られた。WERはダイレクトプラズマ（中心条件）が、低く、リモートプラズマとピュアO3は同程度であった。パターンに成膜し、WERを比較したところ、上部/側壁部 同程度のWERが得られた。ダイレクトプラズマでは、イオンを含み、イオンは直進性が高いので、側壁ではイオンによる膜質変化が少ない。リモートプラズマとピュアO3では、イオンの影響はない。 | 6D5KDBh9ZFBaTk9e
JPMXP1222AT0250 | 2088 | 2022 | AT | 250 | 外部利用 | 技術代行 | ---- | ALD膜の評価 | 矢野 真葵 | 株式会社ニコン | 加工・デバイスプロセス | ---- | その他 | ---- | AT-031：原子層堆積装置_1[FlexAL] | [8 empty] | 原子層堆積法(ALD),Ru膜,光学特性,TDMAT,Ru(EtCP)2 | 原子層堆積法(Atomic Layer Deposition :ALD)により成膜したRu膜について、分光測定を用いて光学特性を評価した。 | 〇利用した主な装置【NPF031】原子層堆積装置 1[FlexAL]、分光光度計〇実験方法Oxford InstrumentsのFlexALを用いて、両面研磨したガラスの片面にTiN/Ruを成膜した。成膜条件は以下の通りである。TiN プリカーサ：TDMAT 成膜温度：350℃ サイクル数：100cycleRu プリカーサ：Ru(EtCP)2 成膜温度：350℃ サイクル数：900cycle成膜後に自社所有の分光光度計を用いて反射率、および透過率を測定した。 | 分光測定を用いてTiN/Ruを成膜したサンプルの反射率、透過率測定し反射、透過より計算した吸収の結果をFig. 1に示す。石英ウエハ上にTiN/Ruを成膜したサンプルの写真をFig. 2に示す。光の波長が200 nm~800 nmの範囲で平均反射率は20%、平均透過率は38%、平均吸収率は42%であった。 | vnHB0XuY00vSZWv1
JPMXP1222AT0313 | 2110 | 2022 | AT | 313 | 外部利用 | 技術代行 | ---- | バリア性実験 | 倉橋 輝雄 | 富士通オプティカルコンポーネンツ | 加工・デバイスプロセス | ---- | その他 | 高度なデバイス機能の発現を可能とするマテリアル | AT-025：スパッタ成膜装置(芝浦） | AT-050：四探針プローブ抵抗測定装置 | [7 empty] | バリア性, TiN, TaN | 温度150℃,時間250hに対してSiO2中への金の拡散を抑制するためのバリア膜を調査した結果、本温度ではTiN,TaN膜のどちらでも拡散を抑制することが分かった。 | 【NPF025】スパッタ成膜装置(芝浦)【NPF050】四探針プローブ抵抗測定装置 Si基板上にSiO2が成膜してあるウエハにTi(20nm)/TiN(50nm)/Au(1µm)とTa(20nm)/TaN(50nm)/Au(1µm)を多層成膜した試料を作製して、恒温槽で150℃,250hの熱を掛けた場合のSiO2中へのAuの拡散を調査した。 尚、この時のTiNとTaNのシート抵抗はTiN(62Ω□)、TaN(74Ω□)としたバリアメタルを用い、評価はSSDP-SIMS分析にて深さ方向のAu拡散量を調べた。 | 今回成膜した試料を、ガス雰囲気制御していない恒温槽で熱処理(150℃,250h)を実施した後、SSDP-SIMS分析によりSiO2中へのAu拡散を調査した結果をFig. 1（TiN膜の場合）とFig. 2（TaN膜の場合）に示す。どちらの場合でも、SiO2中にAuが拡散していない事が確認された。その結果、TiN、TaNのバリアメタル試料において、SiO2中へのAuの拡散は認められずAuに対するバリア性を有する事が確認できた。 | w15b787kbiV9Z0m2
JPMXP1222AT0247 | 2087 | 2022 | AT | 247 | 外部利用 | 技術補助 | ---- | 熱酸化膜の膜厚測定およびXPS測定 | 菊地 広 | ヤマハロボティクスホールディングス(株) | 加工・デバイスプロセス | ---- | 量子・電子制御により革新的な機能を発現するマテリアル | ---- | AT-063：分光エリプソメータ | AT-074：エックス線光電子分光分析装置(XPS) | [7 empty] | 3 次元実装,チップ積層化技術 | 半導体の性能向上とコストダウンを牽引してきた前工程の微細化が限界に近づきつつある中、次なる性能向上として半導体後工程による性能向上が期待されている。特に3 次元実装などのチップ積層化技術は近年急速に適用を拡大し、NAND Flash やDRAM などのメモリに多用されるようになっているが、近年ロジックLSI などへの適用も始まり、接合ピッチの更なる微細化、接合抵抗の低抵抗化による高速信号伝送性能の向上が求められており、それを実現する高性能な実装技術の要求が高まっている。今回、次世代実装技術の開発に使用する熱酸化膜付ウエハの作成を産総研にて行ったため、完成品の解析を行った。 | 産総研にて成膜をした熱酸化膜の状態を確認するために【NPF063】分光エリプソメータを用いて熱酸化膜の膜厚を測定した。Waferの中心を0 mmとしてCenter (0 mm), Middle (75 mm), Edge (140 mm)の3カ所を測定した。また、表面状態の確認を目的に【NPF074】X線光電子分光分析装置を使用した。 | 表1に膜厚測定例を示す。分光エリプソメータの測定誤差としては±0.15nm程度が見込まれるため、Edgeにかけて膜厚が厚くなるような傾向が得られた。図1にX線光電子分光分析測定例を示す。シリコン(Si2pと2s)および酸素(O1s)のピークが確認できた。 | XfpprlrMoMP6q2Ho
JPMXP1222AT0314 | 2111 | 2022 | AT | 314 | 内部利用（ARIM事業参画者以外） | 技術代行 | ---- | 透明導電酸化物薄膜の結晶粒観察 | 野本 淳一 | 産業技術総合研究所 | 加工・デバイスプロセス | ---- | その他 | 革新的なエネルギー変換を可能とするマテリアル | AT-034：集束イオンビーム加工観察装置(FIB) | [8 empty] | In2O3 (ICO:H) ,反応性プラズマ蒸着 (RPD) , ICO:H 前駆体,固相結晶化 | 水素 (H) とセリウム (Ce) を共添加した In2O3 (ICO:H) 透明導電膜は顕著に高いキャリア移動度のため、近赤外光の吸収の原因である電子密度を低く抑えた状態でも高い電気伝導を実現できる。高移動度 ICO:H 透明導電膜の形成方法は、先ず、マグネトロンスパッタや反応性プラズマ蒸着 (RPD) 成膜中に微量の水蒸気を導入することで、非晶質の ICO:H 前駆体薄膜を形成する。成膜後、熱やエキシマレーザー照射による固相結晶化を施すことによって巨大な結晶粒が形成され、高移動度の特徴が発現する。そのため、形成される結晶粒の分布や粒径の把握が極めて重要である。本課題では、走査型電子顕微鏡 (SEM) よりも結晶方位に応じた高いコントラストが得られる走査イオン顕微鏡 (SIM) を用いて、薄膜の結晶粒を観察した。 | 【利用した主な装置】【NPF034】集束イオンビーム加工観察装置（FIB）【実験方法】 観察試料は RPD 法により樹脂基材上に形成した膜厚 150 nm の ICO:H 薄膜である。成膜後、エキシマレーザー照射により固相結晶化を施した。 | Fig. 1 に (a) 結晶化前及び、(b) 結晶化後のICO:H 薄膜における 4 万倍で観察した表面 SIM 像を示す。Fig. 1(a) が示すように、結晶化前の前駆体薄膜は非晶質であるため、特徴の無い表面をしている。一方、結晶化後の薄膜は最大で約 2.4 µm の結晶粒が全面に覆っている様子が明確に確認された。 | nRSOkkwXsO04zqFx
JPMXP1222AT0243 | 2084 | 2022 | AT | 243 | 外部利用 | 技術補助 | ---- | 誘電体微細加工 | 小倉 睦郎 | アイアールスペック株式会社 | 加工・デバイスプロセス | ---- | 高度なデバイス機能の発現を可能とするマテリアル | ---- | AT-011：i線露光装置 | AT-019：多目的エッチング装置(ICP-RIE) | AT-061：短波長レーザー顕微鏡[OLS-4100] | AT-004：電界放出形走査電子顕微鏡[S4800_FE-SEM] | [5 empty] | 誘電体溝パタン,PFI-89B4 | 化合物半導体基板上の誘電体薄膜（SiNx,SiO2）上に幅1μm以下の格子状パタンをi線露光装置とICPエッチャにより形成した。 | ・利用した主な装置i線露光装置【NPF011】多目的エッチング装置【NPF019】短波長レーザー顕微鏡【NPF061】走査電子顕微鏡【NPF004】自動塗布現像装置【NPF091】 自動塗布現像装置を用いて、NPFの標準レジストである住友化学PFI-89B4を塗布。2000rmpで膜厚2.4μm、4000rmpで膜厚1.8μm i線露光後同じく自動塗布現像装置で現像。 その後多目的ICPエッチング装置により、誘電体にパタン転写。RF(50W)、Bias(50W)、CHF3 54sccm、1Pa | アスペクト比2程度のレジストパタンが、マスク幅0.6μmまで転写できた（図１）。 そのレジストパタンを利用して、幅1μm以下の誘電体溝パタンが転写できた（図２）。 誘電体(SiO2)とフォトレジストとのエッチング速度比（選択比）を、CF4を用いたRIEと比較すると、ICPエッチングでは、選択比が１：１程度に対して、RIEでは、１：４程度となる。すなわち、ICPエッチング装置を使用することにより、RIEエッチング装置よりは、細く深いSiO2のエッチングが、可能となる。 | 3n5Hvmcq270OOGR9
JPMXP1222AT0245 | 2085 | 2022 | AT | 245 | 外部利用 | 技術補助 | ---- | 基板上への微細Al電極作成 | 丹野 雅行 | 信越化学工業㈱ | 加工・デバイスプロセス | ---- | その他 | ---- | AT-011：i線露光装置 | [8 empty] | Al微細パターン,ポジレジストPFI-38A7,ZPN-1150-90 | 本検討では、電子デバイス用6インチ基板上に0.4～0.6μｍ程度の線幅のAl微細パターン形成し、さらに同基板上の所望位置にAlのPad電極を形成した。 | 【利用した主な装置】【NPF011】i線露光装置 【実験方法】 露光工程に産業技術総合研究所ナノプロセシング施設のi線露光装置を用い、同所の技術代行を含む下記のプロセスを検討した。・検討プロセス 基板へのAl製膜→レジスト塗布→プリベーク→i線露光装置による露光（1層目）→ポストベーク→現像→レジストハードニング→反応性エッチング→レジスト剥離→レジスト塗布→プリベーク→i線露光装置による露光（2層目）→ポストベーク→現像→Al 製膜→リフトオフ。 ここで、前記i線露光装置による露光は、1層目は基板上にファインピッチのレジストを解像させ、2層目の露光ではウエハアライメントにより所望位置に逆テーパ形状のレジスト層を形成した。 1層目のレジストは住友化学ポジレジストPFI-38A7、2層目のレジストは日本ゼオンZPN-1150-90を用いた。 また、Al成膜・反応性ドライエッチング・レジスト剥離・リフトオフは東北大試作コインランドリーにて実施した。 | 本検討で得られた0.38μｍ線幅のファインピッチを含むAl微細パターン形成例をFig.1に示す。１層目のAlは0.14μｍ厚、２層目のAl Padは0.6μｍ厚である。また、基板サイズ6インチのシリコンウエハ上に、所望のパターンを基板面全面に解像することができた。 | qT0eMC7fI9OC4M90
JPMXP1222AT0246 | 2086 | 2022 | AT | 246 | 内部利用（ARIM事業参画者以外） | 技術代行 | ---- | CIGS太陽電池への界面パッシベーション導入 | 上川 由紀子 | 産業技術総合研究所 | 加工・デバイスプロセス | ---- | 革新的なエネルギー変換を可能とするマテリアル | ---- | AT-031：原子層堆積装置_1[FlexAL] | AT-011：i線露光装置 | AT-019：多目的エッチング装置(ICP-RIE) | [6 empty] | カルコパイライト系化合物, 界面パッシベーション, Cu（In,Ga）Se2（CIGS） | カルコパイライト系化合物薄膜半導体を用いたデバイスの高性能化において、良質な界面パッシベーション技術の確立が重要である。本研究では、特にCu（In,Ga）Se2（CIGS）と金属電極のヘテロ界面における再結合速度の低減を目指しALD(Atomic Layer Deposition)法を用いて、Al2O3膜の裏面パッシベーション構造を導入した。 | 典型的なパッシベーション膜形成工程をFig. 1に示す。①原子層堆積装置（【NPF031】にてAl2O3膜を形成した。Al2O3は電気的に絶縁のため、i線露光（【NPF011】）および誘導結合プラズマ・反応性イオンエッチング装置（【NPF019】）を用いコンタクトホール(Fig.2)を形成した。レジストの残差の除去にプラズマアッシャー（【NPF021】）を用いた。 | Fig. 2に作製したAl2O3膜表面像を示す。Al2O3膜はコンタクトホールを形成しない場合は高い絶縁性を示した。φ0.35 µmのコンタクトホールを0.75もしくは2 µm間隔で形成した場合には、本基板上に製膜したCIGS半導体に設計通りに電流を流すことができた。良好なコンタクトホールを形成できていることが確認された。Al2O3膜構造を導入した場合に、CIGS太陽電池特性が改善した。パッシベーション構造導入の有効性が確認された。CIGSの結晶品質改善に伴い、裏面再結合速度の影響が大きくなることが予想されている。そのため、パッシベーション技術は、デバイス特性向上に欠かせないものとなると考えられる。 | HymMfVjvU3E2Wam1
JPMXP1222AT0240 | 2083 | 2022 | AT | 240 | 内部利用（ARIM事業参画者以外） | 機器利用 | ---- | 電圧変調強磁性共鳴測定に向けたµCPWの作製 | 山本 竜也 | 産業技術総合研究所 | 加工・デバイスプロセス | ---- | 量子・電子制御により革新的な機能を発現するマテリアル | ---- | AT-006：マスクレス露光装置 | AT-093：高速電子ビーム描画装置（エリオニクス） | [7 empty] | スピントロニクス,省電力素子,磁気ダンピング定数,局在スピン,強磁性共鳴測定,マイクロコプレナーウェーブガイド (µCPW) | 電子が持つスピン自由度を素子の駆動に積極的に応用する「スピントロニクス」を技術基盤とした「スピントロニクスデバイス」は既存の半導体デバイスを置き換え可能な省電力素子として期待されている。 磁性材料を用いたスピントロニクスデバイスの性能を左右するパラメーターの一つとして磁気ダンピング定数が挙げられる。磁気ダンピングは磁性体中の局在スピンの緩和に関するパラメーターであり、デバイスの動作電力や動作の信頼性に大きな影響を与える。しかしながら、磁性薄膜における磁気ダンピング増大の起源は完全に理解されておらず、さまざまな磁気パラメーターとの相関関係を調べる必要がある。本研究では、マスクレス露光装置を用いることで電圧印加下において強磁性共鳴測定が可能なマイクロコプレナーウェーブガイド (µCPW) を形成し、磁気パラメーターの相関関係を明らかにすることを目標とした。 | 【利用した主な装置】[NPF006] マスクレス露光装置[NPF093] 高速電子ビーム描画装置（エリオニクス） 【実験方法】 熱酸化膜付きSi基板上にTa/CoFeB/MgO/capping積層膜をスパッタ成膜した。成膜後、TLOR-N（東京応化）をスピンコートし、110˚Cで45秒間ベークした。露光量80 ~ 160 mJ/cm2で描画を行った後、120˚Cで90秒間post-exposure bakeし、NMD-3で１分間現像した。 | Fig.1に本研究で作製したµCPWの光学顕微鏡像を示す。重ね描画を用いることで、強磁性体電極上に絶縁層を介して長さ400 µm、幅10 µmの信号線が綺麗に形成できている。これらのデバイスを用いることで、膜厚1 nmの磁性体超薄膜の強磁性共鳴測定に成功した。一方で、今回の構造では十分な層間絶縁が得られず、電圧印加下において強磁性共鳴を測定することはできなかった。 今後は、電圧印加下における強磁性共鳴測定に向けてµCPWの構造最適化および絶縁層の成膜条件調整を進めていく。 | FscXg05JtZf5KSaw
JPMXP1222AT0232 | 2080 | 2022 | AT | 232 | 内部利用（ARIM事業参画者以外） | 機器利用 | ---- | ニオブフォノニック結晶の特性評価III | 全 伸幸 | 産業技術総合研究所 | 計測・分析 | ---- | 量子・電子制御により革新的な機能を発現するマテリアル | ---- | AT-068：磁気特性測定システム(MPMS) | AT-085：物理特性測定装置（PPMS） | [7 empty] | 2 次元フォノニック結晶,ニオブフォノニック結晶（PnC–Nb） | フォノン工学は、固体中に周期構造を作り込むことでフォノンバンドを自在に制御できる新技術である。フォノン工学が施された固体は「フォノニック結晶」と呼ばれるが、薄膜に周期的貫通穴を空けることは現在の微細加工技術にとって容易であり、そのような2 次元フォノニック結晶がフォノン工学の格好の研究対象である。 現在のところのフォノン工学は、伝熱制御の用途だけが注目されており、フォノン工学が適用される固体は、それら熱電素子等の母体となる誘電体のみである。本研究では、フォノンが固体中で果たすもう一つの役割、すなわち「固体中の電子間相互作用を媒介する」という性質に着目し、フォノン工学を金属ニオブに適用した。 | 【利用した主な装置】 ・【NPF068】磁気特性測定システム(MPMS) ・【NPF085】物理特性測定装置(PPMS)【実験方法】 上記のMPMSとPPMSはともにスタンダードな物性測定装置である。とりわけ温度制御性に優れており、サンプルの磁化特性および電気特性を高精度かつ高確度で調査することができる。 まず、作製したニオブフォノニック結晶（PnC–Nb）の電気特性をPPMSを用いて調査した。温度を300 K〜2 Kの範囲で変化させつつ電気抵抗を測定した［R-T測定］。次に、当該フォノニック結晶の磁化特性をMPMSを用いて調査した。まずゼロ磁場で5 K付近まで冷却し、磁場を印加してセンタリングを実施した後、温度を300 Kまで変化させながら磁化を測定した［ZFC測定］。次いで、磁場を印加したまま温度を5 K付近まで変化させながら磁化を測定した［FC測定］。 | R-T測定を繰り返すことでフォノニック結晶サンプルの電気抵抗値が特異的な変化を示すことが分かった。また、当該サンプルの磁化についても、電気抵抗値が特異的な変化を示したときと同じ温度領域で同様の特異性を示した。これらの結果は、冷却昇温サイクル中に金属性フォノニック結晶が異常な物質相に転移することを示唆しているが、それが導電キャリアと人工フォノンとの間に働く異常で新奇な相互作用に依るものなのか、あるいはその他の要因に依るのかどうかは今後の調査によって明らかにしていく必要がある。 | bIB1R7TmgmM6yqlu
JPMXP1222AT0227 | 2078 | 2022 | AT | 227 | 外部利用 | 技術代行 | ---- | HfO2薄膜の結晶化挙動 | 村井 俊介 | 京都大学 | 加工・デバイスプロセス | ---- | 高度なデバイス機能の発現を可能とするマテリアル | 量子・電子制御により革新的な機能を発現するマテリアル | AT-031：原子層堆積装置_1[FlexAL] | [8 empty] | HfO2,ワイドギャップ材料,光学応用,熱処理,結晶化,屈折率 | HfO2は高屈折率ワイドギャップ材料として知られており、電子および光学材料の両面から注目されている。本研究ではHfO2の光学応用を目指し、基礎特性の理解のためALDで作製したHfO2薄膜に熱処理を施し、結晶化挙動と屈折率の変化を調べた。 | 【使用した主な装置】原子層堆積装置[FlexAL]【NPF031】 HfO2薄膜（膜厚100 nm）をALDにより成膜した。得られた薄膜に対し、京都大学の研究室にてN2雰囲気下で急速加熱（RTA）処理（京都大学、研究室設置）を行い、X線回折測定（京都大学、研究室設置）とエリプソメトリ（京都大学ナノハブ拠点）を行った。 | As-depo薄膜は非晶質であるが、熱処理によりXRDパターンに単斜相に帰属される回折線が現れ、結晶化した(図1)。800℃までの加熱の結果、結晶化に伴う薄膜の白濁は起こらず、透過率の減少は見られず、薄膜は良好な可視透明性を維持した。薄膜に対するエリプソメトリの反射率測定とコーシーモデルを用いたフィッティングより、屈折率の熱処理温度依存性を評価した。結晶化に伴い屈折率は微増し、吸収係数は減少した。この変化は加熱による欠陥サイトの減少を示唆している。 | 1hffUYbapo4UhIff
JPMXP1222AT0229 | 2079 | 2022 | AT | 229 | 外部利用 | 機器利用 | ---- | 微細加工を用いたエレクトロスプレースラスタの作製 | 新宮 拓実 | 横浜国立大学 | 加工・デバイスプロセス | ---- | 高度なデバイス機能の発現を可能とするマテリアル | ---- | AT-110：レーザー描画装置〔DWL66+〕 | [8 empty] | 超小型衛星,小型エレクトロスプレースラスタ(electrospray thrusters),イオン液体,エミッタアレイ | 超小型衛星に搭載するための小型エレクトロスプレースラスタの作製を行った．Fig.1に 作製したエミッタアレイの概略図を示す．イオン液体がエミッタアレイの裏側から供給され，ディスタル電極とエクストラクタ電極の間に電圧を印加することで，エミッタからイオンを放出する．我々の先行研究では電極間距離が1 µmであったが1)，本研究では10 µmとしたため，ディスタル電極とエクストラクタ電極の間に1 kV程度を印加することが可能である．許容印加電圧の増加により，より高い推力と比推力が期待できる． | 【NPF110】レーザー描画装置〔DWL66+〕 Fig.2にSU-8エミッタアレイの作製工程を示す．(a) SF6とO2を用いる反応性イオンエッチング（RIE）により，Si基板上にSiコーンを形成した．(b) SiOエッチストップ層，SiNエミッタ部をそれぞれ化学気相成長法，スパッタリングで成膜した．SF6を用いるRIEにより，エッチバック技術を利用してSiNエミッタ部先端を開口した．(c) SU-8の塗布・フォトリソグラフィを行い，開口パターンを形成した．(d) 真空斜め蒸着でNiエクストラクタ電極を形成し，エクストラクタをパターニングした．(e) 基板の裏面にスパッタリングでCrを成膜した．その後【NPF110】レーザー描画装置〔DWL66+〕を用いてパターニングしディスタル電極を形成した．(f) 深掘りエッチングで基板裏面の開口，Siコーンの除去を行い，イオン液体リザーバを形成した．その後，緩衝フッ酸を用いたエッチングでSiO2を除去した． | Fig.3は全工程終了後のエミッタアレイ表面のSEM画像である．SU-8穴の中に，SiNキャピラリエミッタが確認できる．エミッタ間距離は30 µmである．エミッタの先端開口は径約1µmとなっており，流体抵抗の観点で有効な寸法である． | wC6wnKT1R6enyOL1
JPMXP1222AT0233 | 2081 | 2022 | AT | 233 | 内部利用（ARIM事業参画者以外） | 技術補助 | ---- | メタレンズの実証 | Le Thu | 産業技術総合研究所 | 加工・デバイスプロセス | ---- | 高度なデバイス機能の発現を可能とするマテリアル | ---- | AT-023：電子ビーム真空蒸着装置 | AT-109：６インチ電子ビーム真空蒸着装置（アールデック） | AT-006：マスクレス露光装置 | AT-019：多目的エッチング装置(ICP-RIE) | AT-011：i線露光装置 |  |  |  |  | メタレンズ,超高開口数,薄膜状レンズ,アモルファスシリコン(a-Si),単結晶シリコン(c-Si) | 本研究では、ナノ構造体からなるメタレンズと呼ばれる、超高開口数を持つかつ薄膜状のレンズの開発を目的とします。具体的には、サファイヤ基板上にシリコンや酸化チタン薄膜等をスパッタリング法で成膜し、その上に電子線描画装置やドライエッチング装置を用いることで波長程度のナノ構造を作製する。 | 【利用した主な装置】 (1) 多目的エッチング装置(ICP-RIE) (2) 電子ビーム真空蒸着装置 (3) i線露光装置(4) マスクレス露光装置 本研究では、サファイヤ基板上に作製されたアモルファスシリコン(a-Si)と単結晶シリコン(c-Si) 薄膜の上に電子線描画法で100 nm〜600 nm程度のナノ構造のパターンを描画した。現像した後、電子ビーム真空蒸着法で30 nm厚みのCr保護膜を成膜し、リフトオフでCrのナノ構造を得た。その後、SF6/C4F8の混合ガス雰囲気で反応性イオンエッチングによって、Crパターン以外のところのシリコン薄膜を削り取った。最後にCr等の保護膜をウェットエッチングによって除却し、狙ったサイズのシリコンナノ構造体を形成させた。 | 図1はアモルファスシリコン(a-Si)と単結晶シリコン(c-Si)薄膜を用いた構造の作製結果を示している。このように、SF6/C4F8の混合ガス雰囲気でのエッチングは、c-Siとa-Siともに所望の垂直な側壁が得られ、幅数十nmにおいてアスペクト比6~10が確保できるようになった。これにより、メタレンズを作製することに成功した。 | BlCl5aihhP7VMAGX
JPMXP1222AT0237 | 2082 | 2022 | AT | 237 | 内部利用（ARIM事業参画者以外） | 技術代行 | ---- | EB描画装置を用いた2次元材料への電極コンタクト作製 | 沖川 侑揮 | 産業技術総合研究所 | 加工・デバイスプロセス | ---- | 次世代ナノスケールマテリアル | ---- | AT-001：電子ビーム描画装置(CRESTEC) | AT-024：抵抗加熱型真空蒸着装置 | [7 empty] | 六方晶窒化ホウ素(h-BN),グラフェン,CVDグラフェン膜,van der Pauw,2次元材料 | 六方晶窒化ホウ素(h-BN)上に転写したグラフェンの移動度は数万cm2/Vsと、非常に高い値が得られている。これは、h-BNはダングリングボンドがなく、凹凸がない2次元材料であること起因する。高移動度が報告されているグラフェンは、剥離したグラファイトが使われている場合が多い。工業応用を考えると、大面積化が可能なCVDグラフェン膜を用いる必要がある。本研究では、h-BN上に転写した熱CVDグラフェン積層構造でのvan der Pauw素子の作製を試みた。 | 【利用した主な装置】【NPF001】電子ビーム描画装置・【NPF024】真空蒸着装置・【NPF012】ドラフトチャンバー・【NPF008】スピンコータ・【NPF021】プラズマアッシャ【実験方法】 SiO2/p+-Si(SiO2 = 100 nm)基板上に機械的剥離法でh-BNを転写した。h-BNは基板上にランダムに形成されるため、h-BNの場所をSEMもしくは光学顕微鏡により予め把握しておく。そのh-BNが転写されたシリコン基板全面に、PMMAを用いてプラズマCVD単層グラフェン（多結晶膜）を転写した。予め探しておいたh-BNの上に転写された熱CVDグラフェンに対して、コンタクトするような電極パターンを電子線リソグラフィにより作製した。パターンはvan der Pauw素子構造であり、電極幅は500nmとした。現像後、真空蒸着装置を用いて4端子電極(Au/Ni)を形成した。 | 2次元材料の積層構造におけるvan der Pauw素子をFig.1に示す。リフトオフが失敗しており、電極間の金属/レジスト部分が除去できていなかった。今後は、この積層構造における電気伝導特性評価を進めていく予定である。 | B6021POfk803n2EM
JPMXP1222AT0226 | 2077 | 2022 | AT | 226 | 内部利用（ARIM事業参画者以外） | 機器利用 | ---- | カーボンナノチューブ薄膜トランジスタの作製 | 桒原 有紀 | 産業技術総合研究所 | 加工・デバイスプロセス | ---- | 次世代ナノスケールマテリアル | ---- | AT-023：電子ビーム真空蒸着装置 | [8 empty] | 単層カーボンナノチューブ,カイラリティ,電界誘起層形成法（ELF法） | 単層カーボンナノチューブは、グラフェンシートの巻き方により直径やカイラリティが特徴づけられ、1：2の割合で金属あるいは半導体の特性を有する。カーボンナノチューブ合成で両者を作り分けることは困難であるが、近年、様々な分離法で高純度の半導体型カーボンナノチューブが得られるようになり、半導体デバイス研究が盛んに行われている。本研究では、様々なカーボンナノチューブに対し、電界誘起層形成法（ELF法）により半導体型カーボンナノチューブを分離し、そのカーボンナノチューブ薄膜トランジスタを作製してデバイス特性を評価した。 | 本研究では、バックゲート型のカーボンナノチューブ薄膜トランジスタを作製した。あらかじめ熱酸化膜付きシリコン基板の裏面は、RIEで自然酸化膜をエッチングした後バックゲートとなるTi/Auを蒸着した基板を準備した。このシリコン基板表面をAPTESで修飾し、その上にELF法で分離精製した半導体型カーボンナノチューブ分散液を滴下し、カーボンナノチューブ薄膜を形成させた。十分に水で洗浄し乾燥させた後、NPFにおいて【NPF023】電子ビーム真空蒸着装置を用いてメタルマスクを介してTi/Auを蒸着し、ソースおよびドレインとなる電極を形成した（Fig. 1）。 なお、当該電子ビーム真空蒸着装置を用いたTi/Auの蒸着条件は以下のとおりである。レイヤー1：Ti 5 nm、レート：1.0 Å/sec.レイヤー2：Au 100 nm、レート：3.0 Å/sec. | デバイス特性について主にオンオフ比と移動度を評価するが、これらはカーボンナノチューブ薄膜のカーボンナノチューブ密度との相関が大きい。それゆえ、複数のカーボンナノチューブ密度が異なるデバイスを作製することで各カーボンナノチューブのデバイス特性について検討を進めている。 | qVvYAHKFH3zS6zAV
JPMXP1222AT0220 | 2073 | 2022 | AT | 220 | 内部利用（ARIM事業参画者以外） | 機器利用 | ---- | 印刷銅配線の断面観察による焼結処理評価 | 吉田 誠 | 産業技術総合研究所 | 加工・デバイスプロセス | ---- | その他 | 高度なデバイス機能の発現を可能とするマテリアル | AT-034：集束イオンビーム加工観察装置(FIB) | [8 empty] | 銅ペースト,スクリーン印刷,銅配線,低温プラズマ焼結,大気圧プラズマ,過熱水蒸気処理 | 市販の銅ペーストをスクリーン印刷して作成した銅配線を用い、低温プラズマ焼結を施した試料に対して、集束イオンビーム (Focused Ion Beam, FIB) 加工を行なって断面を観察し、焼結深さ、グレーンサイズ・ボイドの有無を見る。尚、この研究は前年度からの継続である。 | 【利用した主な装置】集束イオンビーム加工観察装置（FIB）【NPF034】【実験方法】 スクリーン印刷の改良版技術を用いてフィルム基板上に市販の銅ペーストを印刷する。それに対し低温プラズマ焼結 (CPS) を施す。CPSとは、酸素ポンプにより極低酸素雰囲気を実現した処理容器の中で、ホットプレート上の試料に大気圧プラズマを吹き付け、銅ペーストを金属銅として焼結させるという方法である。得られた試料に対し、FIBによる彫り込みを行なって、試料断面を露出させて観察する。 CPSは試料の表面から大気圧プラズマを吹き付ける手法であるため、焼結は表面から始まり、深さ方向に進行してゆく。この焼結深さを判断するほか、グレーンサイズ・ボイドの有無についても調べる。 | 前年度までに、市販のスクリーン印刷用銅ペーストを用い、試料厚み14μm全体にわたり焼結が進んだものが得られた。グレーンサイズは最大1.0μmで、グレーンどうしは融着し、緻密度が増していた。しかし、完全に一体化し緻密な膜を形成している状態には至らず、グレーン間には小さいボイドが存在していた。 今年度は、このボイドを無くすために、銅ペーストに含まれる樹脂成分除去工程を強化することが必要と考え、新たに過熱水蒸気処理をプラズマ処理の前段に加えた。その結果、表面から3μm程度の緻密なCu層が得られた。しかし、試料厚み14μm全体には行き渡っていなかった。緻密層をさらに浸透させるには、銅ペースト材料の改良も必要だと考える。今後もNPFの装置を使わせていただきながら研究を進めていく予定である。 | mkU13oA2k1S5V8a8
JPMXP1222AT0221 | 2074 | 2022 | AT | 221 | 内部利用（ARIM事業参画者以外） | 機器利用 | ---- | 原子層半導体材料を用いた電子デバイスの作製 | 桜井 美穂 | 産業技術総合研究所 | 加工・デバイスプロセス | ---- | 量子・電子制御により革新的な機能を発現するマテリアル | 次世代ナノスケールマテリアル | AT-023：電子ビーム真空蒸着装置 | AT-025：スパッタ成膜装置(芝浦） | [7 empty] | 遷移金属カルコゲナイド,MoS2 | 遷移金属カルコゲナイド（MX2: M = W, Mo, 等, X = S, Se, Te）は、数原子層の厚さでありながら高いキャリア移動度とバンドギャップを有し、エレクトロニクス材料として有用であるが、トランジスタ等の半導体デバイスの実現には、金属電極などの異種材料とMX2の積層技術を確立する必要がある。特に、MX2と金属材料の良好な密着性や、MX2上への金属形成によるMX2中の欠陥形成の抑制が求められる。本研究では、NPFの金属成膜装置を利用して、MX2上に、金属を堆積し、トランジスタを試作した。 | 産総研NPFの電子ビーム真空蒸着装置およびスパッタ成膜装置(芝浦)を用いて、金属電極とMX2の積層構造を作成し、トランジスタやダイオードを試作した。以下は、NPFの利用機器である。・【NPF023】電子ビーム真空蒸着装置・【NPF025】スパッタ成膜装置(芝浦) | 金属電極形成プロセス後にMX2や金属電極が剥離することはなく、金属電極とMX2の密着性は良好であった（図１）。またスパッタ装置により金属形成した場合には、レジスト表面の硬化が起きることがあり、レジストを利用したリフトオフプロセスにおいては、蒸着による金属膜が適していた。以上の結果は、MoS2のトランジスタ作製技術や界面制御技術に繋がる知見となる。 | 9jtpAlG5zCX7T2KU
JPMXP1222AT0223 | 2076 | 2022 | AT | 223 | 内部利用（ARIM事業参画者以外） | 技術補助 | ---- | 電子線リソグラフィーを用いたネガレジストによるパターン形成 | 諸田 美砂子 | 産業技術総合研究所 | 加工・デバイスプロセス | ---- | 次世代ナノスケールマテリアル | 量子・電子制御により革新的な機能を発現するマテリアル | AT-093：高速電子ビーム描画装置（エリオニクス） | [8 empty] | Bi2Te3,Sb2Te3,カルコゲナイド系材料,強磁性体CoFeB | 本研究では、Bi2Te3やSb2Te3に代表されるカルコゲナイド系材料と強磁性体CoFeBを含む多層膜をデバイス加工するため、電子線描画装置を用いたネガレジストのパターニングプロセスの検討を行った。 | ■利用した装置【NPF093】高速電子ビーム描画装置(エリオニクス)【NPF008】スピンコーター（フォト）【NPF012】ドラフトチャンバー■実験方法 グループが所有するスパッタ装置を用いて、熱酸化シリコン基板上に順番にBi2Te3/MgO/CoFeBを成膜し、酸化防止用にMgO 3nmを成膜した積層膜を準備した。これにNPF所有のレシピに従い、固着補強SurPass400とネガレジスト(ma-N2403)を塗布し、90℃に熱したホットプレートで60sプリベークして、レジスト膜を固化した。Table 1に示す描画条件で4µmの正方パターンを描画した。 現像はフォトレジストで用いられるTMAH(テトラメチルアンモニウムヒドロキシド)ベースのNMD-3溶液を使用し、純水でリンスを行った。 | 得られたレジストパターンの光学顕微鏡像をFigure 1に示す。ほぼ設計通りのパターン形状であることから、Table 1に示す描画条件は妥当だといえる。 一方で、Figure 1に矢印で示すように、レジストパターン付近にも2~3µm程度の膜由来と考えられる欠陥がいくつか存在している。微細なデバイス構造を作製するためには、この欠陥は無視できない。今後、微細デバイスの加工と合わせて膜質改善に向けた検討を進める。 | t4vWV1iLtKlrF8EF
JPMXP1222AT0222 | 2075 | 2022 | AT | 222 | 内部利用（ARIM事業参画者以外） | 機器利用 | ---- | 液体ヘリウム温度以下におけるフリーラジカル試薬4HTB・TEMPOLの磁気モーメントの温度依存性測定 | 松本 信洋 | 産業技術総合研究所 | 計測・分析 | ---- | その他 | ---- | AT-068：磁気特性測定システム(MPMS) | [8 empty] | TEMPOL,DPPH,フリーラジカル,有効磁気モーメント法 | TEMPOL, DPPHなどの安定なフリーラジカルをもつ高純度試薬はフリーラジカル定量分析の標準試料として広く用いられている。また、4HTBは室温での長期保存が可能な安定フリーラジカル試薬である。これらの試薬のフリーラジカルとしての純度を「有効磁気モーメント法」、すなわち、キュリー・ワイスの法則とESR基本方程式の組み合わせに基づいて絶対定量分析した結果を論文に投稿した。その後、査読者より「4HTBとTEMPOLの4.2 K以下の磁気測定の結果が必要」との指摘を受けたため、SQUIDで4.2 K以下の低温領域での磁気モーメントの温度依存性測定を実施した。各高純度試薬について異なる2社の試薬メーカーから購入して分析した結果、不確かさの範囲を超えて純度に差が見られたため、低温域の磁気モーメントの温度依存性における差の有無を確認した。 | 【NPF068】磁気特性測定システム(MPMS) 質量既知の測定粉末試料をカプセルに入れ、1 Tに相当する磁場を印加しながら、磁気モーメントの温度依存性を測定した。 | 図１は4HTBおよびTEMPOLの1.8 K～12 Kにおける磁気モーメントの測定結果である。また、図中には各測定試料の質量が記載されている。両化合物ともに、試薬メーカー間で温度依存性の明確な差は見られなかった。これらの結果を投稿論文のSupporting Informationに追加し、その後、受理された[「論文・学会発表」の(1)]。 | i6C0tqdFwMuEjAeG
JPMXP1222AT0215 | 2072 | 2022 | AT | 215 | 内部利用（ARIM事業参画者以外） | 機器利用 | ---- | ITO薄膜の成膜 | 上野 秀貴 | 産業技術総合研究所 | 加工・デバイスプロセス | ---- | 次世代バイオマテリアル | ---- | AT-025：スパッタ成膜装置(芝浦） | [8 empty] | 細胞観察,培養,ヒト脳腫瘍細胞株,U-87細胞 | 複数の細胞の中から、個別の細胞を培養、操作、観察するには、個別の細胞の接着領域を制限する微細パターンが必要である。また、細胞観察時に微細パターンが細胞の蛍光観察を阻害しない必要がある。今回、微細パターンを構築する材料として選定した酸化インジウムスズ（ITO）の薄膜を産業技術総合研究所ナノプロセシング施設の設備を利用して成膜した。 | 利用した主な装置:・【NPF025】スパッタ成膜装置(芝浦) 実験方法： 洗浄したガラス基板を持参し、ITOの成膜をスパッタ成膜装置を用いて行った。ITOを成膜した基板を持ち帰り、フォトリソグラフィ・エッチングなどの半導体加工技術を用いてパターニングすることで、細胞の接着領域を決定する微細パターンを作製した。フォトリソグラフィ・エッチングなどの半導体微細加工では、ARIM事業実施機関である香川大学の設備も利用した。加工したITO薄膜上にヒト脳腫瘍細胞株であるU-87細胞を播種し、蛍光観察を行った。 | スパッタリング成膜後のガラス基板を観察するとITOの薄膜が均等に成膜されていた。さらに、加工したITO基板上に蛍光たんぱく質を有したU-87細胞を播種し基板裏面側から観察すると、ITOを通してU-87細胞からの蛍光を観察することができた（図1）。今後、本基板を用いて細胞の接着領域を評価する実験を行う予定である。 | 5e2oSqsPDIUYFjKw
JPMXP1222AT0206 | 2069 | 2022 | AT | 206 | 内部利用（ARIM事業参画者以外） | 技術代行 | ---- | カーボンナノチューブを複数の手法で計測する基板の作成 | 生田 美植 | 産業技術総合研究所 | 加工・デバイスプロセス | ---- | 次世代ナノスケールマテリアル | ---- | AT-006：マスクレス露光装置 | AT-023：電子ビーム真空蒸着装置 | AT-049：ナノプローバ[N-6000SS] | [6 empty] | カーボンナノチューブ(CNT),カイラリティ | カーボンナノチューブ(CNT)を電気デバイスに応用する際に、チューブのカイラリティによる導電性の違いが重要であるが、それ以外にチューブの潰れやその積み重なりの形態による導電性が注目されている。形態の異なるチューブの個々の導電性を測定することで、解明される事が期待されている。 | 【利用した主な装置】スピンコーター【NPF008】マスクレス露光装置【NPF006】電子ビーム真空蒸着装置【NPF023】スマートウォーターバス[TB-1N] 【NPF017】ダイシングソー【NPF054】ナノプローバ[N-6000SS] 【NPF049】【実験方法】 シリコン酸化膜基板上にカーボンナノチューブを孤立分散させて導電性計測と形態計測を行った。様々な計測において同一のチューブが見つけ易い様に、基板には目印として、厚さ100nmでサイズ4μm程度の金ドットをリソグラフ加工でまばらに配置した（Fig. 1）。このリソグラフ加工及びナノプローバによる電気計測（Fig. 2）を、NPFの装置で行った。形態計測を自前のAFM,SEM,ラマン分光で行った。 | ナノプローバで電圧-電流特性を計測し、同一のチューブの潰れと積み重なりの程度との相関データの取得を行う事が出来た。また同一のチューブのラマン分光の計測を行う事も出来た。導電性と形態および光学特性の関係について、解析を行って行く予定である。 | p65EG9ex2Yw38768
JPMXP1222AT0210 | 2071 | 2022 | AT | 210 | 内部利用（ARIM事業参画者以外） | 機器利用 | ---- | ナノ粒子薄膜の断面試料加工 | 加納 伸也 | 産業技術総合研究所 | 加工・デバイスプロセス | ---- | 高度なデバイス機能の発現を可能とするマテリアル | 次世代ナノスケールマテリアル | AT-032：クロスセクションポリッシャー(ALD付帯) | [8 empty] | 塗布プロセス,コロイド状ナノ粒子薄膜 | 塗布プロセスによりナノ粒子を積層した薄膜の断面走査型電子顕微鏡(SEM)観察を行うため、クロスセクションポリッシャによる断面の試作を行った。試作の結果、断面部分の薄膜厚さが300 nm程度であることが見積もられた。 | 利用した主な装置名：【NPF032】クロスセクションポリッシャ(ALD付帯) コロイド状ナノ粒子薄膜を形成する基板として、櫛形電極を有する熱酸化膜付きシリコンウエハを準備した。櫛形電極は、フォトリソグラフィとドライエッチングプロセスにより、10μmラインアンドスペースとした。基板の上面に、コロイド状ナノ粒子液をコートし、ナノ粒子積層膜を形成した。積層するナノ粒子の形状は球形で、粒径は50 nmであった。図１に想定する試料の断面模式図を示す。 作製した試料に、クロスセクションポリッシャの加工を行った。加工に使用する加速電圧を3 kV、加工時間は5分とした。 | 図２にクロスセクションポリッシャで断面加工した試料のSEM像を示す。図上方からナノ粒子膜、電極、シリコンウエハの順に、積層されている。膜厚300nm程度のナノ粒子膜の様子が確認できている。一方、薄膜を構成する粒子の形状は球状ではなく、加工により粒子が削れていることを示唆している。 | arm3HCH76Ph9gkqy
JPMXP1222AT0205 | 2068 | 2022 | AT | 205 | 内部利用（ARIM事業参画者以外） | 機器利用 | ---- | スピン軌道トルクを用いた磁化制御に関する研究 | 日比野 有岐 | 産業技術総合研究所 | 物質・材料合成プロセス | 加工・デバイスプロセス | 量子・電子制御により革新的な機能を発現するマテリアル | ---- | AT-006：マスクレス露光装置 | [8 empty] | スピン軌道トルク,磁気ランダムアクセスメモリ,電荷-スピン流変換現象,磁性材料/非磁性材料,ホール素子,Co-Fe,Co-Pt,Co-Ir,スピントルク磁気共鳴法(ST-FMR法),スピンポンピング測定 | スピン軌道トルクを用いた磁気ランダムアクセスメモリ(SOT-MRAM)を実現するためには、垂直スピンを生成可能な新たな電荷-スピン流変換現象の探索が重要である。中でも巨視的な磁気モーメントを有した磁性材料は、時間反転対称性の破れに起因した垂直スピンの生成が期待される。本研究では、磁性材料/非磁性材料の界面状態に着目し、電荷-スピン流変換現象を調査した。 | 【NPF006】マスクレス露光装置 マスクレス装置を用いて、ホール素子を作製した。サンプルは熱酸化膜付Si基板(20 mm□)上に成膜した以下の金属薄膜である(括弧内はnm単位の膜厚)： ● Ta (3) / Ru (2) / Ir (1.5) / Co-Ni多層膜 (1.2) / 界面層(0.4) / Cu (3) / Fe-B (1.3) / MgO /TaOx界面層としてCo-Fe、Co-Pt、およびCo-Ir合金を用いた。電荷-スピン流変換現象の評価はスピントルク磁気共鳴法(ST-FMR法)[1]およびスピンポンピング測定を用いた[2]。 | 作製した素子を図1(a)に示す。ST-FMR測定用の細線(左)およびスピンポンピング測定用の導波路付きデバイス(右)を作製した。図1(b)にST-FMR測定にて得られた共鳴スペクトルの一例を示す。共鳴スペクトルはFe-Bに働くスピン軌道トルクに由来する。スピンポンピング測定については金属細線と導波路間の層間絶縁層にリークパスが生じたため、精密な測定することができなかった。 | 50JaVmnZSP3B0KzG
JPMXP1222AT0180 | 2057 | 2022 | AT | 180 | 内部利用（ARIM事業参画者以外） | 機器利用 | ---- | 電極の作製 | 太田 俊輔 | 産業技術総合研究所 | 加工・デバイスプロセス | ---- | 量子・電子制御により革新的な機能を発現するマテリアル | ---- | AT-006：マスクレス露光装置 | AT-023：電子ビーム真空蒸着装置 | [7 empty] | GaAs/AlGaAs, 半導体二次元電子系, 表面弾性波, 単一電子 | 本研究では、GaAs/AlGaAs半導体二次元電子系を微細加工して作製したデバイスにおいて、表面弾性波と呼ばれる物質の表面を伝播する音波を発生させる。GaAsの圧電特性により、表面弾性波は電気的なポテンシャルの波を伴って伝わる。その動的なポテンシャルで単一電子を捕獲、輸送をする中で、電子の量子状態の制御を行うことを目的とする。海外の別機関でデバイス作製を行っていたが滞在期間の関係で最後の工程に当たるボンディング・プローブ接触用のパッドの形成を行う時間がなかったため、帰国後に産総研NPFでその工程のみを行ったものである。 | 【利用した主な装置】 【NPF006】マスクレス露光装置及び【NPF023】電子ビーム真空蒸着装置【実験方法】 GaAs基板にAZ5214eを塗布。スピンコーターの条件は1000 rpm /5 s → slope / 5 s → 3000 rpm / 30 s、ホットプレート120度で３分間加熱。マスクレス露光装置で95 mJ/cm2,Sub pixel 0.11で露光。その後、NMD-33分間、純水１分間で現像。現像後、電子ビーム真空蒸着装置を用いてTi20 nm, Au 80 nmを蒸着、アセトンを用いてリフトオフを行い、基板上にボンディング・プローブ接触用のパッドを作製した。 | デバイス作製の最後の工程に当たるボンディング・プローブ接触用のパッドの形成を、【NPF006】マスクレス露光装置と【NPF023】電子ビーム真空蒸着装置を用いて行い、試作デバイスを完成させた。産総研NPFで行ったパッド形成は問題なく上手くいったことは確認できた。しかし、別機関で行っていた電子線描画による微細電極作製に問題があったことが判明し、その結果、作製したデバイスは要求する動作を満たさなかった。 | 51dq71e4oB3TvL0v
JPMXP1222AT0175 | 2056 | 2022 | AT | 175 | 内部利用（ARIM事業参画者以外） | 機器利用 | ---- | カーボンナノチューブの表面状態の解析 | 周 英 | 産業技術総合研究所 | 加工・デバイスプロセス | 計測・分析 | 革新的なエネルギー変換を可能とするマテリアル | 次世代ナノスケールマテリアル | AT-074：エックス線光電子分光分析装置(XPS) | [8 empty] | カーボンナノチューブ（CNT）, 蓄電デバイス, 熱電素子, 透明導電膜 | 本研究では、産業技術総合研究所ナノチューブ実用化研究センターで独自で開発したカーボンナノチューブ（CNT）のプロセス技術を活用し、蓄電デバイス・熱電素子・透明導電膜の応用研究を行い、CNTの実用化を目指す。ここで、産業技術総合研究所ナノプロセシング施設のエックス線光電子分光分析(XPS)装置を利用し、CNTの表面状態の解析を行った。 | 【利用した主な装置】【NPF074】エックス線光電子分光分析装置(XPS)【実験方法】 6種類CNT試料を作製した。エックス線光電子分光分析(XPS)装置を用い、シリコーン基板に成膜したCNT膜の表面状態を解析した。 | 図1に6種類CNT膜のC 1s スペクトルを示している。試料CNT-A、CNT-B、CNT-Eに比較し、試料CNT-C、CNT-D、CNT-Fは高結合エネルギー側に高いスペクトルを示し、表面により多くの官能基が存在していることが分かった。 | Kz8d9t3pv05gHlIF
JPMXP1222AT0168 | 2054 | 2022 | AT | 168 | 内部利用（ARIM事業参画者以外） | 機器利用 | ---- | NRAM用カーボンナノチューブの評価 | 萬谷 光 | 産業技術総合研究所 | 計測・分析 | ---- | マルチマテリアル化技術・次世代高分子マテリアル | 次世代ナノスケールマテリアル | AT-085：物理特性測定装置（PPMS） | [8 empty] | カーボンナノチューブ(CNT), NRAM | CNTは単一CNT、バンドル、膜等マルチスケールな内部構造を持ち、半金ＣＮＴ、長さ、形状、接点構造、結晶性、表面状態など多種のパラメータを有する。本報告では、NRAM用CNT膜における導電機構の解明に向けて物理特性測定装置(PPMS)を使用し、CNT膜の電気計測を行った。 | ・利用した主な装置【NPF085】物理評価測定装置(PPMS)・実験方法 電気伝導特性の観察の範囲で抵抗測定を実施した。 | CNT膜の電気抵抗測定結果をFig.1に示す。温度の低下に従い抵抗が増加する挙動を示した。 また、CNT膜の温度を変化させた電流・電圧特性の測定結果をFig.2 に示す。ほとんどの温度で直線的で、金属的な性質を示した。 | O37MVoKSOG3FEKq1
JPMXP1222AT0174 | 2055 | 2022 | AT | 174 | 外部利用 | 機器利用 | ---- | KNN薄膜上へのP-CVDによるSiO2薄膜形成 | 黒田 稔顕 | 株式会社サイオクス | 加工・デバイスプロセス | ---- | 高度なデバイス機能の発現を可能とするマテリアル | ---- | AT-081：プラズマCVD薄膜堆積装置（SiN） | [8 empty] | (K,Na)NbO3（KNN）,鉛フリー圧電薄膜 | 現在、(K,Na)NbO3（以降KNNと記載）鉛フリー圧電薄膜のウエットエッチングを行う場合、P-CVD-SiO2薄膜をマスク材として用いている。今回は、従来とは異なる装置で製膜したP-CVD-SiO2薄膜でも同様にKNNウエットエッチングのマスク材として機能するかを確認した。 | KNN薄膜[2μm]/Pt[200nm]/ZnO[25nm]/SiO2[200nm]/Siウエハ上に産総研【NPF081】プラズマCVD薄膜堆積装置（SiN）を用いて膜厚500nmのSiO2薄膜を製膜した。SiO2製膜は基板温度350℃の条件を行った。 その後、（株）サイオクスの設備で、フォトレジスト（OFPR）パターン形成、SiO2薄膜のエッチング、KNN薄膜ウエットエッチング（HEDP+H2O2+NH4OH溶液中で60min浸漬）を実施し、上記SiO2薄膜がエッチングマスクとして使えるかどうかを確認した。 | Fig.1にSiO2薄膜（350℃）を用いてKNN薄膜をエッチングしたウエハの写真を示す。 SiO2（350℃）薄膜マスクで、ウエハ全面で綺麗にKNN薄膜のエッチングが実現できていた。 また、エッチングでパターン加工されたKNN薄膜上に500μmφのPt上部電極[100nm]を形成し、KNN膜の絶縁耐圧（I-V）特性を評価した。その結果、I-V特性は、パターン加工無しのKNN膜上に形成した500μmφPt上部電極の場合とで違いは見られなかった。このことから、P-CVD-SiO2（350℃）膜はKNN膜のウエットエッチングマスクとして問題なく機能することが確認できた。 | 0Fwb4uHZzcx5W2Fl
JPMXP1222AT0165 | 2052 | 2022 | AT | 165 | 外部利用 | 機器利用 | ---- | ミニマルファブにおけるデバイスと成膜の評価 | Lozach Mickael | Minimal Fab Promoting Organization | 加工・デバイスプロセス | ---- | その他 | ---- | AT-063：分光エリプソメータ | AT-066：顕微フーリエ変換赤外分光装置(FT-IR) | [7 empty] | interface SiOx / c-Si, interface state density (Dit), pMOS, effective lifetime, furnace, laser annealing | Silicon oxide (SiOx) films and the interface SiOx / c-Si are of particular importance for many electronic devices, such as the complementary metal-oxide-semiconductor (CMOS) devices. Here, pMOS devices are realized by Minimal Fab tools in order to evaluate the silicon oxide films deposited and its interface quality during the entire fabrication process. The evolution of the optical properties by Fourier Transform Infrared (FTIR) and the effective lifetime of minority carriers are investigated as a function of the fabrication process and related with the interface state density (Dit) on fabricated devices. These combined characterizations aim to assess the quality of the silicon oxide film and the interface SiOx / c-Si at an early stage, prior to the entire fabrication process, which will be beneficial for the development and improvement of deposition processes realized by Minimal Fab tools. | During the fabrication process of pMOS devices, the optical properties of silicon oxide gate of 20 nm thick and 65 nm thick are characterized by spectroscopic ellipsometry 【NPF063】and FTIR【NPF066】. The effective lifetime is measured by Semilab WT-2000. Two different silicon oxides are investigated: one with a standard furnace at high temperature, and another one by laser annealing with a careful control of the ramp up and down in temperature. | The experimental reveals that the effective lifetime is decreasing specifically after the BSOG and silicon oxide blocking layer etching, and also during the aluminum contacts deposition and patterning. The absorption properties of SiOx films realized by furnace and by laser are almost identical with a stoichiometry x evaluated over 1.9 for both films by the Si-O stretching mode located about ~1175 cm-1 [1]. The capacitance-voltage (C-V) measurements on fabricated devices also revealed a Dit of the same order about 5×1010 eV-1 cm-2. However, the ID-VG characterizations reveal a current leakage for the devices realized by the standard furnace at high temperature. This indicates the possible presence of deep-level defects in the c-Si wafer near the interface due to the high temperature process that is not generated when using the optimized laser annealing process. | iQkF27X914AbnP0Q
JPMXP1222AT0163 | 2051 | 2022 | AT | 163 | 内部利用（ARIM事業参画者以外） | 機器利用 | ---- | Nano/Micro機能付加による高性能伝熱面に関する研究 | 馬場 宗明 | 産業技術総合研究所 | 加工・デバイスプロセス | ---- | 高度なデバイス機能の発現を可能とするマテリアル | ---- | AT-004：電界放出形走査電子顕微鏡[S4800_FE-SEM] | AT-006：マスクレス露光装置 | AT-019：多目的エッチング装置(ICP-RIE) | AT-025：スパッタ成膜装置(芝浦） | AT-095：RF-DCスパッタ成膜装置（芝浦） |  |  |  |  | パワー半導体,ベーパーチャンバ,気液相変化現象,相変化伝熱面,熱伝達特性 | 電子機器の高性能化やパワー半導体の高出力化に伴い、高密度発熱体の冷却が課題となっている。我々は、高い熱拡散・熱輸送能力を持つベーパーチャンバに関する研究開発を行っている。ベーパーチャンバ内では気液相変化現象が複雑に生じており、相変化伝熱面上に形成された微細構造や濡れ性を制御することで、気液挙動を制御し、高熱流束時の熱伝達特性を飛躍的向上させることができる。2022年度は、微細構造を有する機能性伝熱面表面に蛍光体薄膜層（以下、TSP）を形成させることで非定常な熱伝達率分布を可視化することを試みた。 | 【利用した主な装置】【NPF004】電界放出形走査電子顕微鏡(S4800)、【NPF006】マスクレス露光装置、【NPF008】スピンコーター、【NPF014】有機ドラフトチャンバー、【NPF015】酸アルカリドラフトチャンバー、【NPF016】スターラーウォーターバス、【NPF019】多目的エッチング装置(ICP-RIE)、【NPF021】プラズマアッシャー、【NPF025】スパッタ装置(芝浦)、【NPF044】マッフル炉、【NPF045】触針式段差計、【NPF054】ダイシングソー、【NPF095】RF-DCスパッタ堆積装置(芝浦)【実験方法】 伝熱面表面に微細な構造を形成させた沸騰伝熱面用の基板を試作した。微細構造としては、沸騰気泡底部の薄液膜の拡大を目的として、マイクロピラー形状について検討し、その作成プロセスの確認を行った。シリコンウエハ上にマスクレス露光装置でマイクロ構造を描写し、ボッシュプロセスによりマイクロピラーを形成させた。また、基板上にITO加熱薄膜と電極を形成し、その上から無機蛍光体薄膜層を形成させた伝熱面を製作した。電気絶縁、遮光、表面性状改善、試験流体に対する耐久性向上の観点から、伝熱面状に形成される多層膜の種類や膜厚、成膜プロセスを変更して、評価を行った。 | 製作したTSP付き伝熱面を用いて、強制流動沸騰実験を行い、温度及び熱伝達率分布の可視化検証を行った。撮影速度2000fpsで撮影した伝熱面温度分布を示す。伝熱面上で核生成した気泡の直下にはドライパッチによる伝熱劣化と推測される温度が高い領域と、その周囲の液層の対流熱伝達による温度が低い領域が確認された。気泡周りの温度分布が気泡の成長および移動に追従して移動する様子が撮影できており、適切なTSP膜厚や形成プロセスにすることで、高い時空間分解能で温度の可視化が可能であることを確認した。 | KlIf06yS4p86rakV
JPMXP1222AT0167 | 2053 | 2022 | AT | 167 | 内部利用（ARIM事業参画者以外） | 技術代行 | ---- | スパッタにより成膜したハフニウムナイトライド薄膜のXPS分析 | 長尾 昌善 | 産業技術総合研究所 | 加工・デバイスプロセス | ---- | 高度なデバイス機能の発現を可能とするマテリアル | ---- | AT-011：i線露光装置 | AT-031：原子層堆積装置_1[FlexAL] | AT-074：エックス線光電子分光分析装置(XPS) | [6 empty] | 電界放出型電子源,ハフニウムの窒化物（HfN）,電子源被覆材料 | 我々は、電界放出型の電子源を研究している[1]。電子源の性能は、表面の仕事関数や耐熱温度などによって決まる。したがって、性能を向上させるためには、これらの特性の優れている材料で電子源表面を被覆することが有効である。遷移金属の炭化物や窒化物は、比較的仕事関数が低く、超高融点を持っているので、電子原材料としては有望である。本研究では、ハフニウムの窒化物（ハフニウムナイトライド：HfN）を電子源被覆材料の候補として選び、薄膜を成膜し、その表面を分析した。 | 【利用した主な装置】【NPF011】i線露光装置【NPF031】原子層体積装置【NPF074】エックス線光電子分光分析装置 HfNの成膜には、誘導結合RFプラズマ支援マグネトロンスパッタを用いた。ターゲットとして、金属Hfを用いてArとN2の混合ガスでスパッタリングする方法と、ターゲットとして化合物HfNを用いてArのみでスパッタする方法を比較した。前者の場合Arを3sccm、N2を3sccmとし、後者の場合Arを6sccm流した。RF電力100 Wでシリコン基板上に成膜した。成膜した薄膜をXPSにて分析を行った。XPS測定の際には、3kVのArイオンビームで1分エッチングを行うごとに分析を行った。 | ワイドスペクトルからは、Hf, Zr, N, C, Oのピークが得られた。ZrはHfの不純物として必ず混入するようである。Cのピークは最表面（Arエッチング時間0）の時のみ観測され、それ以外では観測されなかった。一方O1sのピークは膜中からも観測され、膜中にも酸素は混入していることがわかった。図1は化合物HfNをターゲットとしたときと金属Hfをターゲットとした場合のO1sピークの違いを示している。HfNターゲットを用いた方が膜中の酸素が多いことがわかった。 | BL2XE0BLwk19VKga
JPMXP1222AT0162 | 2050 | 2022 | AT | 162 | 外部利用 | 機器利用 | ---- | TCO/p-Ge ショットキーフォトダイオードの作製 | 石井 寛仁 | 東京理科大学 | 加工・デバイスプロセス | ---- | 量子・電子制御により革新的な機能を発現するマテリアル | ---- | AT-023：電子ビーム真空蒸着装置 | [8 empty] | Ge, ショットキーフォトダイオード, 近赤外域, 明導電性酸化膜電極(TCO: Transparent conductive oxide), ショットキー障壁 | Geを用いたショットキーフォトダイオードは、近赤外域での高い吸収性と光応答の速さから高性能光検出器として期待される。しかしながら、表面照射型金属-半導体のショットキーフォトダイオードでは、金属が光の大部分を反射するため感度の低下は避けられない。そこで、本研究では近赤外光に高い透過性を持つ透明導電性酸化膜電極(TCO: Transparent conductive oxide)を用いた表面照射型TCO/Geショットキーフォトダイオードを作製し、ショットキー構造の確認と光電流の検出を実証したので報告する。 | 【利用した装置】 ・[NPF023] 電子ビーム真空蒸着装置 p型Ge（100）基板を洗浄後、素子分離のためのTEOS-SiO2層を成膜した。その後、受光部(100 µm×120 µm)となるGe表面をSiO2エッチングで露出し、TCO膜をイオンプレーティング法で100 nm堆積した。最後に上部電極としてTi/Au層を、裏面電極としてAuを堆積させた。 | TCO/p-GeショットキーフォトダイオードのI-V特性をFig. 1に示す。黒線が暗電流で赤線がスポット径φ50 µmで波長1550 nmの光を照射した際の電流を表している。1550 nmの光の照射パワーは35.0 µWである。まず暗電流に着目すると、I-V特性から整流特性を確認し、TCO/p-Ge構造でショットキー障壁が形成されたことがわかった。次に光照射下では、逆方向バイアス(正バイアス)において暗電流よりも電流値が上昇していることから、近赤外に透過性を示すTCOを介したGeの光電流の検出を実証した。 | 1bw2m5wwXYvfXnuF
JPMXP1222AT0159 | 2049 | 2022 | AT | 159 | 内部利用（ARIM事業参画者以外） | 技術補助 | ---- | Investigation of microstructure, composition and passivation performance of silicon nitride, silicon oxide, and titanium nitride thin films | 陳 国海 | 産業技術総合研究所 | 加工・デバイスプロセス | ---- | 次世代ナノスケールマテリアル | 量子・電子制御により革新的な機能を発現するマテリアル | AT-093：高速電子ビーム描画装置（エリオニクス） | AT-006：マスクレス露光装置 | AT-030：プラズマCVD薄膜堆積装置 | AT-082：化合物半導体エッチング装置（ICP-RIE） | AT-019：多目的エッチング装置(ICP-RIE) |  |  |  |  | nanostructure of pillars, electrodes, HSQ | We used e-beam lithography to fabricate nano-sized patterns and then used ICP-RIE to form the nanostructure of pillars used as electrodes. | 【利用した主な装置】高速電子ビーム描画装置(エリオニクス)【NPF093】,マスクレス露光装置【NPF006】,プラズマCVD薄膜堆積装置【NPF030】,化合物半導体エッチング装置(ICP-RIE) 【NPF082】, and 多目的エッチング装置(ICP-RIE) 【NPF019】【実験方法】 TiNx film was sputtered onto the Si substrate. ICP-RIE was used to etch the TiNx film to form the nano-sized pillar structure used as electrode. To obtain the desired edge profile of these nano-sized pillars, various ICP-RIE recipes were investigated. Some of conditions are listed as below.ICP-RIE recipe 1: HBr/Ar=30/70sccm, Pressure=5 Pa, ICP/Bias power= 200/150W, Time=40sec. ICP-RIE recipe 2: Cl2/Ar=20/100sccm, Pressure=1 Pa, ICP/Bias power= 500/80 W, Time= 30sec. After the formation of pillars, SiO2 film was deposited to burry the structure as inter-layer dielectric using TEOS as source. The NPF standard recipe was used with 10 min of deposition. | Our goal is to fabricate nano-sized pillar structures used on electrode. The size is ranged from 80 nm to 300 nm.Therefore, we have to use e-beam lithography to form the patterns. As shown in Fig.1, the HSQ pillars were clearly resolved after adjusting the dose and developmentconditions. Since the feature is so small, etching is too sensitive to control. Wefirstly tried HBr/Ar recipe. The plasma seems very unstable. over etch andunder etch happened even using the same recipe (Fig. 2). Finally,we switched to Cl2/Ar recipe. Precise control of the etching endpoint is necessary.For most cases, slightly over etch was obtained which formed a dome like structure(Fig. 3). Recipe needs to be improved. | TKLuWAQ8HJ1Ipeq0
JPMXP1222AT0158 | 2048 | 2022 | AT | 158 | 内部利用（ARIM事業参画者以外） | 技術代行 | ---- | SiN光導波路の作製 | 武井 亮平 | 産業技術総合研究所 | 加工・デバイスプロセス | ---- | 高度なデバイス機能の発現を可能とするマテリアル | 量子・電子制御により革新的な機能を発現するマテリアル | AT-011：i線露光装置 | AT-019：多目的エッチング装置(ICP-RIE) | AT-030：プラズマCVD薄膜堆積装置 | AT-095：RF-DCスパッタ成膜装置（芝浦） | AT-082：化合物半導体エッチング装置（ICP-RIE） |  |  |  |  | 光機能素子,光集積回路技術,シリコンフォトニクス,外部共振器レーザー | 光機能素子をチップ上に高密度に集積する光集積回路技術はシリコンフォトニクスを中心に精力的に研究開発が行われている中で、シリコン窒化膜（SiN）を光導波路コアとする光導波路技術を活用して、波長850nm帯での外部共振器レーザーの実現を指向している。今回、産業技術総合研究所ナノプロセシング施設の設備を利用して、SiN光導波路を試作した。 | 【NPF011】i線露光装置、【NPF091】自動塗布現像装置、【NPF019】多目的エッチング装置(ICP-RIE)、【NPF030】プラズマCVD薄膜堆積装置（TEOS/SiO2）、【NPF095】RF-DCスパッタ堆積装置(芝浦)、【NPF082】化合物半導体エッチング装置(ICP-RIE)【実験方法】 SiNが成膜された4インチシリコン基板上に自動塗布現像装置によりフォトレジストを塗布し、i線露光装置で外部共振器パタンを露光した。現像の後に、フォトレジストパタンを直接マスクとして、多目的エッチング装置(ICP-RIE)によりSiNをドライエッチングした。基板を洗浄してフォトレジスト残渣を除去した後に、プラズマCVD薄膜堆積装置（TEOS/SiO2）で基板全体をSiO2で被覆した。その上に、RF-DCスパッタ堆積装置(芝浦)によりTiNを製膜し、再度、i線露光装置によりマイクロヒーターパタンを露光した。TiNは、化合物半導体エッチング装置(ICP-RIE)によって、エッチング加工された。最後に、RF-DCスパッタ堆積装置(芝浦)によりCr/Au膜を堆積し、i線露光装置とウェットエッチングで配線パタンを形成した。 | 試作したSiN光導波路へ波長850nmの光波を入力した様子を図1に示す。光導波路中を伝搬する光波が上方へ散乱され、CMOSカメラで観察できる。画像中央の導波路の入出力端において、画素輝度の差が少ないことから低損失な光導波路が作製できていることが分かる。 | r6v5LjPicqgFG3SU
JPMXP1222AT0276 | 2099 | 2022 | AT | 276 | 外部利用 | 技術代行 | ---- | ナノシートInGaAs FETの高移動度化に関する研究 | 甲斐 嶺 | 東京工業大学 | 加工・デバイスプロセス | ---- | 量子・電子制御により革新的な機能を発現するマテリアル | ---- | AT-031：原子層堆積装置_1[FlexAL] | [8 empty] | ナノシート, InGaAs, FET, ゲートスタック構造, Au/Ni/W/TiN/Al2O3, Y-Matrix Metal-Oxide-Semiconductor Field-Effect Transistor (ymos) | ナノシートInGaAs FETの高移動度の研究のため、ゲートスタック構造Au/Ni/W/TiN/Al2O3のY-Matrix Metal-Oxide-SemiconductorField-Effect Transistor (ymos)を作製した。 従来のナノシートInGaAs FETで使われていたymosのゲートスタック構造Au/Ni/TiN/HfO2 /Al2O3では、PMAによって移動度が劣化していた。しかし、NiとTiNの間に耐熱性の高いWを挟み込むことで、移動度が劣化することなく、改善される傾向へと変化した。 | 【利用した主な装置】 【NPF031】原子層堆積装置_1[FlexAL]【実験方法】 ゲートスタック構造Au/Ni/W/TiN/Al2O3のymosを作製し、Id-Vg、Ig-Vg、CV測定を行った。その後、水素雰囲気下におけるPMAを行い、同様の測定を経て結果を比較した。 | Fig.1に示すように、PMA前は移動度が350cm2/Vs程度であったが、PMA後は1400cm2/Vs程度を示している。このことから、従来のゲートスタック構造では為し得なかったPMAによる移動度の改善が可能となった。これはNiとTiNの界面がWによって保護されていると考えられるので、ナノシートFETでも同様の構造でならPMAによる移動度の改善が見込まれる。 | kJaMeRqrcJafAwIy
JPMXP1222AT0273 | 2098 | 2022 | AT | 273 | 外部利用 | 機器利用 | ---- | レーザー描画装置による3次元形状作製技術の開発 | 新関 嵩 | Bush Clover株式会社 | 加工・デバイスプロセス | ---- | その他 | 高度なデバイス機能の発現を可能とするマテリアル | AT-045：触針式段差計 | AT-061：短波長レーザー顕微鏡[OLS-4100] | AT-094：解析用PC（CAD及び近接効果補正用） | AT-110：レーザー描画装置〔DWL66+〕 | [5 empty] | 近接効果,3次元構造体,PMER P-HA1300,グレースケール露光 | レーザー描画装置では、その露光量を連続的に変えることで、3次元の任意形状を作れることが知られている。しかしながら、レーザーの焦点深度や近接効果などの要因から角張った形状を有する3次元構造体を設計値通りに作製することは困難とされている。この実験では近接効果を補正するソフトを用いて階段形状を有する3次元構造体が作製可能か検討する。 | 【NPF008】スピンコーター【NPF012】ドラフトチャンバー（右）【NPF045】触針式段差計【NPF061】短波長レーザー顕微鏡[OLS-4100]【NPF094】解析用PC(CAD及び近接効果補正用)【NPF110】レーザー描画装置[DWL66+] HMDS処理を施した4インチSi基板にスピンコーターを用いて東京応化工業のPMER P-HA1300を塗布した。レーザー描画装置[DWL66+]のグレースケール露光機能を用いて、露光量を変えた長方形パターンを露光して触針式段差計で深さを測定した。測定した露光量と深さのデータを元に解析用PCの近接効果補正システムBEAMERを用いて、高さ15 µm、4段構造である階段形状の描画データを作成した。上記の描画データをレーザー描画装置[DWL66+]にて、CI-over10、5 mmレンズ、LaserPower 100 mW、Filter 5％、Focus -100％の条件で露光し、作製した形状を短波長レーザー顕微鏡[OLS-4100]にて測定した。測定後、設計値と測定値の比較を行い評価した。また、現像はドラフトチャンバー内で行い、現像液はP-7Gを用いた。 | レーザー顕微鏡[OLS-4100]を用いて観察した3次元画像とレーザー顕微鏡の測定値と設計値の比較したグラフを図に示す。Fig. 1(b)より近接効果補正システムBEAMERを用いることで高さ方向の形状がおおよそ設計値と等しい結果となった。 今回の実験で幅方向の形状が設計値と異なる結果となったのは横方向にも現像が進んだためであると推察する。 | Jw07Xu9Ls7Yql8TK
JPMXP1222AT0272 | 2097 | 2022 | AT | 272 | 外部利用 | 技術補助 | ---- | XPSを用いるAlGaN基板表面欠陥分析 | 潘 テン | 日産自動車株式会社 | 計測・分析 | 加工・デバイスプロセス | その他 | ---- | AT-074：エックス線光電子分光分析装置(XPS) | [8 empty] | AlGaN,再結合中心,AlGaNパワーデバイス,ダングリングボンド | AlGaN表面にある自然酸化膜やGaダングリングボンドに由来する欠陥がキャリアの再結合中心として存在し、AlGaNパワーデバイスの効率を下げる。そのため、AlGaN表面のダングリングボンドの終端が必要である。本報告書では終端前後のAlGaN基板の表面欠陥に関するXPS評価結果を紹介する。 | 終端実験用の試料としてAl0.15GaN基板を用いた。HF処理によって基板表面の自然酸化膜を除去した後、基板を硫黄系有機物溶液に投入し、反応させた。終端前後のAlGaN表面欠陥を評価、比較するため、【NPF074】エックス線光電子分光分析装置(XPS)を利用した。 | Fiｇ.1、Fiｇ.2、Fiｇ.3はそれぞれ終端処理前後のAlGaN試料表面のS、Ga、C状態分析結果を示す。 以前の実験結果により、AlGaN表面に存在する未結合のGaダングリングボンドが硫黄系有機物と反応し、終端される場合、S2s軌道の227 eV近傍[1]Ga-Sxの結合ピークが現れる。しかし、Fiｇ.1より今回終端前後のAlGaN基板いずれも227 eVにピーク検出されなかった。その理由としてGa-S結合が検出限より低いのと、今回の実験条件はAlGaN基板の欠陥終端には適しないのが考えられる。 Fig.2、Fiｇ.3に示されるGa2p3軌道の検出結果よりGaピークは未検出となり、終端後のAlGaN基板表面のC1s強度が約2倍に増大した。こちらの結果により、今回基板終端用の硫黄系有機物がAlGaN基板表面に厚い絶縁膜として堆積しており、終端反応進みやGa検出の妨害となっている可能性が高い。そのため、次回の実験では基板表面に堆積しづらい分子鎖長の短い硫黄系有機物を試す必要がある。また、終端用薬品の反応濃度にも最適化するのが重要である。 | jzLv38ai9nqBxgrV
JPMXP1222AT0269 | 2095 | 2022 | AT | 269 | 外部利用 | 技術代行 | ---- | アンモニア火炎が金属壁面に及ぼす影響 | 王 道遠 | 東京大学 | 計測・分析 | ---- | その他 | ---- | AT-038：二次イオン質量分析装置(D-SIMS) | [8 empty] | マイクロアンモニア火炎,NH3/O2/N2火炎 | マイクロアンモニア火炎により衝突された固体壁の表面及び内部に拡散した窒素原子濃度分布を計測することで、アンモニア火炎が固体壁に与える影響を評価する。 | ・【利用した主な装置】 【NPF038】二次イオン質量分析装置(D-SIMS)・【実験方法】 NH3/O2/N2火炎または混合気を用いて，SUS310S製円板試験片を衝突し，処理された後で試験片を中心より切断した．RCA洗浄した試験片の断面において，D-SIMS により一定な間隔で窒素原子分布の計測を行い，NH3/O2/N2火炎あるいは混合気の影響を比較し，評価した． | 図1にSUS310S試験片の断面における窒素原子分布を示す．縦軸がSUS310S中の主要な成分であるFeを用いて補正した窒素原子の定性的な濃度で，横軸が試験片表面までの距離である．NH3/O2/N2火炎または混合気で処理したSUS310S試験片において窒素原子が検出されることが確認された．さらに，表面における窒素原子濃度が最も高く，位置が深くなると，窒素濃度が減少する傾向を示す．これはSUS310Sが窒化されたことを示唆している． しかし，混合気で処理した結果と比較すると，火炎で処理した試験片での窒素原子濃度が低くなっている．これは，火炎中のアンモニアが酸化反応により消費され，壁面近傍におけるアンモニア濃度が低くなり，窒化効果が弱くなると考えられる． | 1AHUtQj9aMXvzdOq
JPMXP1222AT0260 | 2092 | 2022 | AT | 260 | 内部利用（ARIM事業参画者以外） | 機器利用 | ---- | フォトリソグラフィを用いた原子層物質デバイスの作製 | 岡田 光博 | 産業技術総合研究所 | 加工・デバイスプロセス | 計測・分析 | 次世代ナノスケールマテリアル | ---- | AT-006：マスクレス露光装置 | AT-023：電子ビーム真空蒸着装置 | [7 empty] | 化学気相成長法,原子層遷移金属(transition metal dichalcogenides, TMDs) | 化学気相成長法によって得られた原子層遷移金属ダイカルコゲナイド(transitionmetal dichalcogenides, TMDs)に対し、電気特性測定を行うこととした。そのために必要な電極取り付けの作業を、産総研NPFにある設備を用いて行った。 | 【NPF008】スピンコーター(フォト)を用いてフォトレジストAZ5214Eを試料に塗布後、【NPF006】マスクレス露光装置を用いて電極パターンの露光作業を行った。【NPF012】【NPF013】ドラフトチャンバー(右)(左)でNMD-3を用いて現像作業後、【NPF023】電子ビーム真空蒸着装置を用いて金属を蒸着した。その後、上記ドラフトにてリフトオフを行った。得られた試料は光学顕微鏡その他を用いた観察及び電気特性評価を行った。 | 加工終了後の試料の光学顕微鏡像をFigure 1に示す。 緑色の三角形型結晶がTMD、黄色の部分が作製した電極である。2端子の電極形成が確認できる。作製されたデバイスはおよそ設計通りの構造であったものの、作製したデバイスの全てにおいて設計と比べやや電極幅が広く、ギャップが狭いものとなった。これは、 ・フォトリソグラフィの分解能 ・露光時設定 ・デフォーカス等が問題であったと考えられる。このため、ある程度ゆとりをもってデバイス構造の設計が必要であると結論付けた。 | 18o39FO6JWjZry2t
JPMXP1222AT0261 | 2093 | 2022 | AT | 261 | 外部利用 | 技術補助 | ---- | 有機半導体材料の電子状態の調査 | 柴山 直之 | 桐蔭横浜大学 | 計測・分析 | ---- | その他 | 革新的なエネルギー変換を可能とするマテリアル | AT-074：エックス線光電子分光分析装置(XPS) | [8 empty] | 有機半導体材料,太陽電池,接合界面,電子構造,紫外光電子分光測定,仕事関数 | 太陽電池は、p-i-n半導体接合を有した積層半導体である。半導体の接合界面において、電荷分離が生じているため、太陽電池の発電メカニズムの理解のためには接合界面の電子構造を正確に把握することは重要である。特に、各半導体層のエネルギー準位は電荷分離過程の際にエネルギー損失の原因となるため。そのため、これらの各半導体層の電子状態を調査することは重要である。 本機器利用においては、太陽電池の電荷収集層に用いられる有機半導体層の電子状態を調査した。この調査のために紫外光電子分光測定を用いて測定した。 | 【利用した主な装置】【NPF074】エックス線光電子分光分析装置(XPS)【実験方法】 測定に用いた有機半導体層は、Si基板上に参考文献1を参照して作製した。有機半導体材料が溶液濃度1 mol/Lになるようにクロロベンゼンを用いて溶解させた。この溶液を酸化物が形成されたSi基板上に塗布し、常温乾燥を行った。これにより、測定サンプルを作製した。 | Figure 1に作製した有機半導体層の紫外光電子分光測定の結果を示す。この測定結果から、この有機半導体層の仕事関数は4.22 eV、価電子帯端とフェルミ準位の差は0.30 eVであった。そのため、真空準位を基準として、価電子帯端4.52 eV、フェルミ準位は4.22 eVと決定した。この結果から、この有機半導体層はp型有機半導体材料であることが分かった。 | 38fZxyAegl22sTV8
JPMXP1222AT0255 | 2090 | 2022 | AT | 255 | 外部利用 | 技術代行 | ---- | アルミナ膜特性評価 | 仲村 慎之介 | 京セラ株式会社 | 加工・デバイスプロセス | ---- | 高度なデバイス機能の発現を可能とするマテリアル | 量子・電子制御により革新的な機能を発現するマテリアル | AT-099：サムコ原子層堆積装置_2[AD-100LP] | [8 empty] | アルミナALD膜,IV特性,絶縁破壊 | アルミナALD膜の作製条件とリーク電流との関係を把握するために、Si基板上に成膜したALD膜のIV評価を行った。 | 4インチp型シリコンウエハに下記装置でアルミナをALD成膜した。【NPF099】サムコ原子層堆積装置_2[AD-100LP]【NPF105】ピュアオゾン供給装置(どちらも22/08/03～11/1使用 支援種別：技術代行1)表1と図1にサンプルの作製条件と断面模式図を示す。 | 図2は各サンプルを3回評価したときのIV特性である。絶縁破壊が起こる電圧は、-25V～-30V付近であることがわかった。 アニール品（No.2）はアズデポ品（No.1, No.3）と比べ、-20V付近のリーク電流値が大きかった。また、アズデポ品No.1と3は-20V付近のリーク電流値に大きな変化が見られなかった。 | CBa9cyI8pcWR8nmR
JPMXP1222AT0259 | 2091 | 2022 | AT | 259 | 内部利用（ARIM事業参画者以外） | 技術代行 | ---- | 酸化物半導体薄膜のUPS測定 | 日下 靖之 | 産業技術総合研究所 | 計測・分析 | ---- | 高度なデバイス機能の発現を可能とするマテリアル | ---- | AT-074：エックス線光電子分光分析装置(XPS) | [8 empty] | ローダミン6G色素,酸化インジウム薄膜トランジスタ,バンド構造 | ローダミン6G色素をドープした塗布型酸化インジウム薄膜トランジスタは緑色光に対する光応答性を示すことが知られている。この薄膜のバンド構造を調査するためにUPS測定を行った。 | メトキシエタノールを主溶媒として硝酸インジウムを溶解させ、これを自然酸化膜付きシリコンウエハに塗布・300℃で焼成したサンプル(#1)、前記溶液にローダミン6Gを添加した溶液を同様に塗布・焼成したサンプル(#2)、#1サンプル上に#2条件で成膜した2層膜サンプル(#3)を作製し、【NPF074】エックス線光電子分光分析装置(XPS)を用いてUPS測定を行った。 | 図1にバイアス電圧-8Vで測定した#1~#3サンプルのUPSスペクトルを示す。最表層が色素ドープされた薄膜の場合(#2,#3)と#1にスペクトルの差が認められた。またゼロ運動エネルギー側の立ち上がりに差異が見られた。通常は、UVスペクトルのTaucプロットとあわせてバンド構造を決定することになるが、文献サーベイを行う限り、硝酸インジウムは間接遷移、直接遷移のどちらで解析するべきか議論の余地があるため、注意深い解析が必要な状況にある。 | 1I97JHa0pajBAReq
JPMXP1222AT0262 | 2094 | 2022 | AT | 262 | 外部利用 | 機器利用 | ---- | 印刷物のXPS測定条件検討 | 塩崎 啓史 | 日本化薬株式会社 | 計測・分析 | ---- | その他 | ---- | AT-074：エックス線光電子分光分析装置(XPS) | [8 empty] | 印刷物 | 画像表面の組成解析を目的に、エックス線光電子分光分析装置にて、印刷物の測定条件を検討した。除電条件にてチャージアップを抑制することでピークが観測された。 | [利用装置] 【NPF074】エックス線光電子分光分析装置(XPS)[測定サンプル]印刷画像[測定方法]① 測定対象の印刷物を事前に乾燥させた。② 3.0 mm角にサンプルを切り取りとった。③ 導電テープ状にサンプルを張り付けた。④ 上記装置にサンプルを導入し、12時間真空引きを行った。⑤ 上記装置にて除電の有無で測定を実施。 | まず初めに、除電条件を入れずに測定を行った結果、ピークが検出できなかった。次に測定時に除電条件を入れて測定したところ、ピークが観測されたため、印刷物のようなチャージアップがしやすい条件においても除電条件を入れることで測定が可能であることが分かった。 本条件の測定結果をFig.1に示す。文献値ではC-CC-Hのピークは285.0 eVに検出される。しかしながら、本検討のピークトップは281.7 eVと文献値に乖離がみられた。この結果は、除電によってピークがシフトしたものであると考えられる。そのため、ピークを補正する必要があることが分かった。また、測定には決まった除電条件で検討する必要があると判断した。 | f7Ly24zYTvBEWEmN
JPMXP1222AT0155 | 2045 | 2022 | AT | 155 | 内部利用（ARIM事業参画者以外） | 技術代行 | ---- | 高効率InGaN/GaNマイクロLEDの開発 | 王 学論 | 産業技術総合研究所 | 加工・デバイスプロセス | ---- | 量子・電子制御により革新的な機能を発現するマテリアル | 高度なデバイス機能の発現を可能とするマテリアル | AT-011：i線露光装置 | AT-082：化合物半導体エッチング装置（ICP-RIE） | [7 empty] | InGaN/GaN,マイクロLEDディスプレイ,VR/AR端末,中性粒子ビームエッチング技術 | サイズ数μmの半導体LED（マイクロLED）を発光素子に用いたマイクロLEDディスプレイは次世代VR/AR端末のための高輝度・高解像度・省電力のディスプレイとして期待されている。しかし、LEDのサイズを10μm以下に縮小すると、LEDメサ形成時に導入された界面欠陥の影響により、LEDの発光効率が大きく低下する問題があった。我々は、東北大学が開発した半導体材料の無損傷エッチングが可能な中性粒子ビームエッチング技術を用いたGaNマイクロLEDの作製技術を開発し、サイズを6μmまで小さくしても発光効率が低下しないGaNマイクロの作製に成功した。一方、従来のICPエッチング法で作製したGaNマイクロLEDの側面をKOH液で処理することによって、ICPによるダメージ層が除去され、マイクロLEDの効率を大きく改善されることが報告されている。本研究では、KOHによるダメージ層除去技術に対する中性粒子ビームエッチング技術の優位性を確認するため、ICPを用いたGaNマイクロLEDの作製を行った。 | 【利用した主な装置】i線露光装置（NPF011）、化合物半導体エッチング装置（ICP-RIE） （NPF082）【実験方法】 まず、InGaN/GaN青色LEDウェハ上に厚さ300nmのSiO2膜をプラズマCVD法により堆積させた。次に、i線露光装置を用いて、上記試料上に数μm角～数10μm角のフォトレジストパターンを形成させた。その後、バッファードフッ酸により露出されているSiO2膜を除去し、試料上にICPエッチング用マスクとなるSiO2パターンを形成させた。次に、上記SiO2パターンをマスクに用いてICPエッチングを行うことで、マイクロLEDメサを作製した。なお、ICPエッチングのガスとして、Cl2/BCl3の混合ガスを用いた。最後に、ICPによるダメージ層を除去するため、濃度48%のKOH液を用いて室温において30分間のエッチング処理を行った。 | 図1(a), 図1(b)に、それぞれICPエッチング後およびKOH処理後のサイズ3 µm × 3 µmのマイクロLEDメサのSEM像を示す。中性粒子ビームの場合と異なって、メサの側面が傾斜面になっているのが分かる。また、KOHエッチングにより、メサの側面が若干荒れており、KOHエッチングに特有なマイクロファセットが観察された。 | 5uiMB3zOq7emooe5
JPMXP1222AT0157 | 2047 | 2022 | AT | 157 | 内部利用（ARIM事業参画者以外） | 機器利用 | ---- | 金の薄膜のエネルギー分散型X線分析 | 橋野 健 | 産業技術総合研究所 | 加工・デバイスプロセス | 計測・分析 | 量子・電子制御により革新的な機能を発現するマテリアル | ---- | AT-005：低真空走査電子顕微鏡 | [8 empty] | 3D集積システム技術,マイクロバンプ,ガス中蒸着法,ナノ金粒子 | LSIの3D集積システム技術において、LSIチップ間を接続するマイクロバンプはさらなる高密度化と小径化が求められている。我々研究グループはガス中蒸着法で生成されるナノ金粒子によるマイクロバンプの開発をすすめており、評価として電子顕微鏡(SEM)で見える微小な領域から発生する特性X線による元素分析をおこなっている。 測定エリア(X線が発生するエリア)は当てる電子ビームの加速電圧とサンプルの材質によって決まり、バルクSi、加速電圧10kVで横方向1µm、深さ方向3µm程度だといわれているが、Auに関してデータがなく、今後積層膜の特定の層の元素分析等行うためにもAuの測定エリアの調査が必要である。 今回厚みを変えたナノ金粒子膜に2種類の加速電圧を変えた電子ビームあて、金膜の元素分析を評価した。 | 利用した主な装置【NPF005】低真空走査電子顕微鏡実験方法 真空蒸着でTi 0.01µm、Au 0.1µmを堆積した酸化膜0.5µm付きシリコン基板にHeガス中蒸着装置でサイズ3×5mmのナノ金粒子膜の厚さ0.4µm、0.6µm、1.1µmを作製する。それぞれ(ナノ金粒子膜無しの金蒸着0.1µm含めて)サンプル表面に加速電圧10kVと20kVの電子ビームを当てて発生する特性X線をSEM内のX線検出器と解析ソフトウェアで元素分析をおこなった。 | Fig.1(a)はSEMの電子ビーム加速電圧10kVの場合の金の厚さごとに測定した特性X線分析による元素分析で、(b)は電子ビーム加速電圧20kVの場合である。 10kVではAu厚0.1µmの場合のみにSiが検出され、20kVではAu厚0.1と0.5µmでSiが検出された。下地のTiは厚さ関係なく1~4%含まれており、Cも常に同じ程度含まれている。Cの由来はSEM筐体のバキュームに油拡散ポンプを使っているからだと考えている。 Siの検出される厚みは確認できたが、常にTiが検出される点とSiOのOが検出されない点に疑問がある。今後、Ti厚やSiO厚の変更等をおこない、金膜内の不純物と金膜以外の不純物を切り分けることができるか確認する予定である。 | n8158Q0R9PCgWWwb
JPMXP1222AT0156 | 2046 | 2022 | AT | 156 | 内部利用（ARIM事業参画者以外） | 機器利用 | ---- | ECRスパッタ装置によるNb細線の作製 | 井上 悠 | 産業技術総合研究所 | 加工・デバイスプロセス | ---- | 量子・電子制御により革新的な機能を発現するマテリアル | ---- | AT-093：高速電子ビーム描画装置（エリオニクス） | AT-098：ECRスパッタ成膜・ミリング装置 | [7 empty] | 超伝導体,Nb細線,低角ミリング | 量子コンピュータや断熱情報処理などの次世代コンピューティング技術が注目を集める中で、超伝導体を微細加工して素子を作製する技術が求められている。現状では、シリコンや一部の酸化物上における加工技術は確立しつつあるが、その他一般の物質上に超伝導体の微細構造を作製することは容易ではない。特に単元素で比較的超伝導転移温度の高いNbがしばしば用いられるが、スパッタリング法による成膜とリフトオフによる微細素子作製は、レジスト側面への回り込みが多いため、プロセスの最適化が必須である。 本研究では、任意の物質上へのNb細線作製を目的として、スパッタリング法と、低角ミリングを組み合わせて、リフトオフ法により細線の作製を行った。 | 使用した主な装置：・【NPF093】高速電子ビーム描画装置(エリオニクス)・【NPF098】ECRスパッタ成膜・ミリング装置実験手順：1. Si/SiO2基板上に電子線レジストPMMAをスピンコート（5000 rpm、60秒）。2. 150℃で5分間プリベーク。3. 130 kV高速電子ビーム描画装置を用いて、ビーム電流1 nA、ドーズ量750 μC/cm2で露光。4. MIBK:IPA = 1:2の溶液で現像。5. ECRスパッタ装置で、表面のクリーニング(加速電圧200 V、26秒)。6. ECRスパッタ装置で、Nb電極の製膜(加速電圧1000 V、膜厚20 nm)。7. ECRスパッタ装置で、レジストパターンの側面をミリング(加速電圧400 V、角度30°)8. 80℃に加温したN-メチル-2-ピロリドンでリフトオフ。9. 走査型電子顕微鏡(SEM)で観察。 | 作製したNb細線のSEM像をFig. 1(a)に示す。細線幅は1 μm、細線間のギャップは500 nmである。細線の周りに綿状の残留物が見える。これは、側面ミリング中に変質した残留レジストと考えられる。残留物除去のために、ミリング後の酸素プラズマによるアッシングが有効と考える。 同様にして作製したNb薄膜(厚さ120 nm)の電気抵抗の温度依存性をFig. 1(b)に示す。温度1.8 Kまで、超伝導転移は観測されなかった。温度の低下に伴って抵抗が上昇傾向であることから、Nbの膜質不良が原因と考えられる。Nb成膜レートが2 nm/minと非常に遅かったことから、この問題はレートを早くすることで解決すると考えられる。 | aCyzdWEZdV9fBt0D
JPMXP1222AT0251 | 2089 | 2022 | AT | 251 | 内部利用（ARIM事業参画者以外） | 機器利用 | ---- | レジスト印刷膜の特性評価 | 日下 靖之 | 産業技術総合研究所 | 加工・デバイスプロセス | ---- | その他 | 高度なデバイス機能の発現を可能とするマテリアル | AT-019：多目的エッチング装置(ICP-RIE) | [8 empty] | 付着力コントラスト印刷 | 微細印刷技術を用いてSiO2上に印刷したドライエッチング用レジストインクパターンのエッチング選択比を検証した。 | あらかじめ1μm厚のSiO2を成膜したSiウエハ上に付着力コントラスト印刷を用いて100nm厚程度の無機系インクを印刷した。ベーク後、【NPF019】多目的エッチング装置(ICP-RIE)を用いてドライエッチングを行い、段差計を用いてインク膜の膜厚変化を評価した。エッチングガスとしてCF4を用い、ICPは200W、RFバイアス電力50W、処理時間3分、処理時間1分とした。 | 図１にエッチング後のSiO2基板(線幅3μmを含む微細パターン部)の共焦点顕微鏡画像を示す。図より、良好にエッチングできていることがわかる。段差計による評価から、インク層厚変化は処理前後で数nm以下であり、膜減りはほとんど認められなかった。SiO2層のエッチング量は330nmであった。以上から、良好な選択比でドライエッチングレジストとして供することができる微細印刷用インクの開発見通しがたった。 | PxJMitNZfv2X3RZZ
JPMXP1222AT0153 | 2044 | 2022 | AT | 153 | 内部利用（ARIM事業参画者以外） | 機器利用 | ---- | 抵抗変化素子用酸化物薄膜の膜厚評価 | 島 久 | 産業技術総合研究所 | 加工・デバイスプロセス | ---- | 量子・電子制御により革新的な機能を発現するマテリアル | ---- | AT-045：触針式段差計 | [8 empty] | 抵抗変化素子,Ta2O5薄膜 | トランジスタのゲート絶縁膜や抵抗変化素子の抵抗変化膜など、エレクトロニクスデバイスを構成する薄膜材料の膜厚はデバイスの性能に大きくか関わる重要なパラメーターである。デバイス開発のターンアラウンドタイムを短縮する観点から、膜厚評価を効率的に実施するプロセスの確立は必須である。そこで今回、メタルマスクを使用したマスクスルースパッタリングを用いて、抵抗変化素子用材料として着目されているTa2O5薄膜をスパッタ成膜した際の膜厚評価を行った。 | 利用した主な装置：【NPF045】触針式段差計実験方法： シリコン基板上にメタルマスクをカプトンテープで固定し、Ta2O5のセラミックスターゲットを用いてその薄膜をスパッタ成膜した。プロセスガスにはArのみを用いた。メタルマスクを剥がして除去したのち、基板上に形成されたパターンの高さを触針式段差計で測定した。パターンの形状は円形であり、直径100 μmから500 μmまで、複数のサイズのパターンが形成される。 | 図1は、基板上に形成されたパターンの断面プロファイルである。直径は500 μmである。パターンの高さは約88 nmであった。パターンの寸法による高さの違いは殆ど無かった。また、同時に成膜した連続膜の断面を透過電子顕微鏡で観察して計測した膜厚ともほぼ一致していた。一般に、メタルマスクのパターン部分の断面形状やメタルマスクの厚みとパターンサイズから決定されるアスペクト比、そして基板とマスクとの間に形成されうる空隙は成膜レートに影響する要因であるが、今回の膜厚評価においては殆どそれらの影響は無いことが分かった。今後、評価した成膜レートをもとに、デバイスの試作を行う予定である。 | kp7vCMcMyRrAwp5O
JPMXP1222AT0151 | 2042 | 2022 | AT | 151 | 内部利用（ARIM事業参画者以外） | 技術代行 | ---- | 3D集積システム技術の研究開発 | 浮田 茂也 | 産業技術総合研究所 | 加工・デバイスプロセス | ---- | 量子・電子制御により革新的な機能を発現するマテリアル | ---- | AT-011：i線露光装置 | AT-004：電界放出形走査電子顕微鏡[S4800_FE-SEM] | [7 empty] | シリコン貫通電極 (TSV),3次元集積実装 | シリコン貫通電極 (Through Silicon Via: TSV)を用いた3次元集積実装技術は、電子システムの高性能化 (小型化・高速化・多機能化・低消費電力化)のための手法として非常に有効である。一般的に、TSVは、(1) フォトリソグラフィ、(2) Si深掘エッチング、(3) SiO2エッチング、(4) レジスト除去、(5) 絶縁膜堆積、(6) SiO2エッチング、(7) バリア・シード層の堆積、(8) 電解めっきによる金属充填、(9) 研磨、というフローで形成される。これまで、これらのフローを実施するための装置を準備し、TSV試作ラインの構築を進めてきた。今回、(2)の形状を確認するためResist断面形状およびSiホールの断面形状の確認実験を行ったので報告する。 | 【利用した主な装置】i線露光装置【NPF011】及び電界放出形走査電子顕微鏡【NPF004】【実験方法】 まず、4インチSiウエハに、i線露光装置を用いて、レジストホールパターン (膜厚16 µm・直径7µm)を作製した。その後、そのサンプルを目標値・深さ200 µmでSiエッチングを行い、レジストの残り膜厚と、Siホ－ル断面形状の確認をおこなった。 | 図１に、レジストホールパターン形成後とSi深掘エッチング後におけるレジスト形状と及びSiホール形状の断面SEM像を示す。観察の結果、レジストの残り膜厚が7.1µm以上であり、エッチング後においてレジストが消失せず、残っていることが分かった。また、ホール深さが178 µmであり、目標の200 µmに近いこともわかり、現在のエッチング条件の妥当性を確認できた。 | oumU938LXMxfDcSX
JPMXP1222AT0152 | 2043 | 2022 | AT | 152 | 内部利用（ARIM事業参画者以外） | 機器利用 | ---- | メモリ用酸化物多層膜の成膜 | 浅沼 周太郎 | 産業技術総合研究所 | 加工・デバイスプロセス | ---- | 量子・電子制御により革新的な機能を発現するマテリアル | ---- | AT-025：スパッタ成膜装置(芝浦） | [8 empty] | 界面ダイポール変調 (IDM: interface dipole modulation) | HfO2をベースとした新規メモリとして界面ダイポール変調 (IDM: interface dipole modulation) が提案されている。これは、HfO2/SiO2界面に1分子層程度のTi酸化物を入れることで起こる現象で、電界に依存した界面ダイポールの強度変化が観察される。昨年度はALD法及びスパッタ法を用いてAl2O3/TiO2/SiO2積層構造及びZrO2/TiO2/SiO2積層構造を作製しC-V特性を測定した結果、HfO2ではなくAl2O3及びZrO2用いてもIDMが起きることを明らかにした。一方、これまでは、ゲート電極の堆積に電子ビーム蒸着法 (Ir) や抵抗加熱蒸着法 (Al) を用いており、量産製造には適していなかった。そこで、スパッタ法によるゲート電極の形成を試みたので、本報告書ではその結果について報告する。 | 使用した装置【NPF025】スパッタ成膜装置（芝浦）実験方法１．スパッタ成膜装置を用いてAl2O3/TiO2/SiO2 IDM構造上にTiN膜の堆積を行う。２．コンタクトマスクアライナー露光装置を用いて電極用レジストパターンを形成し、NH4OH:H2O2溶液を用いてTiN膜をエッチングする。３．LCRメータを用いて、作製したMOS試料の容量-電圧 (C-V) 特性を測定する。 | 図１(a)に作製したIDM MOS構造を示す。図1(b)が得られたC-V特性である。図1(c)がTiN、Ir、Al電極の最大ﾋｽﾃﾘｼｽ電圧幅の内部酸化膜厚依存性の比較である。 図１(b)の時計回りのC-Vﾋｽﾃﾘｼｽは、IDM動作が起こっていることを示唆している。図１(c)は、IDM特性の内部酸化膜厚依存性が電極の材料や形成方法に影響されないことを示しており、スパッタ法で形成した電極でも、従来の電極と同程度のメモリ特性が得られることを示している。 | d6M2605fOWbDLd1Z
JPMXP1222AT0148 | 2040 | 2022 | AT | 148 | 内部利用（ARIM事業参画者以外） | 機器利用 | ---- | DLC膜の表面状態の解析 | 飯泉 陽子 | 産業技術総合研究所 | 計測・分析 | 加工・デバイスプロセス | 次世代ナノスケールマテリアル | ---- | AT-074：エックス線光電子分光分析装置(XPS) | [8 empty] | Diamond Like Carbon (DLC)膜, sp2結合, sp3結合 | DiamondLike Carbon (DLC)は、合成条件により、その性質は様々であり、目的の性質を持つDLCを合成する条件を探索するためには、合成したDLCの表面状態を評価することは重要である。そこで、X線光電子分光装置によって、DLCの表面へのドープ物質量の評価、Arガスエッチングによるデプスプロファイルから、膜厚の評価をした。 | 【利用した主な装置】【NPF074】エックス線光電子分光分析装置(XPS)【実験方法】 スライドグラス上に合成したDLC膜のX線光電子分光装置によるスペクトル解析を行い、DLCへドープした窒素量の定量を行った。また、カーボン由来のシグナルを解析することで、sp2結合、sp3結合のそれぞれの量比を評価した。またエッチングを行うことで、DLC膜の厚さを計測した。 | 様々な条件で合成したDLC膜の、XPS Survey測定を行い、カーボン以外の元素の特定と、定量を行った(Fig. 1(a)) 。 その結果、DLC膜には窒素がドープされており、その量比によって、DLC膜の抵抗値など、性質が違うことがわかった。 また、XPS Narrow測定によって、C1s由来のスペクトルを測定、ピーク分離をすることで、sp2結合、sp3結合の割合を評価した(Fig.1(b))。 その結果、合成条件によって、sp2結合、sp3結合の割合が変わり、DLC膜の性質が変化したと考えられた。 一方、エッチングを行い、DLC膜の厚さも評価し、最適なDLC膜合成条件が検討できた。 | UQ1I64y56dKMADzC
JPMXP1222AT0145 | 2037 | 2022 | AT | 145 | 内部利用（ARIM事業参画者以外） | 機器利用 | ---- | SrTiO3単結晶の電気特性の評価 | 松林 康仁 | 産業技術総合研究所 | 計測・分析 | ---- | その他 | 高度なデバイス機能の発現を可能とするマテリアル | AT-071：薄膜エックス線回折装置 | [8 empty] | SrTiO3(STO)単結晶, 電気抵抗率 | LaをドープしたSrTiO3(STO)単結晶の電気特性と結晶性を評価した。ドープ量増加に伴い、電気抵抗率が減少する振る舞いが確認できた。また、ドープ量を増加しても結晶性の低下は見られなかった。 | ・電気抵抗率測定 【NPF053】ワイヤーボンダー（2F）により、結晶に端子付けを行い、【NPF085】物理特性測定装置(PPMS)を用いて、2-300 Kの温度範囲で電気抵抗率の測定を行った。・結晶性評価 【NPF071】薄膜エックス線回折装置により、ロッキングカーブ測定を行い、STO単結晶の結晶性の評価を行った。 | 図1に示すように、LaをドープしたSTOは温度減少に伴い、電気抵抗率が減少する金属伝導を示し、ドープ濃度増加に伴い、電気抵抗率が減少することが確認できた。 図２にLaドープSTOの224反射のロッキングカーブを示す。半値幅は0.0096度であり、ノンドープの結晶と同程度の結晶性を有することを確認できた。 | OgFv7D7SoU69uq47
JPMXP1222AT0150 | 2041 | 2022 | AT | 150 | 内部利用（ARIM事業参画者以外） | 機器利用 | ---- | 白金/酸化チタンナノ接合を用いた水素センサー | 内藤 泰久 | 産業技術総合研究所 | 加工・デバイスプロセス | ---- | 量子・電子制御により革新的な機能を発現するマテリアル | 革新的なエネルギー変換を可能とするマテリアル | AT-025：スパッタ成膜装置(芝浦） | [8 empty] | 水素センサー,Pt /TiO2接合,ナノギャップ作製技術 | 水素社会が注目されるとともに、省エネ水素センサーが求められている。その中でPt /TiO2接合は、30年以上前から水素に反応する材料であると知られているが、TiO2の結晶性改善のために大気中で500℃以上にて加熱処理するプロセスが必要であった。本研究ではナノ構造を取り入れることで、この加熱プロセスがスキップできることが分かった。 | 【NPF054】ダイシングソー【NPF025】スパッタ成膜装置（芝浦） ナノギャップ作製技術を用いて、厚さ1nm程度のTi自然酸化膜を使ったPt/TiOx接合を作製し、水素センサー特性を評価した。 | Fig.1に作製した素子の断面TEM像を示す。この断面TEM像と同じ箇所を詳細に元素分析した結果、膜厚1nm程度の酸化チタン層がナノギャップ間を架橋し、Pt電極と接合を形成していることがわかった。 次に作製した素子の水素センシング特性についてFig.2にて示す。105という非常に大きなOn/Off比（高感度）を有しながら、室温・高速・省エネ動作可能なセンサーであることを実証した。併せて、電極間隔をナノスケールにすることで、結晶改善を行わずとも接合部の電気特性を引き出せるため、結晶性改善の熱処理プロセスが不要となった。 | dF1DJSM6i04y7qSw
JPMXP1222AT0138 | 2035 | 2022 | AT | 138 | 内部利用（ARIM事業参画者以外） | 機器利用 | ---- | HI(ヨウ化水素)プラズマ処理によるGe 表面特性の調査 | 堀川 昌代 | 産業技術総合研究所 | 加工・デバイスプロセス | 計測・分析 | 量子・電子制御により革新的な機能を発現するマテリアル | ---- | AT-074：エックス線光電子分光分析装置(XPS) | [8 empty] | Ge表面処理,HI(ヨウ化水素)溶液処理,終端,HIプラズマ処理 | Ge表面処理の観点では、これまでに、ハロゲン系酸性溶液(HF, HCl, HBr, HI)を利用し、Ge表面酸化物をウエット処理にて除去する報告がある[1]。その中でも、HI(ヨウ化水素)溶液処理では、Ge表面酸化膜が除去されると共に、露出した表面Ge原子がI原子で終端される結果、大気中で長時間放置しても再酸化されないことが確認されている。しかしながら、半導体生産技術としての観点からは、ドライプロセスが望ましい。本研究では、Ge基板にHIプラズマ処理を施し、大気中で長時間放置した後、Ge表面自然酸化膜の生成状態について検証した。 | 【利用した主な装置】【NPF074】エックス線光電子分光分析装置(XPS)【実験方法】 HIプラズマは、プラズマチャンバー内でHIガスを0.6 Pa、50 W、13.56 MHzでグロー放電させ、放電直下にGe基板を置くことで、リモートプラズマ処理を行った。ここで物理的なエッチングを避けるために、基板バイアスを印可しない状態でプラズマからの活性種の拡散のみでGe基板をプラズマに晒す。HIプラズマ処理後のGe基板を大気中に放置し、30分と24時間後に、XPS法にてGe基板の表面接合状態を確認した。 | XPS法にてGe基板の表面接合状態を確認した。Fig.１にHIプラズマ処理後のGe基板を大気中に放置し、30分と24時間後のGe 3dのXPSスペクトルを示す。30分の短時間放置では、Ge自然酸化膜はほとんど生成しないことを確認した。HIプラズマで処理したGe表面はある程度の抗酸化力を持つことがわかった。しかしながら、HI溶液処理と異なって、長時間の大気中放置により、Ge-Oの強度が増えることを確認した。これはGe酸化膜が生成している明確な証拠である。この原因について、ウエットとドライ処理によって、Ge表面のHとIの接合量が異なるものと予想された。もっと詳しく調査する必要がある。 | KzQKDAgL9Kr2AfZf
JPMXP1222AT0142 | 2036 | 2022 | AT | 142 | 内部利用（ARIM事業参画者以外） | 技術補助 | ---- | 光電子放出材料の複素屈折率測定 | 佐藤 大輔 | 産業技術総合研究所 | 加工・デバイスプロセス | 計測・分析 | 高度なデバイス機能の発現を可能とするマテリアル | ---- | AT-063：分光エリプソメータ | [8 empty] | 光電子放出,量子ビームプローブ,複素屈折率 | 光電子放出とは、各材料固有の仕事関数より高エネルギーの光を外部から照射することで、自由空間に電子を放出する現象である。ここで得られる電子は、その後に高エネルギーに加速することで、高い時空間分解能で物質を観察することができる優れた量子ビームプローブである。本研究では、高効率な電子放出材料の開発に取り組んでおり、その材料性能の評価軸として新たに材料表面の複素屈折率測定に取り組んだ。 | 【利用した主な装置】【NPF063】分光エリプソメータ【実験方法】 本研究では、2元系化合物の組成比を徐々に変えながら同一基板上に成膜した光電子源膜を測定サンプルに用いた。本研究では、NPF063分光エリプソメータ上の測定台に薄型精密ステージを導入し、測定位置を数100μmピッチで変えながら、組成比ごとの複素屈折率測定を行った。 | 測定の結果をFig.１に示す。Position1はIr含有量99%、Position 21はIr含有量50%である。横軸は入射光の波長、縦軸には、屈折率の実部（n）と虚部（k）を示す。測定の結果、波長200 nm ~ 800 nmの複素屈折率測定に成功した。また、組成比ごとの相関を測定することができ、組成比に応じて複素屈折率が大きく変化することが明らかになった。 | 1E5aIZ89QyjQuSS4
JPMXP1222AT0137 | 2034 | 2022 | AT | 137 | 内部利用（ARIM事業参画者以外） | 機器利用 | ---- | センシング材料表面の評価 | 鎌田 智之 | 産業技術総合研究所 | 加工・デバイスプロセス | ---- | 次世代ナノスケールマテリアル | ---- | AT-018：反応性イオンエッチング装置 (RIE) | [8 empty] | 接触角,UBMスパッタ法,疎水化処理,F-UBM,O-UBM | 水溶液中の極微量物質を電気化学的に測定するためには、電極表面と測定対象物質との親和性が非常に重要である。[1-3] 特に、測定対象となる物質が疎水性表面を好むと考えられる場合、電極表面の疎水化度合いを制御する必要がある。今回、カーボン電極表面に対してフッ素系プロセスガスを用いた反応性イオンエッチング装置による疎水化処理を行うことで、電極表面の疎水化度合いの制御を目指した。疎水化の度合いについては蒸留水を用いた接触角を測定することで評価した | 反応性イオンエッチング装置(RIE)【NPF018】 UBMスパッタ法を用いて、カーボン電極を成膜し、その電極表面に対して、反応性イオンエッチング装置(RIE)を用いて疎水化処理を行った。RIE装置による疎水化処理はCF4ガスをプロセスガスに用い、出力40 Wで10 secとした。疎水化の数値的比較には、蒸留水と電極表面の接触角の評価を用いた。また、疎水性が非常に高いことで知られるテフロン(PTFE)と親水性が非常に高い親水化カーボン電極を比較対象とした。 | 各種カーボン電極とPTFE表面との接触角をFig. 1に示す。カーボン電極は疎水化処理前(as-depo)、RIE装置による疎水化処理後(F-UBM)、親水化処理後(O-UBM)とした。as-depo電極表面と蒸留水との接触角は67.7度程度であった。これは、O-UBM電極表面と蒸留水との接触角(38.4度)と比べると著しく高い値である。しかし、PTFE表面の接触角(112.5度)には届いていない。一方、F-UBM電極表面の接触角は92.7度と、as-depo電極表面の接触角よりも高い値を示し、カーボン電極表面がより疎水化されていることが明らかとなった。 | xQ6BeN5f5d1p3A72
JPMXP1222AT0132 | 2031 | 2022 | AT | 132 | 内部利用（ARIM事業参画者以外） | 機器利用 | ---- | ミニマル反応性スパッタ装置によるAlN膜形成プロセスの開発 | 野田 周一 | 産業技術総合研究所 | 加工・デバイスプロセス | 計測・分析 | その他 | ---- | AT-070：X線回折装置(XRD) | [8 empty] | ミニマル反応性スパッタ装置,c軸配向,AlN膜,ロッキングカーブ（RC）半値幅,H2O分圧,RC幅 | 高い到達真空度（6x10-6Pa）と高温ステージ（～400℃）を備えたミニマル反応性スパッタ装置を用いてc軸配向する良好なAlN膜（(002)面ロッキングカーブ（RC）半値幅＜4°)を実現している。しかし、一定期間装置を停止するなどすると、十分なベークアウト、シーズニングにより同等な光学屈折率や多結晶構造（X線回折スペクトル）が再現するにも関わらず、RC半値幅がなかなか回復しない問題が顕在化してきた。この原因について検討した。 | 【NPF070】X線回折装置（XRD）【実験方法】 新規に、脱ガスの少ない高真空材料であるBeCuのチャンバを用いたミニマル反応性スパッタ装置を製作、ウエハステージや防着板など真空チャンバ内のほとんどの部品を新品に取り換えた。これを用い、純Alターゲット（99.9995%）、Ar+30%N2混合ガス、放電ガス圧1Pa、ステージ温度400℃、DC放電60Wの固定条件でSPM洗浄したSiウエハ上にAlN膜を連続（10分/枚）で多数枚形成し、結晶配向性（RC半値幅）の変化をXRDにより評価した。スパッタ処理間には、残留ガスモニタによりチャンバ内の残留ガス種を継続的に測定し、結晶配向性と残留ガス、その他の放電パラメータとの相関性を調べた。 | Fig.1は、繰り返し処理したAlN膜の（002）面RC半値幅の推移を示す。真新しいチャンバーからスパッタ処理枚数が増えていくと、徐々に半値幅は減少（配向性が向上）してゆき、4日目程度（プロセス時間の積算時間で80分）で5°程度の値に収束した。使いこんだチャンバーの交換前は、7時間以上のスパッタを行っても10°程度までしか改善しなかったため、チャンバー交換の効果は大きいことが確認された。 スパッタ処理間の残留ガスで最も変化の大きかったH2O分圧とRC幅の相関を調べたところ、相関係数（r）は、0.26の弱い正の相関で、残留水分と一意に関係しているとは言えなかった。次に変化量の大きかったターゲット電圧（Vdc）については、r=-0.47で弱い負の相関が認められた。他の残留ガス種、各種プラズマパラメータと結晶配向性についても複雑な傾向を示すことが分かったが、複合的な要因で結晶配向性が決まっていることが明らかになり、さらに詳細な評価が必要である。 | Q0dUf4B2E1Q98w91
JPMXP1222AT0135 | 2033 | 2022 | AT | 135 | 外部利用 | 技術代行 | ---- | 原子層堆積法による微細加工シリコン基板上への導電性酸化物薄膜形成 | 今泉 伸治 | ソニーグループ株式会社 | 加工・デバイスプロセス | ---- | 量子・電子制御により革新的な機能を発現するマテリアル | 革新的なエネルギー変換を可能とするマテリアル | AT-031：原子層堆積装置_1[FlexAL] | AT-093：高速電子ビーム描画装置（エリオニクス） | AT-019：多目的エッチング装置(ICP-RIE) | AT-004：電界放出形走査電子顕微鏡[S4800_FE-SEM] | [5 empty] | 原子層堆積（ALD）,導電膜（AZO: Al-doped ZnO） | 本報告書では、原子層堆積（ALD: Atomic Layer Deposition）法を利用して、凹凸基板上への導電膜（AZO: Al-doped ZnO）と絶縁膜（SiO2）の2種の酸化物薄膜形成の検討結果について報告する。本検討では、産業技術総合研究所ナノプロセシング施設の設備を利用して成膜・膜厚評価を行った。 | ・利用した主な装置【NPF031】原子層堆積装置[FlexAL]、【NPF022】UVオゾンクリーナー、【NPF093】高速電子ビーム描画装置(エリオニクス)、【NPF019】 多目的エッチング装置（ICP-RIE）、【NPF004】電界放出形走査電子顕微鏡[S4800_FE-SEM] 等・実験方法 リソグラフィプロセスおよびドライエッチングプロセスを経由して、表面を凹凸形状に微細加工したSi基板（10 mm角四方）を準備した。その後、ALD法を用いて同微細構造上へのSiO2およびAZO薄膜の成膜を行った。ターゲット膜厚はそれぞれ，200 nm, 300 nmに設定した（成膜温度は300 ℃）。成膜後に加工基板を劈開し、FE-SEMを用いて、ALD膜の成膜状態を断面観察した。 | TEMによるAZO / SiO2 / Si加工基板の断面画像をFig. 1に示す（画像水平方向が基板面内方向に対応）。Fig. 1よりAZOおよびSiO2がSi側壁表面にも追随した均一な成膜が実現されていることが分かる。SiO2の平均膜厚は約180 nm、AZOは350 nmを示した。また基板中心から周辺部にかけても膜厚ムラは確認されず、ALDプロセスの特長である、コンフォーマルな薄膜形成が実証された。 | AdCrdxALeCX58BYe
JPMXP1222AT0130 | 2029 | 2022 | AT | 130 | 内部利用（ARIM事業参画者以外） | 技術代行 | ---- | GaN スパッタ膜の評価 | 木内 真希 | 産業技術総合研究所 | 加工・デバイスプロセス | ---- | 高度なデバイス機能の発現を可能とするマテリアル | ---- | AT-081：プラズマCVD薄膜堆積装置（SiN） | AT-082：化合物半導体エッチング装置（ICP-RIE） | AT-023：電子ビーム真空蒸着装置 | [6 empty] | GaN,パワー素子,LED,GaNバッファ層,HEMT,２次元電子ガス | GaN材料を用いたパワー素子やLEDの製造では、低価格化が重要である。そこで近年スパッタ法によるGaN膜の形成が注目されている。本課題ではSi基板上にスパッタ法によりGaN膜を形成したGaNテンプレートの実用性を評価した。スパッタにより製造されたGaNテンプレート上にMOCVDによりHEMT構造を成長し、デバイスを作成して、動作実証を行った。その結果、スパッタによりSi基板上に形成したGaNバッファ層を用いたHEMTの制作に初めて成功した。 | 【利用した主な装置】酸アルカリドラフトチャンバー, プラズマCVD薄膜堆積装置（TEOS/SiO2）[NPF081], 化合物半導体エッチング装置(ICP-RIE)[NPF082], 電子ビーム真空蒸着装置[NPF023]【実験方法】 図１に、作成したデバイス構造を示す。東ソー製のGaNテンプレートは歪制御がされており、直接MOCVDで成長が可能である。AlGaN/GaN HEMT構造をMOCVDで成膜し、デバイス作成を行った。基本的な構造は、Si基板側からスパッタによるGaNバッファ層、MOCVD法によるGaN層、AlGaN層である。MOCVDで成膜するGaN層やAlGaN層の総膜厚は約２μｍである。またAlGaN層とGaN層の間に形成される２次元電子ガスは移動度が高く高周波デバイスに適している。 ソースとドレイン電極には、Ti／Al／Ni／Auを用いた。また、HEMTデバイスにおいて、オーミック抵抗を下げる必要があるため、ヘテロ構造に直接金属が接するようにした。ゲートにはNi／Auを用いた。 | 作成したデバイスのドレイン電流・電圧特性を図２に示す。図３に示すようにしきい値電圧は約-８Vであった。リーク電流も少なく、良好な特性が得られた。スパッタ法によるGaNの成膜技術はGaNパワーデバイスや光デバイスの低価格化に重要な技術であることを示した。 | 0qe82qfzt158mcVK
JPMXP1222AT0128 | 2028 | 2022 | AT | 128 | 外部利用 | 技術代行 | ---- | High-k膜の成膜 | 上殿 明良 | 筑波大学 | 加工・デバイスプロセス | 計測・分析 | 量子・電子制御により革新的な機能を発現するマテリアル | ---- | AT-031：原子層堆積装置_1[FlexAL] | [8 empty] | High-k膜, ALD, HfO2, ZrO2, 単色エネルギー可変陽電子ビーム, 消滅γ線ドップラー拡がり測定,陽電子消滅,膜中の空隙 | ALDを用いてHfO2/TiN(5nm)/Si及びZrO2/TiN(5nm)/Siを作成した．High-k膜の厚さは5-32 nmである．これらの試料について，単色エネルギー可変陽電子ビームを用いて，消滅γ線ドップラー拡がり測定を実施，high-k膜中での陽電子消滅に対応するドップラー拡がりを解析することにより，膜中の空隙についての情報を得る． | 6インチSIウエハー上に，ALDを用いてHfO2/TiN(5nm)/Si及びZrO2/TiN(5nm)/Siを作成した．使用したALD装置はNPF031である．HfO2およびZrO2膜の厚さは5，10，32 nmである． Siウエハーは筑波大学で購入後，未開封で産総研に移動した．High-k膜製膜前の洗浄は実施していない． | 製膜した試料について，単色エネルギー可変陽電子ビームを用いて，消滅γ線ドップラー拡がり測定を実施する．HfO2およびZrO2膜中での陽電子消滅に対応するドップラー拡がりを解析することにより，膜中の空隙についての情報を得る．また，Si中に打ち込まれた陽電子の表面方向への拡散を評価することにより，膜中ないしは界面における電荷の変化を推定する．加えて，産総研の先端ナノ計測施設に設置された装置を用いることにより，陽電子寿命スペクトルを得る．あらかじめ筑波大学でドップラー拡がり測定を陽電子打ち込みエネルギーの関数として測定しておくことにより，陽電子が最もhigh-k膜中で消滅する場合の陽電子エネルギーを決定しておく．これにより，迅速な陽電子寿命スペクトルの取得が可能となる． また，筑波大学でX線回折実験を実施することにより，high-k膜中の結晶状態を評価する．加えて，筑波大学で上部電極を形成，high-k膜の電流-電圧特性を取得する．これらの実験により，NPF031で製膜したhigh-k膜のクオリティの評価を実施する． 試料を窒素雰囲気中で1000℃まで焼鈍した後，上記の陽電子消滅γ線ドップラー拡がり測定，陽電子寿命測定，X線回折実験及び電気的特性の評価を行う．試料を焼鈍することにより，high-k膜の空隙サイズの変化，high-k膜の結晶化を掌握，これらの物性変化に伴うリーク特性の変化を議論することができる [1,2]． 今回の施設利用で、HfO2およびZrO2の２種類の膜を、5，10，32 nmの３種類の異なる厚さで成膜することで、上記の評価・議論を行うための６種類の試料を作製することができた。 | xRHdN0l700euH33p
JPMXP1222AT0125 | 2026 | 2022 | AT | 125 | 外部利用 | 機器利用 | ---- | 光量子集積回路製作に向けたSOIエッチングレシピの考案 | 三上 晃良 | 東京大学 | 加工・デバイスプロセス | ---- | 量子・電子制御により革新的な機能を発現するマテリアル | ---- | AT-019：多目的エッチング装置(ICP-RIE) | AT-045：触針式段差計 | [7 empty] | 光量子集積回路,SOI,超伝導単一光子検出器, | 光量子計算が古典限界を打ち破るためには、シリコン等の細線導波路を用いた光回路の集積化が有効な手段とされている。それに伴い、単一光子に感度を持つ光検出器と光導波路の高効率結合が課題となる。本研究では、シリコン導波路と超伝導単一光子検出器の結合系実装に向け、良質な光導波路の作成に取り組む。 | 初めに、多目的エッチング装置 (NPF019) のレシピの考案を行った。導波路はSOI基板に描画するため、Si / SiO2の選択比が求められる。Si / SiO2の選択比を高めるには、ガス種による化学反応速度の差を用いることで得られる。また、化学反応によるエッチング作用を強めるため、イオンの加速バイアスは下げ、物理エッチングの作用を抑えることが望ましい。以上を考慮し、以下のレシピのテストを行った。 最後に、触針段差計 (NPF045) を用いて、エッチング量の計測を行った。 | Si基盤をTable.１のレシピでエッチングをしたものを触針段差計で計測した結果をFig.１に示す。ここから、エッチングレートは5.3 nm/s 程度であることが分かった。また、エッチング後の表面が荒いことが見て取れる。この残渣は、反応物の洗浄漏れや、Siの削り残し等が考えられる。前者は、洗浄をより入念に行うこと、後者は、本番のSOI基板でSiO2との選択比を生かし、少しオーバーエッチをかけることで取り除けると考える。 | wS7Y0D8P5p67FYP2
JPMXP1222AT0131 | 2030 | 2022 | AT | 131 | 内部利用（ARIM事業参画者以外） | 技術補助 | ---- | シリコン光導波路の開発 | 吉田 知也 | 産業技術総合研究所 | 加工・デバイスプロセス | ---- | 量子・電子制御により革新的な機能を発現するマテリアル | ---- | AT-011：i線露光装置 | [8 empty] | シリコン光集積回路,エレファントカプラ | 情報通信分野では近年、大量のデータを処理するサーバやデータセンター、あるいはスーパーコンピュータなどのデータ処理施設におけるデータ通信ネットワーク構築において、半導体微細加工プロセスを応用して製造される微細で高集積なシリコン光集積回路への期待が高まっている。本研究では、このシリコン光集積回路において従来は難しかったチップ表面から高効率に光入出力を実現するための画期的技術（エレファントカプラ）の開発を行っている。 | 我々が開発しているエレファントカプラ（Fig.1）は約５０工程のプロセスがあり、その一連のプロセスの中でi線露光を３〜４回重ね合わせて実施している。通常、このようなプロセス開発を実施する時は、工程ごとにフォトマスクを必要とするが、産総研NPFのi線露光装置を利用することで、フォトマスクの枚数を大幅に削減し効率よく試作を行うことができた。１枚のフォトマスクの中で領域を小さく分割して露光するというサービスを実施していただいているためである。我々の例ではデザインを数十分割したフォトマスクを作製し、重ね合わせるレイヤー毎にデザインを選択できる仕様にして、異なるパラメータのデバイスを効率よく試作して実験を推進した。・【NPF011】i線露光装置 | 産総研NPFのi線露光装置の利用で、１枚のフォトマスクの中で領域を小さく分割して露光する手法により、フォトマスクの枚数を大幅に削減し効率よく試作を行うことができた。このように、NPFの装置をはじめとする多数の共用設備を利用することで、一連のデバイスプロセスを実施することが出来、試作したデバイスの評価を繰返すことで、プロセス上の課題を顕在化することが可能となり、また、それら課題を克服するためのレシピの改定なども実施することで、所望の評価実験用のデバイスを作製することが出来、研究を推進することにつながった。 | NsfzVqttJ583PFVp
JPMXP1222AT0127 | 2027 | 2022 | AT | 127 | 内部利用（ARIM事業参画者以外） | 機器利用 | ---- | XPSによる超伝導薄膜の表面状態分析 | 浦出 芳郎 | 産業技術総合研究所 | 加工・デバイスプロセス | 計測・分析 | 量子・電子制御により革新的な機能を発現するマテリアル | ---- | AT-074：エックス線光電子分光分析装置(XPS) | [8 empty] | 超伝導量子ビット,量子コンピュータ,超伝導量子デバイス | 超伝導量子ビットは量子コンピュータ実現に向けて有望な量子情報の担体である。超伝導量子ビットは損失に敏感であり、近年の研究で電極を構成する超伝導薄膜の表面酸化状態の重要性が指摘されている [1]。今回、産業技術総合研究所NPFのエックス線光電子分光分析装置(XPS)を用いて、超伝導量子デバイスを構成する超伝導薄膜の表面状態の分析を行った。 | ■ 利用した主な装置【NPF074】エックス線光電子分光分析装置(XPS)■ 実験方法 DCスパッタリングによってシリコンウエハ上に成膜したニオブ(Nb)薄膜やタンタル(Ta)薄膜（厚さ: 約200 nm）をドライエッチングによりパターニングし、デバイスを作製した。ダイシング後のチップの表面状態をXPS装置によって分析した。 | 図1に試料をXPS装置のプラテンと呼ばれる試料台に固定した様子を示す。試料の大きさは約5 mm角である。接地のため、銅の治具で挟むことで固定してある。図2にTa 4fのXPSスペクトルを示す。酸化により高束縛エネルギー側にシフトしたピーク対が見られる。シフト量から、最表面には五酸化物（Ta2O5）が支配的に形成されていることが分かる。 | zPqc2nfSxB2Em4Gu
JPMXP1222AT0124 | 2025 | 2022 | AT | 124 | 外部利用 | 技術代行 | ---- | ALD法によるAZO成膜条件の最適化 | 馬場 亮吉 | 株式会社SteraVision | 加工・デバイスプロセス | ---- | 高度なデバイス機能の発現を可能とするマテリアル | 革新的なエネルギー変換を可能とするマテリアル | AT-031：原子層堆積装置_1[FlexAL] | [8 empty] | 透明電極材,ZnO,AZO | レアメタルを含有しない透明電極材であるZnOはITOの代替材料として注目されている。ZnOにAlをドープしたAZOは抵抗値が安定し多くの実績がある。カバレッジの成膜特性に優れるALD法によるAZO成膜で安定した低抵抗を得るためにプロセス条件を検討した。 | ・利用した主な装置名原子層堆積装置【NPF031】・実験方法 石英ウエハ上にALD法により各種条件でAZO成膜を行い、抵抗値の評価を行った。 | ALD成膜状態はプロセス温度に大きく依存した。150℃以下では抵抗値が極端に大きくなることがあり、不安定であった。200℃で安定した抵抗値が得られたため、本検討のプロセス温度は200℃とした。また、我々のアプリケーションの要求特性から膜厚30nmとした。一般的にDEZ(ジエチル亜鉛)→TMA(トリメチルアルミ)の順番で繰り返し積層することでAlをドープする。今回はAlのドープ量は2wt%とした。 成膜後に200℃に基板加熱しながらH2プラズマ処理を30min行うことで、還元作用による抵抗値低減を期待した検討を実施した。図1に作製したZnO膜と還元有無の場合のAZO膜の抵抗値の推移を示す。8インチ石英基板上に成膜した膜で、③はウエハ中央、①②④⑤はウエハ外周近傍の測定値である。ZnO膜は予想通り抵抗値が大きめでかつ経時変化も大きかった。それに対してAZO膜は抵抗値を低めに抑えることができ24日間であるが大きな経時変化はみられなかった。特にH2プラズマ処理を加えることにより若干であるが改善される傾向がみられた。 一般的なAlドープの順番を変え、表面にドープ層が出ないようにすることでドープ層の保護を期待してさらなる低抵抗化ができないか検討した。順番を変えたAZO膜の初期抵抗値は700ohm台となり明確な効果がみられた。 | w1GUfLFWjA1qiI95
JPMXP1222AT0120 | 2023 | 2022 | AT | 120 | 外部利用 | 機器利用 | ---- | 微小部蛍光X線分析装置によるCu膜の膜厚測定 | 西垣 寿 | 芝浦メカトロニクス株式会社 | 計測・分析 | 加工・デバイスプロセス | その他 | ---- | AT-072：微小部蛍光X線分析装置 | [8 empty] | Cu膜,低温スパッタリング装置,側面の膜厚分布,微小部蛍光X線分析装置 | 微小部蛍光X線分析装置でCu膜スパッタサンプルの側面分布を調査する。 | 【利用した主な装置】・【NPF072】微小部蛍光X線分析装置【実験方法】 低温スパッタリング装置CCS-2110(芝浦メカトロニクス製)で厚さ0.9mmのサンプルにCuを成膜し、微小部蛍光X線分析装置でサンプル側面の膜厚分布を測定した。 | 今回は微小エリアの膜厚を測定するため微小部蛍光X線分析装置の集光径を0.1mmとし、CuのKβ（8.904 keV）を用いた。 Fig. 1にスパッタサンプルの測定位置を示す。 サンプルの4側面の天面から0.15mm間隔の位置を測定した。Fig. 2に測定結果を示す。 天面膜厚に対して側面膜厚は20%～50%まで薄くなることを確認できた。側面スパッタの膜厚管理に活用していく。 | 2FBlwM0JJcZ5I82Q
JPMXP1222AT0119 | 2022 | 2022 | AT | 119 | 内部利用（ARIM事業参画者以外） | 機器利用 | ---- | 人工スピンアイスの作製 | 久保田 均 | 産業技術総合研究所 | 加工・デバイスプロセス | ---- | 量子・電子制御により革新的な機能を発現するマテリアル | ---- | AT-093：高速電子ビーム描画装置（エリオニクス） | [8 empty] | 人工スピンアイス (ASI) , 静磁気結合 | 人工スピンアイス (ArtificialSpin Ice : ASI) は、基礎物理と工学的応用の両面から注目を集めている。ASIは、静磁気結合したサブミクロンサイズの磁性体が密接に配列したもので、磁気結合に起因したフラストレーションが生じる。フラストレーションは、磁気モノポールなどの磁性体単体では起こりえない新奇な磁気ダイナミクスを生み出し、その現象を利用したレザバー計算が提案されている。本研究では、サブミクロンサイズの強磁性セルを用いて人工スピンアイスを作製する実験をおこなった。 | 【利用した主な装置】【NPF093】高速電子ビーム描画装置(エリオニクス)【実験方法】 産業技術総合研究所所属研究室にて、熱酸化膜付きシリコン基板上に強磁性多層薄膜をスパッタ法により形成し、その薄膜上に電子線レジストを塗布した。電子線リソグラフィーは、産総研ナノプロセシング施設（高速電子ビーム描画装置(エリオニクス)）において行った。描画後、所属研究室において現像を行い、レジストパターンを形成した。その上にTiを蒸着しリフトオフ法によりTiハードマスクを形成した。その後、イオンエッチングにより強磁性薄膜のセルを形成した。 | Fig. 1 に、今回の作製で得られた試料の表面の電子顕微鏡写真を示す。1つのセルは長さ800 nm、幅150nmの楕円形で、合計72個のセルから構成されている。最も小さいセル間の距離は約50 nmと小さい。このように近接したセル配置を実現できたことから強い静磁気結合が期待できる。 | 4vIDHn3I5oVRiBV0
JPMXP1222AT0117 | 2020 | 2022 | AT | 117 | 内部利用（ARIM事業参画者以外） | 技術代行 | ---- | ダイヤモンド横型Schottky-pnダイオード開発 | 牧野 俊晴 | 産業技術総合研究所 | 加工・デバイスプロセス | ---- | 量子・電子制御により革新的な機能を発現するマテリアル | 高度なデバイス機能の発現を可能とするマテリアル | AT-023：電子ビーム真空蒸着装置 | [8 empty] | ダイヤモンド,ダイヤモンドShottky-pnダイオード,ダイヤモンド基板 | ダイヤモンドは、高い絶縁破壊電界、高い熱伝導率、高い移動度、等の優れた材料物性を持っている一方で、不純物（ドナー、アクセプター）レベルが深く、活性化率が低い。したがってSchottky接合やpn接合ダイオード構造を形成した場合、p型・n型層のキャリア濃度が低く,順方向での電流密度を上げられなかった。これらの欠点を克服するために、n型Schottky接合とp+n接合を組み合わせた新規な構造の「ダイヤモンドShottky-pnダイオード」を作製し、これまでに順方向での電流密度を室温において104 A/cm2まで増加させることに成功した。本研究では、逆方向の耐圧を増加させるために、新たにダイオードの構造を縦型から横型へと改良を行った。 | 【利用した主な装置】プラズマアッシャー【NPF021】電子ビーム真空蒸着装置【NPF023】【実験方法】 マイクロ波プラズマCVD装置でダイヤモンド基板上にn層（リン濃度：1015 cm-3）を成膜し、さらにその上にフォトリソグラフィ・メタルデポ・リフトオフ工程で作製したメタルマスクパターンを用いた選択成長法によりp+層（ボロン濃度：1020 cm-3）を形成した。次にp+層上にオーミック電極（Ti/Pt/Au）を形成し、最後にn層上にSchottky電極（Mo）を形成した。オーミック電極・Schottky電極とも、メタルマスクパターンの形成と同様のプロセス工程を用いた。 | 図1にダイヤモンド横型Schottky-pnダイオードの模式図を示す。設計では、p+層とSchottky電極の間の距離（すなわちn層の幅d）が長いほど耐圧を増加させることができる。そこで、n層の幅を、d=1～7umと変えたデバイスを形成した。図２に実際に作製したダイオードの光学顕微鏡写真を示す。p+層の選択成長、オーミック電極の形成は問題なくできているが、n層の幅は設計値通りには形成できておらず、課題が残った。今後は、EBリソグラフィを用いる等、より精度が出せる方法でデバイス形成を行っていく予定である。 | FJjtohz4btPZ4BKk
JPMXP1222AT0123 | 2024 | 2022 | AT | 123 | 外部利用 | 機器利用 | ---- | 超微細パターン樹脂成形用金型の検討 | 平井 雄介 | トーノファインプレーティング株式会社 | 加工・デバイスプロセス | ---- | その他 | ---- | AT-110：レーザー描画装置〔DWL66+〕 | AT-004：電界放出形走査電子顕微鏡[S4800_FE-SEM] | [7 empty] | 射出成形, ニッケル電鋳, 金型 | 当社では超微細パターンの大量生産を実現するため、樹脂を用いた射出成形によるプロセスの開発行っている。この成形における金型はシリコンウェハー表面に形成した微細パターンをニッケル電鋳により転写したスタンパーを成形金型内に設置することで射出成形を実現している。本検討はシリコンウェハー表面の微細パターンをレーザー直接描画方式によるフォトリソグラフィーにより形成する検討を行った。昨今、市場においては1μmより小さいサブマイクロのパターン形状であり、かつ大きな面積エリアを必要とするパターンの需要が拡大しつつある。従来であればEB等を用い、描画に長時間要していたパターン形状を、レーザー直接描画方式を用いることにより短時間に実現することを目的とし本検討を行った。 | 【NPF110】レーザー描画装置［DWL66+］【NPF004】電界放出走査電子顕微鏡［S4800FE-SEM］ 感光性レジストPFI38A7（住友化学）をスピンコーターにて厚み0.6μmとなる様8inchシリコンウェハー上に塗布し、Prebakeの後レーザー描画装置［DWL66+］を用い露光を行った。この際、パラメーターとして、Laser power、Filter、AF、intensity等を変更し最適形状となる様調整を行った。その後PEB、2.38％TMAHにて現像、純水リンスを行い、露光により形成された形状を、SEMを用いて断面観察を行った。 | Fig. 1に本検討にて得られたライン形状の断面を示した。 形状測定結果は線幅（Bottom）0.71μm、深さ0.65μmであり、目的としているサブマイクロの形状の原盤形状として十分な値を得ることが出来た。また射出成形における離型の際重要とされる溝の側面部分の状態は十分平滑で更に傾斜に関しても金型の抜き勾配として適正な状況であった。また、アスペクト比が更に高い深さの溝を必要とする場合、Deep-RIEなどのドライエッチングの為のマスクとして利用することが可能である。 露光速度としては、100mm×100mmエリアを約4時間でこの形状を形成することが出来、レーザー描画装置はサブマイクロパターンを形成する金型原盤作製ツールとして高いポテンシャルを有していることが実証できた。 | 97pMdoE35Vwp8Y21
JPMXP1222AT0118 | 2021 | 2022 | AT | 118 | 外部利用 | 技術代行 | ---- | SOI CMOSにおけるViaコンタクトの導通不良の解析 | 浜本 毅司 | 社団法人ミニマルファブ推進機構 | 加工・デバイスプロセス | ---- | 量子・電子制御により革新的な機能を発現するマテリアル | ---- | AT-034：集束イオンビーム加工観察装置(FIB) | [8 empty] | ミニマルファブ, SOI CMOS | ミニマルファブで試作を行ったSOI CMOSのアルミ_1配線とアルミ_2配線を接続するViaコンタクトの導通不良の原因を明らかにする目的で、該当コンタクトを、集束イオンビームとアシストガスを用いた犠牲保護膜作製及び集束イオンビームによるエッチング加工を行った後にSIM像による断面観察を行った。 | ミニマルファブで試作を行った4µmサイズのViaコンタクトを【NPF034】集束イオンビーム加工観察装置(FIB)で加工を行い、断面のSIM観察を行った。 | Fig. 1 に、今回の作製・観察の対象としたミニマルファブ SOI CMOSのViaコンタクト部のSIM像を示す。アルミ_1とアルミ_2の界面、図中に「？」印で示した箇所に、白い薄膜層が観察されており、この薄膜層が非導通の原因である可能性が考えられる。 | EK1jB5p91n4e25TP
JPMXP1222AT0116 | 2019 | 2022 | AT | 116 | 内部利用（ARIM事業参画者以外） | 機器利用 | ---- | ダイヤモンド表面弾性波フィルタの開発 | 千田 めぐみ | 産業技術総合研究所 | 加工・デバイスプロセス | ---- | 量子・電子制御により革新的な機能を発現するマテリアル | 高度なデバイス機能の発現を可能とするマテリアル | AT-001：電子ビーム描画装置(CRESTEC) | AT-109：６インチ電子ビーム真空蒸着装置（アールデック） | [7 empty] | ダイヤモンド,高周波フィルタ,表面弾性波（Surface acoustic wave（SAW））,櫛形電極 | ダイヤモンドは、高い絶縁破壊電界、高い熱伝導率、高い移動度、等の優れた材料物性を持っており、大電流・高耐圧のパワーデバイスへの応用が模索されている。また、ダイヤモンドを用いた高周波フィルタへの応用も期待されている。本研究では、GHz帯の高周波に対応できる表面弾性波（Surface acoustic wave（SAW））フィルタの開発を目指して、微細な櫛形電極の形成を試みた。 | 【利用した主な装置】電子ビーム描画装置（CRESTEC）【NPF001】プラズマアッシャー【NPF021】６インチ電子ビーム真空蒸着装置【NPF109】【実験方法】 まず単結晶ダイヤモンド基板の上に圧電体薄膜として窒化アルミニウム薄膜をスパッタリング法で形成した。次に、EBリソグラフィでサブミクロンの幅を持った微細な櫛形電極のレジストパターンを形成し、メタルデポ（Al）、リフトオフの工程によってSAWフィルタ用の電極を形成した。 | ダイヤモンド基板は透明で、電子線のドーズ量等のパラメータはSi基板上のそれとは大きく異なっていた。図1に約5GHzの高周波に対応する幅500nmの櫛形電極パターンの条件出しの結果を示す。ダイヤモンド基板上でも、ほぼ均一で設計値通りのパターンが得られているのがわかる。 次に、図1に示した条件を用いて、実際に3mm角のダイヤモンド基板上にSAW電極を形成した結果を図2に示す。メタルデポ・リフトオフの工程後でも、パターンが維持されており、良好な形状の櫛形電極の形成できた。今後は、実際にフィルタとしての特性を評価していく予定である。 | N3PcwAxE3l9Wy98A
JPMXP1222AT0115 | 2018 | 2022 | AT | 115 | 内部利用（ARIM事業参画者以外） | 機器利用 | ---- | ダイヤモンド量子デバイスのための微細電極の形成 | 佐久間 裕美 | 産業技術総合研究所 | 加工・デバイスプロセス | ---- | 量子・電子制御により革新的な機能を発現するマテリアル | ---- | AT-006：マスクレス露光装置 | AT-023：電子ビーム真空蒸着装置 | [7 empty] | ダイヤモンド量子デバイス,NVセンター,電子スピン,量子通信,量子センサ | ダイヤモンド中の窒素と空孔の複合欠陥（NVセンター）は、室温において単一の電子スピンの観測と制御が可能、電子スピンを量子ビットとして使える、室温におけるスピンのコヒーレンス時間が他の材料に比べ非常に長い、等の特性を持っていることから、量子通信等への応用が期待されている。また、ダイヤモンドNVセンターのスピンは、磁場・電場・温度の変化に対して状態を変えることから、量子センサとしても応用が期待されている。本研究では、ダイヤモンドNVセンターのスピン状態を電場で制御するために、NVセンターの周囲に微小な電極を形成するプロセスの構築を試みた。 | 【利用した主な装置】マスクレス露光装置【NPF006】プラズマアッシャー【NPF021】電子ビーム真空蒸着装置【NPF023】【実験方法】 NVセンターを含有したダイヤモンド基板上にフォトリソグラフィ・メタルデポ・リフトオフの基本的な工程で電極を形成した。用いるダイヤモンド基板が2mm角、1mm角、0.4×2mmといった小さいものであるため、フォトリソグラフィ工程でのレジストの膜厚制御および膜厚分布制御（基板の出来る限り全面に均一な膜厚にすること）が非常に重要なパラメータとなる。またマスクレス露光装置（NPF）による焦点合わせ、紫外線の露光量制御も精密に制御する必要がある。 | 本研究では、まずダイヤモンドの基板形状に合わせたレジスト塗布方法を試行し、レジ厚分布の均一性を調整した。次にレジ厚とフォトリソグラフィでの露光量の組み合わせの最適値を調整した。最終的に形成する電極（Au）の膜厚が500nmと厚いため、レジ厚は少なくとも1.5μm以上とした。図1に1mm角のダイヤモンド基板上に作製した微細電極のフォトリソパターンを示す。図2に、さらにメタルデポ・リフトオフを行い、500nmのAu電極パターンを形成した結果を示す。最細部分で3μm幅の電極を形成することができた。 | qaQI35mZhgU4r8Ii
JPMXP1222AT0112 | 2016 | 2022 | AT | 112 | 外部利用 | 技術代行 | ---- | EB描画装置用ネガレジスト膜厚分流実験 | 古賀 拓哉 | ティーイーアイソリューションズ株式会社 | 加工・デバイスプロセス | ---- | 高度なデバイス機能の発現を可能とするマテリアル | その他 | AT-004：電界放出形走査電子顕微鏡[S4800_FE-SEM] | AT-093：高速電子ビーム描画装置（エリオニクス） | [7 empty] | ネガレジスト,ma-N2403 | EB描画装置用のネガレジストを使用して新規パターンの作製を検討している。最小寸法が100nmのラインを描画するにあたり、どの程度の膜厚でパターンが描画出来るか、ma-N2403の原液と1/2薄め液、1/3薄め液を用いて膜厚分流実験を行った。 | 【利用した主な装置】ホットプレートスピンコーター（ＥＢ）【NPF113】卓上型光学式膜厚計【実験方法】 まず、ホットプレートを110℃設定にして、レジスト塗布前のウェハをホットプレート上に置いて水分を蒸発させる。ウェハの粗熱を良くとってからスピンコーターにセットし、レジスト密着液Surpass4000をウェハに塗布し3000rpmで30sec回転させた後に、ma-N2403原液、ma-N2403 1/2薄め液、ma-N2403 1/3薄め液の3種類のレジスト塗布をそれぞれ行って1500rpmで30sec回転させた後に、110℃に熱したホットプレートでプリベークを行い、卓上型光学式膜厚計でレジスト膜厚を測定した。 | 膜厚の測定結果をFig.1のグラフに纏めてみた。ma-N2403原液で使用すると膜厚は400nmになってしまうため、100nmのラインを描画するとアスペクト比が4倍になってしまい、レジストが倒れてしまう可能性が高い、また原液で使用するとレジストの粘度が高いため、現像時間が長く掛かってしまいSiエッチやAlエッチが進んでしまう。次にma-N2403 1/3薄め液でエッチングまで進めてみると、Alよりもレジストの方がエッチレートが速いため、多層配線の重なり部分のレジストがエッチングされているのが確認された。 ma-N2403 1/2薄め液にて、新規パターン試作を行う事となった。 | x6urgB1lQVJk80g2
JPMXP1222AT0111 | 2015 | 2022 | AT | 111 | 内部利用（ARIM事業参画者以外） | 技術補助 | ---- | マルチビーム出射シリコンフォトニクスデバイスの作製 | 渥美 裕樹 | 産業技術総合研究所 | 加工・デバイスプロセス | ---- | 量子・電子制御により革新的な機能を発現するマテリアル | ---- | AT-011：i線露光装置 | AT-094：解析用PC（CAD及び近接効果補正用） | AT-045：触針式段差計 | [6 empty] | シリコンフォトニクス | シリコンフォトニクスは、電子回路との融和性、低コスト大量生産性、高密度光集積性などの利点から、通信分野をベースに様々なアプリケーションでの利用が期待されている。その中で、マルチビーム出射デバイスは反射物測長やイメージセンシングに応用可能な要素技術である。本課題では、光経路を選択的に切り替えられるスイッチング素子をアレイ化することでマルチビーム出力可能なデバイスを作製した。 | 【利用した主な装置】i線露光装置【NPF011】、高速電子ビーム描画装置(エリオニクス)【NPF094】、ダイシングソー【NPF054】、触針式段差計【NPF045】【実験方法】 CMOSファブ施設を利用し、幅430nm、高さ220nmのシリコン細線導波路をベースとしたシリコンフォトニクス光回路を作製した。その後、アンテナアレイ領域に対して、i線露光装置を用いて窓パターン形成を行った。ドライエッチング及びバッファードフッ酸を用いたウェットエッチングプロセスを用いて、シリコン導波路を部分的に露出させ、さらにイオン注入処理を行うことで三次元加工を行った。最後にダイシングソーを用いて小片チップへの切り出しを行った。 | Figure 1に作製した、マルチビーム発生器のSEM写真を示す。50µm間隔で光アンテナアレイが形成されている。アンテナアレイから出射される光信号は、熱光学効果を用いた光スイッチ素子でポート選択可能である。動作例としてFigure 2に複数ポートから出射した信号光の赤外線カメラ観察像を示す。複数ポートから出射できていることが確認できた。 | fc1hJXc570KDOcS7
JPMXP1222AT0114 | 2017 | 2022 | AT | 114 | 内部利用（ARIM事業参画者以外） | 技術代行 | ---- | 半導体・磁気デバイス微細加工技術の開発 | 長坂 恵一 | 産業技術総合研究所 | 加工・デバイスプロセス | ---- | 量子・電子制御により革新的な機能を発現するマテリアル | ---- | AT-093：高速電子ビーム描画装置（エリオニクス） | [8 empty] | 磁気トンネル接合,磁性多層膜,TGMR | 微細磁気デバイス作製のため電子ビーム描画装置を用い，エッチング用のレジストマスク形成条件を調査。高電圧電子ビーム描画を行うことで裾引きの少ない微細レジストマスクを形成できることを確認した。 | 利用装置：【NPF093】高速電子ビーム描画装置(エリオニクス)実験方法： 磁気デバイス用磁気トンネル接合用磁性多層膜を製膜した20 mm□熱酸化シリコン基板上に電子線ネガレジストを塗布し高速電子ビーム描画装置を用いアルゴンイオンエッチング用のマスクを作製した。レジスト塗布、及び電子線描画には以下の条件を用いた。・レジスト塗布 ・下地材：HMDS（東京応化OAP） ・レジスト：東京応化TGMR-EN103PE 3.6 cp ・塗布条件：4000 rpm ・ベーク，PEB温度，現像はレジスト推奨条件に準拠・電子線描画 ・ビーム電流量：100~1000 pA ・ドーズ量：100~600 µC/cm2 ・描画寸法：30~60 nm径 | Fig. 1 に形成したレジストマスクのSEM観察像（チルトビュー）を示す。高速電子ビーム描画装置を用い電流量500 pA，ドーズ量350 µC/cm2，描画径60 nmの電子線描画を行ったところ65 nmφ程度（レジスト中央部）の微細レジストマクスを形成できることがわかった（左図）。レジスト下部と中央部の寸法比は1.05程度であった。比較のため他のEB装置を用い，50 kVのビーム電圧にて描画した結果を右図に示す。レジスト下部は裾引き形状となり中央部寸法との比率は1.2程度であった。このように本装置を用いることで裾引き形状は改善され垂直に近いレジストマスク形状を形成できることがわかった。 | zPexEmNO1Z0y0nbQ
JPMXP1222AT0201 | 2067 | 2022 | AT | 201 | 内部利用（ARIM事業参画者以外） | 技術代行 | ---- | ダイヤモンド半導体デバイスの開発 | 梅沢 仁 | 産業技術総合研究所 | 加工・デバイスプロセス | ---- | 量子・電子制御により革新的な機能を発現するマテリアル | 高度なデバイス機能の発現を可能とするマテリアル | AT-006：マスクレス露光装置 | AT-023：電子ビーム真空蒸着装置 | [7 empty] | ダイヤモンド,熱伝導率,絶縁破壊電界,移動度,パワーデバイス,高周波高出力デバイス,耐放射線・耐熱性デバイス,ダイヤモンド半導体素子 | ダイヤモンドは究極の半導体として期待され、高い熱伝導率や絶縁破壊電界、移動度、などにより、高温動作が可能なパワーデバイス、高周波高出力デバイス、耐放射線・耐熱性デバイスとして期待されている。しかし、試作された半導体素子の性能は材料性能から予想される性能と比較して低い。ダイヤモンド半導体素子を実用化するには高性能化プロセスの開発が必要である。本課題でダイヤモンド半導体素子を実用化するためのプロセス開発を行う。 | 【NPF006】マスクレス露光装置【NPF008】スピンコーター（フォト）【NPF012】ドラフトチャンバー(右)【NPF013】ドラフトチャンバー(左)【NPF021】プラズマアッシャー【NPF023】電子ビーム真空蒸着装置 | まず単結晶ダイヤモンドにマイクロ波プラズマCVD法を用いてドリフト層をエピ成長させた。続いて選択成長法を用いて高濃度不純物ドープ層を形成しオーミックコンタクトとした。続いてソース、ゲート、ドレイン電極を形成してトランジスタ構造とした。試作したダイヤモンド電界効果型トランジスタの電流電圧特性を図1に示す。ニー電圧が小さく急峻な立ち上がりが得られている。 | Q8wZ1yUNXfLzcK9W
JPMXP1222AT0200 | 2066 | 2022 | AT | 200 | 内部利用（ARIM事業参画者以外） | 機器利用 | ---- | 溶液キャスト法による有機半導体微小結晶共振器のEL発光 | 佐々木 史雄 | 産業技術総合研究所 | 加工・デバイスプロセス | ---- | 量子・電子制御により革新的な機能を発現するマテリアル | マルチマテリアル化技術・次世代高分子マテリアル | AT-025：スパッタ成膜装置(芝浦） | AT-060：短波長レーザー顕微鏡[VK-9700] | [7 empty] | 溶液キャスト法,(チオフェン/フェニレン)コオリゴマー(TPCO)結晶,有機半導体レーザー材料,BP3T,微小共振器 | (チオフェン/フェニレン)コオリゴマー(TPCO)結晶は、優れた発光・伝導制御性を示し、電流注入型レーザー発振も報告され[1]、有機半導体レーザー材料として最有力な材料系の１つである。この系で溶液プロセスで作製可能な電流注入型有機半導体レーザーの開発を進めてきた。今回、発光層としてTPCO単結晶群とTPCO蒸着膜とを用いた有機EL素子を作製した。 | EL素子は5,5”-bis(4-biphenylyl)-2,2’:5’,2”-terthiophene (BP3T)等のトリクロロベンゼン溶液を基板上にキャスト・結晶析出後2,5’-bis(4-bi-phenylyl)-thiophene (BP1T)を真空蒸着し、その後cytopスピンコート、メタル蒸着の手順で素子を作製した。ここで用いたITO付き基板は【NPF025】スパッタ成膜装置(芝浦)で作製した。また、溶液からの析出結晶の厚さは【NPF060】短波長レーザー顕微鏡[VK-9700]で実測し、かなりばらつきはあるがELに寄与している部分はおよそ200nm前後だと考えられる。 | Fig.1にこれらの素子の模式図とELスペクトルを示す。BP1T蒸着膜が全体を覆っているが、全体が光るのではなく、析出結晶のある部分のみが多数光っており、それぞれの微小共振器部分のみでELが実現できていると考えられる。また、この析出結晶は光励起発振が得られる事も確認できている。図中2.17, 2.01eV付近のピークはBP3T由来の振動線で、2.68, 2.52eV付近のピークはBP1T由来の振動線である。BP3Tキャスト結晶のELの方がBP1T蒸着膜のELより強く、キャスト結晶の方が良く光っている事が判る。 | W3p64ZkykwL0Z46Z
JPMXP1222AT0196 | 2063 | 2022 | AT | 196 | 内部利用（ARIM事業参画者以外） | 技術代行 | ---- | 走査プローブ顕微鏡を用いた窒化物半導体の表面観察 | 永瀬 成範 | 産業技術総合研究所 | 加工・デバイスプロセス | 計測・分析 | 量子・電子制御により革新的な機能を発現するマテリアル | 高度なデバイス機能の発現を可能とするマテリアル | AT-047：走査プローブ顕微鏡SPM_2[SPM-9600/9700] | [8 empty] | 窒化ガリウム系共鳴トンネルダイオード（GaN系RTD）,貫通転位密度,ステップテラス構造 | 窒化ガリウム系共鳴トンネルダイオード（GaN系RTD）を用いることで、ピコ秒オーダー動作の高速な不揮発メモリの実現を期待できる[1]。今回、この不揮発メモリの実現に向けて、産業技術総合研究所ナノプロセシング施設（NPF）の走査プローブ顕微鏡を利用して、サファイア基板上に結晶成長したGaN系RTDの表面観察を行った。 | [利用した主な装置]【NPF054】ダイシングソー、【NPF012】ドラフトチャンバー（右）、【NPF021】プラズマアッシャー、【NPF047】走査プローブ顕微鏡SPM2［SPM-9600_9700］[実験方法] 所属機関の有機金属気相成長装置を用いて、サファイア基板上に、GaN系RTDの結晶成長を行った。その後、ダイシングソーで小片基板に分割し、アセトン超音波洗浄およびプラズマアッシャーにて不純物を除去した後、走査プローブ顕微鏡SPM2を用いて表面観察を行った。 | 走査プローブ顕微鏡を用いた窒化物半導体表面の貫通転位密度およびステップテラス構造の評価は、GaN系RTDを用いた不揮発メモリおよびその他の窒化物半導体デバイスの性能予測のために有効な手段である。Fig. 1には、サファイア基板上に結晶成長したGaN系RTDの貫通転位およびステップテラス構造を観察した結果である。走査速度およびIゲインを調整していくことで、微細な貫通転位を明瞭に観察できていることがわかった。しかし、さらに微細な貫通転位及びステップテラス構造を持つ基板を観察する場合、周辺ノイズ等の影響を受けやすいことがわかってきた。今後、NPFスタッフに相談し、この問題を解決していきたいと考えている。 | i3UNCm54hoUwn8uV
JPMXP1222AT0199 | 2065 | 2022 | AT | 199 | 外部利用 | 技術代行 | ---- | Si基板上におけるレジストのテーパー形状作製 | 山路 知明 | スタンレー電気株式会社 | 加工・デバイスプロセス | ---- | 高度なデバイス機能の発現を可能とするマテリアル | ---- | AT-011：i線露光装置 | [8 empty] | i線露光,テーパー形状 | Si基板上にポジレジストを塗布し、i線露光装置により、レジストにテーパー形状の作製を試みた。一般的にi線露光装置で露光してしまうとレジストはほぼ垂直に切れるため、テーパーをつけることは難しい。そこで露光装置のフォーカス位置をずらし集光位置を変えることで、テーパー形状作製を目指す。 今回はφ0.2~5μmのホールパターンがあるマスクを使用し露光時間とフォーカス位置を変える(デフォーカス)実験からレジストのテーパー形状が垂直より最大16°までの傾斜が作製できることを確認した。 | 露光【NPF011】i線露光装置現像【NPF091】自動塗布現像装置基板は4インチSi基板を使用①脱水ベーク：110℃/60s②HMDS（東京応化OAP）：シャーレvapor/120s③レジスト塗布（住友化学：PFI-38A7） ・500/3000rpm Preベーク：90℃/60s④露光 ・Exp：260ms,280ms ・デフォーカス：-2.0μm,-1.5μm⑤ポストExp.ベーク：110℃/60s⑥現像・リンス（現像液:tok NMD-3 TMAH2.38%）：現像90s※基板以外はNPFで用意していただいた部材を使用 | 作製したサンプルのテーパー形状を断面SEMから確認した(表1)。 デフォーカスを-2μmまで変化させることで垂直より最大16°程度のテーパー形状の作製を確認した。 「デフォーカス-2/露光時間260ms」のSEM像において、傾斜側面に凹凸がみられる。露光時間が280msの場合は傾斜面に凹凸が見られないため、露光時間の不足による影響の可能性がある。ただし、傾斜面の平坦性を確保するために露光時間を増加させると傾斜角が犠牲になる恐れがある。 | gKy66mtmTRBcn12C
JPMXP1222AT0197 | 2064 | 2022 | AT | 197 | 内部利用（ARIM事業参画者以外） | 機器利用 | ---- | 物理形成シリコン量子ドットの細線ゲート構造の電気特性評価 | 西山 伸平 | 産業技術総合研究所 | 加工・デバイスプロセス | ---- | 量子・電子制御により革新的な機能を発現するマテリアル | ---- | AT-093：高速電子ビーム描画装置（エリオニクス） | [8 empty] | スピン量子ビット, 物理形成量子ドット, ma-N2401 | 本研究では、スピン量子ビットのゲート操作の制御性の向上のために、物理形成量子ドット[1]の上に幅数十nm程度の微細な制御用ゲートの作製を試み、動作確認として単一量子ドットの測定を2.3K下で行った。 | 【利用した主な装置】【NPF093】高速電子ビーム描画装置(エリオニクス)【NPF094】解析用PC(CAD及び近接効果補正用)【NPF087】ワイヤーボンダ―【実験方法】 電子線描画前のデバイス構造をFig.1に示す。電子線ネガレジストma-N2401原液を用いて、3000 rpmで塗布した。解析用PCにて形状変更による近接効果補正を行い、加速電圧130kV、ビーム電流2nAで電子線描画行い、105℃でポストベークして現像を行った。デバイス完成後に、Power160 W, ウェッジツールの温度つまみを3.5に調節してワイヤーボンディングで配線を行った。 | 電子線描画し、現像を行った後、さらにCVD-SiO2のエッチングとpoly-Siのエッチングを行った後のSEM観察結果をFig.2 (a)に示す。今回はエッチング後も微細なゲート線が残っている。さらに、試作した単一量子ドットデバイスを用いて2.3Kにおいて電気的評価を行った（Fig.2(b)）。バイアスの絶対値10 mV付近まで、ダイヤ状の電流抑制領域を観測することができ、量子デバイスとしての動作確認に成功した。 | Pi49SIuQ9yIXeMe4
JPMXP1222AT0186 | 2061 | 2022 | AT | 186 | 内部利用（ARIM事業参画者以外） | 機器利用 | ---- | 樹脂を含浸した高緻密セラミック膜の断面SEM観察処理 | 鈴木 宗泰 | 産業技術総合研究所 | 加工・デバイスプロセス | 計測・分析 | その他 | マルチマテリアル化技術・次世代高分子マテリアル | AT-032：クロスセクションポリッシャー(ALD付帯) | [8 empty] | 非鉛強誘電体,BaTiO3(BTO),エポキシ樹脂含浸,BT-SB,BT-01 | プレス成形体であるMF膜の機械的性質の改善を目的として、非鉛強誘電体のBaTiO3(BTO)のMF膜の成形とその膜へのエポキシ樹脂含浸を検討し、SEMとEDSで確認した。 | 装置名：【NPF032】クロスセクションポリッシャ(CP) 平均粒径3 μmのBTO粒子(BT-SB)と平均粒径100 nmのBTO粒子(BT-01)を用いた。SUS箔上にBT-SBとBT-01の重量比が60:40になるように積層塗工した。次に、そのBTO粒子の付着面をAl箔に対向させ、面内方向に超音波を照射しながら1 GPaのプレス荷重をかけることで、BTO粒子をAl箔へ転写した。この転写の工程を18回繰り返すことでBTO-MF膜を成形した。液状エポキシ樹脂を真空中で含浸させて50℃で架橋し、エポキシ樹脂含侵BTO-MF膜を作製し、CPを活用して断面SEM観察用試料を作製した。 | エポキシ樹脂含浸後のBTO-MF膜の相対密度は90.1%であった。その膜の断面SEM像及びEDSによるC、Ti、Al、O元素マッピング像との合成によって着色された断面SEM像をFig. 1に示す。樹脂含浸前のBTO-MF膜はバインダーを含まないことから、Cの元素マッピング像の濃淡はエポキシ樹脂に由来する。従って、一部を着色した広域断面SEM像は、過不足無くエポキシ樹脂が含浸されていることを示しており、着色した拡大断面SEM像から、その樹脂はBTO/Al界面まで達していることが確認された。これまでの樹脂を含まないBTO-MF膜はスクラッチテストで圧粉体と同様に脆く崩れるが、エポキシ樹脂を含浸したBTO-MF膜はAl箔から剥離しないことから、適切な樹脂含浸でMF膜の機械的性質が劇的に改善することが明らかとなった。この樹脂含浸した膜に140 kV/cmの直流電界を印加した際のリーク電流(J)は1.1×10-6 A/cm2であり、5.4 μC/cm2の残留分極(Pr)と68 kV/cmの抗電界(Ec)の強誘電性を示した。 | 16EvAqkjKN0hp9xw
JPMXP1222AT0191 | 2062 | 2022 | AT | 191 | 内部利用（ARIM事業参画者以外） | 機器利用 | ---- | 過酸化水素によるチオール基含有シリカ源の酸化反応 | 銘苅 春隆 | 産業技術総合研究所 | 加工・デバイスプロセス | 計測・分析 | マルチマテリアル化技術・次世代高分子マテリアル | ---- | AT-065：顕微レーザーラマン分光装置(RAMAN) | [8 empty] | ドラッグデリバリーシステム(DDS),チオール基含有シリカ,還元型グルタチオン,ジスルフィド結合,有機シリカナノ粒子,S-H stretching,C-S stretching,SO2 stretching,S-S stretching | ドラッグデリバリーシステム(DDS)の基材として、生体内の還元型グルタチオンの酸化還元反応を利用して生化学分解性を有するジスルフィド結合を内包した有機シリカナノ粒子の効率的な合成方法を探求している。 | 【利用した主な装置】【NPF065】顕微レーザーラマン分光装置(RAMAN)【実験方法】 試料は1.5mLマイクロチューブ内の25℃の環境下でマイクロ撹拌子によって1、2、24時間撹拌された。撹拌終了後、5mLの試料をマイクロピペットでAu/Ti/Si基板上に滴下し、室温で自然乾燥させた。ラマン分光は波長532nmのレーザーとフルレンジグレーティングを組み合わせて測定した。専用試料ホルダーにスライドガラスを固定し、その上に10mm角のAu/Ti/Si基板を載せた。Ramanshiftの測定範囲は145-2620cm-1に設定した。 | 撹拌前の(3-mercaptopropyl)methyldimethoxysilane(MPDMS)ではS-HstretchingとC-Sstretching の他に、S-Sstretchingに由来するピークが確認できる。これは、Au/Ti/Si基板上にMPDMSを自然乾燥した際、空気酸化によりS-S結合が形成されたためと思われる。H2O2中での撹拌後では、S-H stretchingやC-Sstretchingに由来するピークが消失し、代わりにSO2stretchingに由来するピークが出現した。また、強度は弱いながらも、撹拌時間が長くなるにつれてS-Sstretchingに由来するピークも出現した。これらの強度比から、H2O2中での攪拌ではS-S結合の形成よりも、SO2結合を形成させる効果が大きいことが分かった。 | lPOckBW4l986T54G
JPMXP1222AT0185 | 2060 | 2022 | AT | 185 | 内部利用（ARIM事業参画者以外） | 技術補助 | ---- | 縮小投影露光装置によるナノ構造の作製 | 穂苅 遼平 | 産業技術総合研究所 | 加工・デバイスプロセス | ---- | マルチマテリアル化技術・次世代高分子マテリアル | 量子・電子制御により革新的な機能を発現するマテリアル | AT-011：i線露光装置 | [8 empty] | 近赤外線用, 回折格子 | 近赤外線用の回折格子において、光ロスを少なく回折効率を向上するためには、2次元構造の形状及び周期を精度良く作製する必要がある。必要な円形構造の設計直径は約945 nmであり、有効パターンエリアは20 mm角以上必要であったことから、i線露光装置（縮小投影露光装置）及び自動塗布現像装置を利用して回折格子構造の作製を行った。 | ・利用した主な装置【NPF011】 i線露光装置【NPF091】自動塗布現像装置・実験方法 自動塗布現像装置により、4インチSiウエハ上にフォトレジストを塗布し、i線露光装置によりレチクルパターンの1/5に縮小してウエハ上に露光し、再び自動塗布現像装置により現像することで、サブミクロンスケールの格子パターンを形成した。露光量を100mJから150mJまで10mJ刻みで条件を変えて露光を行い、現像は60s行った。形成したレジストパターンをマスクとして、ドライエッチングによりSiをエッチングした。レジスト除去後、電子ビーム蒸着によりAu膜を堆積した。 | 作製した回折格子のAFM像をFig. 1に示す。Fig. 1(a)、Fig.1(b)はそれぞれリソグラフィの露光量が110 mJ、150 mJである。110 mJで露光したサンプルで作製した結果、回折格子の円の直径は約836 nmであり、150 mJで作製した場合には円の直径が約968 nmであった。面内均一性も良く、露光量により直径の制御が可能であることが確認できた。 | K41GEcZNY1EFrBKQ
JPMXP1222AT0184 | 2059 | 2022 | AT | 184 | 外部利用 | 技術代行 | ---- | 熱酸化によるSiC上のSi酸化膜の形成 | 羽賀 保彦 | ソニーグループ株式会社 | 加工・デバイスプロセス | ---- | その他 | ---- | AT-041：ウェハー酸化炉 | AT-063：分光エリプソメータ | [7 empty] | 熱酸化,4H-SiCウェハ | SiCウェハ上にSi酸化膜を形成する方法として熱酸化を検討している。特定の熱処理条件による酸化膜成長速度を明らかにするため、処理時間を変えて膜厚変化を測定した。その結果、処理1分あたりの成膜速度はC面では約0.94 nm、Si面では約0.11 nmであることが明らかとなった。 | 4インチ4H-SiCウェハを希フッ酸処理によって自然酸化膜を除去した後に、ウェハ熱酸化炉を用い処理時間を変えて(100 min.、172 min.)、熱酸化処理(ドライ酸化、1100℃)し、分光エリプソメータによって酸化膜厚を計測した。処理に用いた装置は下記の通りである。【NPF015】酸アルカリドラフトチャンバー【NPF041】ウェハ酸化炉【NPF063】分光エリプソメータ(本実験は技術代行によりナノプロセシング施設大塚様によって実施いただいた。) | 今回の熱酸化によるSi酸化膜厚は、処理時間100分ではSiC C面で約110 nm、Si面で約12 nm、172分ではC面で約153 nm、Si面で約18 nmであった。Fig.1にSi酸化膜厚の熱酸化時間依存性を示した。この結果から、処理1分あたりの成膜速度は、C面で約0.94 nm、Si面で約0.11 nmと求められた。C面はSi面と比べ約8.5倍の成膜速度であり、この結果は先行研究1)とよく一致していた。 | r1hkH5o2KHOl57j7
JPMXP1222AT0183 | 2058 | 2022 | AT | 183 | 内部利用（ARIM事業参画者以外） | 機器利用 | ---- | マスクレスリソグラフィーを用いた、微小熱物性計測システムの構築 | 劉 芽久哉 | 産業技術総合研究所 | 加工・デバイスプロセス | ---- | 高度なデバイス機能の発現を可能とするマテリアル | ---- | AT-006：マスクレス露光装置 | AT-025：スパッタ成膜装置(芝浦） | AT-045：触針式段差計 | [6 empty] | 微小領域計測用デバイス,熱物性計測システム,熱電対,ヒーターパターン | 有機・高分子材料を始めとするソフトマテリアルは、ミクロスケールからサブミクロンスケールにわたって多様な高次構造を発現し、これらの構造は材料の熱物性に大きな影響を与える。これらの構造と物性の相関についての実測データは、材料開発において非常に重要で大きなニーズを持っている。 本研究課題では、これらのデータの実測をターゲットとして、ミクロスケールの熱物性計測システムの開発、及び計測の実現に必要な微小デバイスの製造に取り組んでいる。局所領域の熱物性計測においては、微小領域計測を実現するマイクロヒーター、マイクロセンサーの最適化が重要であり、自在性高くパターンを描画できるリソグラフィー技術が必須である。本研究ではNPFマスクレスリソグラフィー設備を中心として微細加工を実施し、微小な熱物性計測システムの構築を行った。 | 【利用した主な装置】【NPF006】マスクレス露光装置、【NPF008】スピンコーター、【NPF012】ドラフトチャンバー(右)、【NPF013】ドラフトチャンバー(左)、【NPF025】スパッタ成膜装置(芝浦)、【NPF045】触針式段差計【実験方法】 マスクレス露光機を用いたリソグラフィーにより、ガラス基板上に微細な熱電対、及びヒーターパターンを描画した。成膜材料としてMo, Au, Ni, ITOなどを用いることにより種々の微小領域計測用デバイスを製造した。 | Fig.1に示すのは、今回作製した微小加熱デバイスの一例である。このデバイスでは、図に示す通り、一辺50 μmの正方形の加熱領域が作成されている。これらのデバイスを基板上に配列状に多数配置することで、多くのサンプルを系統的に計測することが可能となる。 | aX75uEhZX8iPKWXp
JPMXP1222AT0107 | 2012 | 2022 | AT | 107 | 内部利用（ARIM事業参画者以外） | 技術代行 | ---- | ペロブスカイト太陽電池用新規キャリア輸送材料の開発 | 松井 卓矢 | 産業技術総合研究所 | 加工・デバイスプロセス | ---- | 革新的なエネルギー変換を可能とするマテリアル | ---- | AT-031：原子層堆積装置_1[FlexAL] | [8 empty] | ペロブスカイト太陽電池, 電子輸送層,SnO2層,Tetrakis(dimethylamino)tin(IV)（TDMASn） | ペロブスカイト太陽電池の変換効率の向上には、キャリア輸送層と光活性層との界面におけるキャリア輸送特性の改善が重要である。特に逆積みタイプのペロブスカイト太陽電池では、電子輸送層をペロブスカイト表面に形成する必要があり、ダメージレスな電子輸送層の製膜プロセスが重要である。本研究では、原子層堆積装置（ALD）で製膜したSnO2層をペロブスカイト太陽電池の電子輸送層兼金属接触用バッファ層として用いる検討を行った。 | SnO2層はthermal-ALD法で製膜し、Sn原料にはTetrakis(dimethylamino)tin(IV) （TDMASn）を用いた。酸化過程ではH2Oを用いた。膜厚の評価には分光エリプソメトリー法を用いた。原子層堆積装置【NPF031】 | Fig. １のような逆積みタイプ（p-i-n積層構造）のペロブスカイト太陽電池を作製した。電子輸送層であるフラーレン（C60）とAg電極の界面に厚さ約20 nmのALD-SnO2層を挿入することにより、性能が改善することを確認した。一般的に用いられる有機系材料のバッファ層（Bathocuproine BCP）に比べて、性能分布が改善する効果が得られた。 | i8CQh8bpS6u9p0to
JPMXP1222AT0105 | 2010 | 2022 | AT | 105 | 内部利用（ARIM事業参画者以外） | 技術代行 | 機器利用 | FeFET微細位置合わせのためのEB描画位置ずれ改修 | 高橋 光恵 | 産業技術総合研究所 | 加工・デバイスプロセス | ---- | 量子・電子制御により革新的な機能を発現するマテリアル | ---- | AT-093：高速電子ビーム描画装置（エリオニクス） | [8 empty] | 超低消費電力,高集積可能な半導体不揮発メモリ素子,強誘電体ゲート電界効果トランジスタ(FeFET),SAL601HSR2,描画位置座標の精度 | 超低消費電力で高集積可能な半導体不揮発メモリ素子である強誘電体ゲート電界効果トランジスタ(FeFET)の開発を行っている。FeFETの上部電極のパタニングに電子ビーム描画を用いている。開発中のFeFETの一部は約10nmの高精度な位置合わせを要するためCAD図形と電子線照射の点描像の一致が前提であるが従来は無視できないレベルの不一致があった。NPFスタッフ諸氏の尽力でこれが解決した。 | 【利用した主な装置】 【NPF093】高速電子ビーム描画装置(エリオニクス)【実験方法】 微小ギャップがある近接細線パタンをCADで作図し、電子線ネガレジスト塗布基板上に描画・現像した後、CAD(Fig.1(a)）と実際のレジストパタンを比較した。電子線ネガレジストはSAL601HSR2(ローム・アンド・ハース社)、基板は膜厚10nm以下の金属酸化膜つき単結晶シリコン基板である。電子線の照射条件は130kV, ビーム電流1nA, フィールドサイズ250μm□, Dot数1E+6, ビームステップサイズ0.25nm, 間引き設定pich20,20, dosetime 約0.02μs/dotである。現像後のレジストパタンを走査型電子顕微鏡(SEM)で真上から観察した。 | Fig.1(a)の元のCAD図形が縦長の矩形を挟んで左右対称であるのに比較して2022年4月28日以前に描画・現像した実際のレジストパタン(b)は左右非対称であり原因が分からず困っていた。問題は図形のギャップの消失ではなく対称なCAD図形が非対称に描画されたことが示唆する描画位置座標の精度の低さである。 Fig.1(b)から歪み量は10nmを越えており位置合わせ精度の信頼性が損なわれるため、NPFに相談した。症状はビーム電流1nAの時に顕著で100pAの時には目立たないことが分かった。ビームの書き出しと書き終わりの電気的なタイミングずれが疑われ、縦ラインと横ラインのスタートエンド位置をシフトするブランキングディレイパラメータの調整の必要性が指摘された。7月21日にエリオニクス社によりビーム電流1nA以上に該当するスキャンクロック100MHzに対して特に装置再調整の結果、それ以降は描画・現像後のレジストパタン歪みが改善した（Fig.１(c)）。 | KfOof6G6qx3ZU4tj
JPMXP1222AT0108 | 2013 | 2022 | AT | 108 | 外部利用 | 機器利用 | ---- | 中赤外表面プラズモンフォノンデバイスの構築 | 松井 裕章 | 東京大学 | 加工・デバイスプロセス | ---- | 量子・電子制御により革新的な機能を発現するマテリアル | ---- | AT-023：電子ビーム真空蒸着装置 | [8 empty] | 中赤外表面プラズモンフォノン, バイオセンシング, 表面フォノンポラリトン(SPhP), 表面伝搬波, 表面増強分光, 近接場イメージング | 赤外領域で発現する分子の振動や回転に基づく光吸収の存在は、高感度なバイオセンシングの応用に向けた重要な物理的性質の一つである。本研究では、結晶表面を伝搬る表面フォノンポラリトン(SPhP)に着目し、上述の課題解決を図るべくバイオセンシング技術の開拓を目指す。SPhPは、極性結晶中の光学フォノンと電磁場の結合によって生じる表面伝搬波である。小さな伝播損失や先鋭な共鳴ピークから算出される性能指数(Q-factor)が高いため、表面増強分光・近接場イメージング等への応用が期待されている。SPhPは表面プラズモン（SPR）と同様に空気中の伝搬光と比べ波数が大きいため、SPRと同様に直接励起は出来ない。故に、ZnO:Gaキャビティ構造内に形成されるSPRエネルギーをSPhP励起に利用し、高感度な赤外バイオセンシングを目指す。 | ZnO:Ga マイクロホール構造（200 nm高さ, 電子濃度：~1021 cm-3）を、異なる基板（TiO2, Al2O3,CaF2,4H-SiC）上にレーザーフォトリソグラフィー（トップダウン手法）とパルスレーザー堆積（PLD）法を用いて作製した。最後に、電子ビーム真空蒸着装置【NPF023】を用いてAl2O3でcapping（層厚：10nm程度）を行った。ZnO:Gaホール構造と外環境（空気や水溶液）との反応を抑制する。 | 図1に、Al2O3(0001)基板上にZnO:Gaマイクロホール構造を持った試料の角度可変偏光反射分光計測の結果を示す。s波とp波励起で大きさ差異が観測され、p波励起では960及び810 cm-1に特徴的な反射ディップが見られた（ただし、500及び600 cm-1に観測される反射ディップはZnO及びAl2O3基板のバルクフォノンに関係する）。965 cm-1の共鳴ピークでは、Al2O3の誘電率は正（Re[ε] =0.57：ENZ領域）を示し、一方、810 cm-1の共鳴ピークにおけるAl2O3の誘電率は負（Re[ε] = -1.59）を与えた。故に、965 cm-1の共鳴はZnO:Gaキャビティ励起に関与し、801 cm-1の共鳴は表面フォノンが関係する。 故に、マイクロホール内のキャビティ励起が4H-SiC表面上へフォノン伝搬励起を誘起したと考えられ、それはキャビティ内に担架された生体分子を効率良く表面検出が可能な手法として期待される。 | k8GAoOqvwg8a7H5i
JPMXP1222AT0109 | 2014 | 2022 | AT | 109 | 内部利用（ARIM事業参画者以外） | 技術代行 | ---- | 結晶シリコン太陽電池用新規コンタクトの開発 | 松井 卓矢 | 産業技術総合研究所 | 加工・デバイスプロセス | ---- | 革新的なエネルギー変換を可能とするマテリアル | ---- | AT-031：原子層堆積装置_1[FlexAL] | AT-104：原子層堆積装置_4〔FlexAL〕 | AT-023：電子ビーム真空蒸着装置 | [6 empty] | 太陽電池,パッシベーティングコンタクト技術,酸化チタン薄膜,TTIP | 太陽電池の変換効率の向上には、半導体と電極界面でのキャリア再結合を抑制すると同時に、電子または正孔を効率よく外部に取り出すことが重要である。近年、良好な界面パッシベーションとキャリア選択性を併せ持つ金属酸化物系材料が見出され、これらを用いたパッシベーティングコンタクト技術が注目を集めている。本研究では原子層堆積装置（ALD）で製膜した酸化チタン薄膜を結晶シリコン太陽電池の正孔選択性パッシベーティングコンタクトとして用いる独自技術の開発を行っている。今回、酸化チタンと金属からなる単純な積層構造をSi太陽電池の裏面電極に用いる検討を行った。 | 酸化チタン薄膜（厚さ：約5 nm）はTTIPとH2Oを原料とした熱ALD法で製膜した。正孔選択性とパッシベーション性能を向上させるために、酸化チタン製膜後に水素プラズマを酸化チタン表面に照射した。太陽電池の正極として、酸化チタン表面に異なる仕事関数を有する金属を電子ビーム蒸着やスパッタで形成した。原子層堆積装置【NPF031】【NPF104】電子ビーム真空蒸着装置【NPF023】 | 様々な金属電極と酸化チタンの接触を検討したところ、仕事関数が約4.6 eV以上の金属との接触で高いパッシベーション性能と高い開放電圧が得られることが明らかになった。これは酸化チタン/Si界面の負の固定電荷による電界効果パッシベーション効果が接触する金属の仕事関数に依存することを示している。 | XG27ce1M8Mq3jH1u
JPMXP1222AT0104 | 2009 | 2022 | AT | 104 | 内部利用（ARIM事業参画者以外） | 技術代行 | ---- | カーボンナノチューブネットワーク用素子構造の試作 | 弓削 亮太 | 産業技術総合研究所 | 加工・デバイスプロセス | ---- | 高度なデバイス機能の発現を可能とするマテリアル | 次世代ナノスケールマテリアル | AT-006：マスクレス露光装置 | AT-019：多目的エッチング装置(ICP-RIE) | AT-025：スパッタ成膜装置(芝浦） | AT-030：プラズマCVD薄膜堆積装置 | AT-109：６インチ電子ビーム真空蒸着装置（アールデック） |  |  |  |  | カーボンナノチューブ（CNT）,ボロメータ型赤外線センサ素子 | カーボンナノチューブ（CNT）ネットワークを動作部としたボロメータ型赤外線センサ素子試作のため、電極及びパッシベーション膜の形成、及びパッシベーション膜へのホール形成等を行った。 | [NPF006] マスクレス露光装置[NPF008] スピンコーター（フォト）[NPF019] 反応性イオンエッチング装置（RIE）[NPF022] UVオゾンクリーナー[NPF025] スパッタ成膜装置(芝浦[NPF030] プラズマCVD薄膜体積装置[NPF054] ダイシングソー[NPF106] 小型自動現像装置[NPF109] ６インチ電子ビーム真空蒸着装置 素子作製プロセスの１例を示す。Si基板上にレジストを塗布、マスクレス露光装置で露光し、レジストパターニングを行った。その後E-gun蒸着装置でTi/Au (20/200nm)を成膜し、剥離液に浸しリフトオフを行った。次に基板表面にスパッタ装置でSiO2を100 nm成膜した。最後に電極へのコンタクトホールを形成するため、レジストをパターニングし、RIEでSiO2エッチングした。 | 試作した素子構造のSiO2上に、CNTを分散することで電極間にCNTネットワークを構築した。IV特性をFig. 1に、素子外観写真をそのインセットに示した。試作した構造がCNTネットワークの特性解析に用いることができることが確認された。 | hyQtTrcbjpZM79Q5
JPMXP1222AT0101 | 2008 | 2022 | AT | 101 | 外部利用 | 機器利用 | ---- | カーボン高精度パタン加工のための高アスペクト比SiO2ハードマスクの検討 | 高橋 千春 | 微細加工デザイン | 加工・デバイスプロセス | ---- | その他 | ---- | AT-025：スパッタ成膜装置(芝浦） | AT-045：触針式段差計 | AT-060：短波長レーザー顕微鏡[VK-9700] | AT-004：電界放出形走査電子顕微鏡[S4800_FE-SEM] | [5 empty] | SiO2ハードマスク | カーボン膜へ微細パタンを形成するためにSiO2ハードマスクを検討している。SiO2膜のドライエッチングにおけるレジスト耐性、パタンの撚れなどの課題を考慮してSiO2膜厚を高精度に制御することにより、ナノメータ寸法においてアスペクト比5程度のSiO2微細パタンを得た。 | 【利用した主な装置】スパッタ成膜装置(NPF025)触針式段差計(NPF045)短波長レーザー顕微鏡(NPF060) 電界放出形走査電子顕微鏡(NPF004) 【実験方法】 試料基板はカーボン薄膜を成膜した40×40ｍｍのSi基板片を用いた（弊社準備）。 スパッタ成膜装置によりハードマスクとしてSi-SiO2薄膜を堆積した。SiO2成膜は密着性を向上するためSi薄膜(厚さ: 5 nm)の成膜後に連続プロセスで行った(R3年度NPF利用報告書)。以下に成膜条件を示す。 (a) Si薄膜 放電ガス： Ar=10 sccm, 0.4 Pa RFパワー：200 W (b) SiO2薄膜 放電ガス： Ar/O2=9.5/0.5 sccm, 0.5 Pa RFパワー：200 Wなお、ウエット洗浄等基板表面の前処理は行っていない。 微細パタンは、ZEP系レジストを用いて電子ビーム描画(EB描画)により凹部幅50nmとして凹：凸=1:1, 1:2, 1:3のLSパタンを描画、続いてC2F6系ガスによるRIEを行って形成した(弊社実施)。 | Table1にSiO2膜厚、レジスト膜厚の測定結果を示す。SiO2成膜レート5.5 nm/minが良く再現していることが分かる。ZEPレジストについてはSO2-RIEの選択比が1.3程度を目標に材料およびプロセスを調整した。 Fig.1にSiO2パタンのSEM観察結果を示す。(a) では膜厚222nmにおいて、凹：凸=1:1のLSパタンが撚れ等の異常がなくほぼ設計通りの寸法50nmで形成されている。(b) では膜厚248nmにおいて、アスペクト比5のLSパタンが精度良く形成されている(凹：凸=1:2)。SiO2膜厚の高精度制御、かつエッチング選択比1.3を確保出来たことによると考えられる。今後の課題として、 レジストプロセスの最適化、EB描画の高精度化による更に微細なパタンへの適用を検討する。 | z6G2uFl46xP1CZ58
JPMXP1222AT0095 | 2006 | 2022 | AT | 95 | 外部利用 | 技術補助 | ---- | SiO2膜のハードマスク適用性評価 | 山根 武 | キオクシア株式会社 | 加工・デバイスプロセス | ---- | 量子・電子制御により革新的な機能を発現するマテリアル | ---- | AT-004：電界放出形走査電子顕微鏡[S4800_FE-SEM] | AT-019：多目的エッチング装置(ICP-RIE) | AT-082：化合物半導体エッチング装置（ICP-RIE） | AT-093：高速電子ビーム描画装置（エリオニクス） | [5 empty] | SiO2膜,ハードマスク,ZEP520A7,hp50nmL/Sパターン | 50nm厚SiO2膜をハードマスクとし、hp50nmL/Sパターンを形成できることを確認した。 | 【利用した主な装置】【NPF004】 電界放出形走査電子顕微鏡【NPF019】 多目的半導体エッチング装置【NPF082】 化合物半導体エッチング装置【NPF093】 高速電子ビーム描画装置【実験方法】 サンプルとして50nm厚のSiO2膜を成膜したSi基板を準備した。EBレジストZEP520A7をZEP-Aにて重量比(DR)1.65に希釈して、4000rpm、1分間にて塗布し、180℃、3分間のベークにてSiO2膜付きSi基板上に85nm厚のレジスト膜を形成した。 高速電子ビーム描画装置にてhp50nmL/Sパターンを描画し、現像液ZED-N50に1分間、リンス液ZMD-Bに30秒間浸した後に窒素を吹き付けて乾燥させた。 多目的エッチング装置を用い、CF4 80sccm、CHF3 20sccm、2Pa、ICP150W、Bias2W、20℃、2分15秒の条件にてSiO2膜のエッチングを行った。次に化合物半導体エッチング装置を用い、①Cl2 50sccm、1Pa、ICP 200W、Bias12.5W、20℃、1分の条件と、②Cl2 50sccm、BCl3 10sccm、1Pa、ICP 200W、Bias12.5W、20℃、1分の条件にてSi基板のエッチングを行った。 | 電界放出型走査電子顕微鏡による現像後の断面像をFig.１、SiO2膜エッチング後の断面像をFig.２、条件①、②のSi基板エッチング後の断面像をFig.3、4に示す。いずれも所望の形状が得られており、SiO2膜をハードマスクとした加工が行えることを確認した。 | 3Fmc0P6PkaFeo4Su
JPMXP1222AT0096 | 2007 | 2022 | AT | 96 | 内部利用（ARIM事業参画者以外） | 技術代行 | ---- | トランスファープリンティングによる光回路集積 | 高 磊 | 産業技術総合研究所 | 加工・デバイスプロセス | ---- | その他 | 量子・電子制御により革新的な機能を発現するマテリアル | AT-031：原子層堆積装置_1[FlexAL] | AT-025：スパッタ成膜装置(芝浦） | AT-047：走査プローブ顕微鏡SPM_2[SPM-9600/9700] | AT-061：短波長レーザー顕微鏡[OLS-4100] | [5 empty] | トランスファープリンティング,光回路集積,フレキシブル基板,ジメチルポリシロキサン（PDMS）,SGGG（Substituted Gadolinium Gallium Garnet） | 印刷を活用したフレキシブル基板上の電子デバイス形成技術は急速に発達し，電子回路とセンサを組み合わせた複合機能を有するフレキシブルデバイスが注目を集めている．本研究ではIII-V族の光半導体材料や磁気光学材料，シリコンフォトニクス薄膜回路を任意の基板へ集積することを目的としてトランスファープリンティング技術を導入する．具体的には高分子エラストマーの一種であるジメチルポリシロキサン（PDMS）の転写速度および温度のパラメータを調整することで，異種材料界面の表面粘性を制御した“ピックアップ”と“スタンプ”転写作業を行う．異種材料集積を活用したフレキシブル基板上への光送受信素子回路を構築する． | 【利用した主な装置】 【NPF031】原子層堆積装置，【NPF025】スパッタ成膜装置，【NPF047】走査プローブ顕微鏡，【NPF061】短波長レーザー顕微鏡 他【実験方法】 磁気光学材料の一種であるSGGG（Substituted Gadolinium Gallium Garnet）基板に対して，SiO2膜を形成したSiウェハ基板上に直接接合した．その後，研削（BG），および化学機械研磨（CMP）工程を経て，2～3mm厚程度の薄膜化されたSGGG onInsulator基板を得た．段差計およびレーザー顕微鏡，電子走査顕微鏡，走査プローブ顕微鏡等によりSGGG膜の残厚について評価した結果をFig. 1に示す．接合ウェハ全面において，約3mm厚と見込まれ，高い加工精度が観測された． | Fig.1の電子顕微鏡による断面および鳥瞰図に示すように，MEMS作成技術を活用した中空構造を作成し，シリコンフォトニクス回路上への異種材料集積を試みた．本年度はトランスファープリンティング技術によるSGGG基板の接合に注力し，デバイス作製に成功した．光学評価では，反射光に対する10 dB以上のアイソレーション特性を確認した．更に，裏面接合面の表面粗さ観察において産総研NPF施設の走査プローブ顕微鏡等を活用した． | TPK8932K2z91T57n
JPMXP1222AT0106 | 2011 | 2022 | AT | 106 | 内部利用（ARIM事業参画者以外） | 技術代行 | ---- | 低温異種材料接合技術の開発 | 張 文馨 | 産業技術総合研究所 | 加工・デバイスプロセス | ---- | 量子・電子制御により革新的な機能を発現するマテリアル | ---- | AT-031：原子層堆積装置_1[FlexAL] | [8 empty] | 低温異種材料接合技術Low Temperature Hetero-layer Bonding Technology (LT-HBT),CFET構造,接合技術 | 携帯情報端末やIT機器などの爆発的な普及により、情報処理を担うCMOS回路の高性能化や消費電力の低減が求められている。ここまでは、n型FETとp型FETを平面的に並べてきたが、今後さらに進化したCMOSトランジスタ構造として、n型FETとp型FETを上下に積層したCFET構造が提案されている。このような構造では、占有面積が従来の50%程度に低減し、上下の配線距離が短縮化され、さらなるCMOSトランジスタの高速化と高密度集積化が期待できる。一方、ポストSiチャネル材料として最も有望視されているGeは、Siに比べ移動度が高く、より低電圧で多くの電流を流すことができることから、トランジスタの高速化と消費電力低減が期待される。したがって、n型FETはSi、p型FETはGeで積層化したCFET構造が可能となる。我々はこの異種チャネルが集積化した接合技術を実現した。 | 【利用した主な装置】 【NPF031】原子層堆積装置【実験方法】 図1に今回開発したの低温異種材料接合技術Low Temperature Hetero-layer Bonding Technology (LT-HBT)のプロセスフローを示す。まずSOIウエハー上にGeをエピタキシャル成長したドナーウエハー(a)を用意する。SOIウエハーをドナーウエハーに利用することで、接合後のSi基板の剥離を精度良くできる。ここでGeエピ層は、Si層との界面に近いところには欠陥層が、表面側には高品質層が形成される。次にドナーウエハーとSOIホストウエハー(b)にSiO2絶縁膜を原子層堆積装置で堆積し、表面活性化後(c)、両者を200度以下の低温で接合させる(d)。その後、ドナーウエハーのSi基板(e)、BOX絶縁膜、Si層をドライおよびウエットエッチングで順次除去し(f)、Si/Ge異種チャネル積層構造が得られる(g)。最後に、中性ビーム技術により、欠陥層を除去、高品質層を所定の膜厚まで均一に薄膜化すると(h)、Si/Geチャネル層が積層した構造が完成する(i)。転写プロセスとエッチングプロセスをすべて低温で行うことで、Si層やGe層へのダメージが極めて少ない高品質のSi/Ge異種チャネル薄膜集積構造が実現する。 | 図2にHKMGをつけた後のCFETチャネル部分のTEM断面図とEDX分析結果を示す。上部にGe層、下部にSi層がチャネル幅50 nm程度のナノシート状で積層した構造が見て取れる。また、EDX分析から、Si/Ge異種材料チャネルがhigh-kゲート絶縁膜Al2O3と金属ゲートTiNに覆われていることを確認した。 | 1zkYLq43Pw7Tk10L
JPMXP1222AT0093 | 2005 | 2022 | AT | 93 | 内部利用（ARIM事業参画者以外） | 技術補助 | ---- | 紫外線光電子分光による透明導電酸化物薄膜の仕事関数測定 | 野本 淳一 | 産業技術総合研究所 | 計測・分析 | ---- | その他 | ---- | AT-074：エックス線光電子分光分析装置(XPS) | [8 empty] | 紫外線光電子分光 (UPS),酸化インジウム (In2O3) 透明導電膜,KrF エキシマレーザー,He-II 線 | 透明導電膜を電子デバイスの透明電極として用いる場合、透明導電膜には導電性や透光性に加えて、積層される、または堆積する他材料との仕事関数の調整が要求される。仕事関数は、イオン化ポテンシャルとフェルミ準位の両方に影響する。仕事関数の測定手法の中で、紫外線光電子分光 (UPS) は2 次電子のカットオフエネルギーから仕事関数を算出できるのと同時に、価電子帯スペクトルのエネルギー位置からのフェルミ準位も確認できるため、その変化の機構解明に強力なツールとなる。 我々はこれまでに紫外線 (UV) レーザー照射による透明導電酸化物薄膜の表面改質技術を開発してきている。本課題では酸化インジウム (In2O3) 透明導電膜の仕事関数に対するレーザー照射条件の影響を、UPS を用いて確認した。 | 【利用した主な装置】【NPF074】エックス線光電子分光分析装置 (XPS)【実験方法】 無アルカリガラス基板 (Corning Eagle-XG) 上に高周波マグネトロンスパッタリング法、もしくは直流アークプラズマを用いるイオンプレーティング法によりIn2O3 薄膜を成膜した。成膜後、薄膜試料表面に対して大気中、および真空中でKrF エキシマレーザー (λ = 248 nm) を照射した。仕事関数は、上記 XPS 装置付属の紫外線光源: He-II 線 (40.8 eV) を用いるUPS 分析により求めた。 | 図 1は In2O3 薄膜から得られた UPS スペクトルの2 次電子のカットオフ領域を示している。図の横軸は、測定時に印加したバイアス 6 V 分エネルギー補正している。光電子強度がゼロになるエネルギーが 2 次電子のカットオフエネルギー: Ecut に対応する。光源には He-II 線: 40.8 eV を用いたため、仕事関数 (φ) は 40.8- Ecut で算出される。図 1 から明らかなように、未照射、大気中、真空中レーザー照射した試料の φ (Ecut) は、それぞれ4.27 eV (36.53 eV)、4.34 eV (36.46 eV)、4.51 eV (36.29 eV) であり、レーザー照射は仕事関数の上昇に有効であることが確認できた。 | H4FN5mtjjmZ4PItG
JPMXP1222AT0090 | 2003 | 2022 | AT | 90 | 内部利用（ARIM事業参画者以外） | 機器利用 | ---- | X線回折による相変化材料の評価 | 桑原 正史 | 産業技術総合研究所 | 計測・分析 | ---- | 高度なデバイス機能の発現を可能とするマテリアル | ---- | AT-070：X線回折装置(XRD) | [8 empty] | 相変化材料,不揮発性光通信用スイッチ素子,MnTe | 我々は相変化材料を用いた不揮発性光通信用スイッチ素子の開発を行っている。当初は、光記録に使われていたGeSbTeで研究を行っていたが、通信波長帯での光吸収が大きく、位相制御に使えないという欠点があった。昨年、東北大から報告されたMnTeは、もともと相変化メモリー用の材料であるが、スイッチ素子用としても、十分光吸収が小さいことがわかった。本研究では、MnTeの光・熱物性を測定し、シミュレーションへの導入数値とすることを目的としている。ここでは、MnTeの2つの相を確認するため、X線回折実験を行ったので、報告する。 | ・利用した主な装置名：【NPF070】X線回折装置(XRD) 試料構造は、シリコンや石英の基板上に100 nmのMnTeを成膜し、その上に酸化防止膜としてSiO2を100 nm成膜となっている。MnTeにはβ相とα相という典型的な結晶構造が存在し、アズデポではβ相、500℃前後でα相という結晶転移を起こす。XRDの測定モードとして 、平行法と集中法の2つを使い分けている。平行法では、X線のモノクロ化、スリットによるビームの平行化が行われるため、回折角度の高精度化が見込めるが、一方、強度が弱くなる欠点がある。集中法では、モノクロ化や平行化が行われず、そのため強度が強くなるメリットがある。ただし、後述するような装置由来な現象が生じ、使用には十分な注意が必要である。 | 典型的なMnTeのXRD測定結果を図１に示す。アズデポではβ相となり、24.3°に（002）面の回折、510℃アニールではα相となり、28.4°に（101）面の回折が観測された。XRDの測定により、所望の結晶性が得られていることがわかった。光・熱物性の測定を行う際、必ずXRD で結晶性を確認してから測定を行っている。 | 6qQkUwexyV2LD2cF
JPMXP1222AT0085 | 2000 | 2022 | AT | 85 | 外部利用 | 技術代行 | ---- | 回折光学素子のウエハ全面への作製 | 君野 和也 | 国立大学法人 大阪大学 | 加工・デバイスプロセス | ---- | 量子・電子制御により革新的な機能を発現するマテリアル | 革新的なエネルギー変換を可能とするマテリアル | AT-011：i線露光装置 | [8 empty] | Ｓｉピラーパターン | 近年、物質表面に形成したナノ・マイクロ構造体によって光のスペクトル、指向性や偏光を制御できるようになった。シミュレーションで得られた光制御特性を実サンプルで実証するため、シリコン基板上に微細なＳｉピラーパターンを形成した。 | 【利用した主な装置】i線露光装置(NPF011)、自動塗布現像装置(NPF091)【実験方法】 最初にシリコン基板上にレジストを塗布し、その後ｉ線ステッパーを使用してエッチングのマスクとなるレジストパターンを形成した。次に別施設のエッチング装置(ICP-RIE)によりボッシュプロセスを利用して高アスペクトパターンを形成した。最後にレジスト除去を行い、所望するパターンを得ることができた。 | 図１は完成したピラーパターンの一部を観察したＳＩＭ（Scanning Ion Microscope）像である。ステッパーの露光時間、現像条件およびエッチング（ボッシュプロセス）のサイクル数を最適化することにより、ウエハ全面に設計通りのピラーパターンを均一性良く得ることができた。 | dYgVG3CkzUeghTqA
JPMXP1222AT0087 | 2001 | 2022 | AT | 87 | 外部利用 | 機器利用 | ---- | フィルムに印刷した銀ペーストの焼成状態の観察 | 小山 千慧 | 株式会社小森コーポレーション | 加工・デバイスプロセス | ---- | その他 | 高度なデバイス機能の発現を可能とするマテリアル | AT-004：電界放出形走査電子顕微鏡[S4800_FE-SEM] | [8 empty] | FHE (Flexible Hybrid Electronics),グラビアオフセット印刷機,スクリーン印刷機,銀ペースト,チップ実装,はんだペースト | 小森コーポレーションでは、半導体やFHE (Flexible Hybrid Electronics)などのPE (Printed Electronics)分野向けのグラビアオフセット印刷機やスクリーン印刷機を開発しており、FHE用途の銀ペーストやミニLED/マイクロLEDディスプレイのチップ実装用途のはんだペーストの印刷試験等を行っている。今回は、フィルムに2種類の銀ペーストを重ねて印刷した際の銀の焼成状態を観察した結果を報告する。 | ・利用した主な装置 【NPF004】電界放出形走査電子顕微鏡[S4800_FE-SEM]・実験方法 フィルムに2種類の銀ペーストを重ねて印刷し、焼成したサンプルを断裁し、焼成状態を電界放出形走査電子顕微鏡で観察した。 | Fig. 1 (a)に倍率900倍で撮影したSEM画像を示す。銀ペーストが2層に分かれており、上層に一部色が濃い部分があることが分かる。その部分を撮影したものがFig. 1 (b)、その周辺を撮影したものがFig. 1 (c)である。倍率はどちらも11000倍である。これら2つの図を比較すると、Fig. 1 (b)においては中央部で粒子サイズが明らかに大きくなっているため、銀粒子が焼成によって溶融していることが分かる。 | G5576oPRI7S6StBU
JPMXP1222AT0092 | 2004 | 2022 | AT | 92 | 内部利用（ARIM事業参画者以外） | 技術補助 | ---- | InGaAsOI基板と受光素子の作成 | 石井 裕之 | 産業技術総合研究所 | 加工・デバイスプロセス | ---- | 量子・電子制御により革新的な機能を発現するマテリアル | ---- | AT-006：マスクレス露光装置 | AT-011：i線露光装置 | AT-023：電子ビーム真空蒸着装置 | AT-031：原子層堆積装置_1[FlexAL] | AT-099：サムコ原子層堆積装置_2[AD-100LP] |  |  |  |  | モノリシック3次元集積技術, 近赤外光検出素子, In0.53Ga0.47As, MSM(Metal-Semiconductor-Metal)受光素子, InGaAsOI基板 | 近年、Ge や化合物半導体などポストシリコンと呼ばれる半導体膜をSi回路上に積層させ、多種多様な機能素子を実現するモノリシック3次元集積技術が注目されている。我々は、これまでに半導体上にSiO2膜、Al2O3膜など無機絶縁膜同士の接合を用いて高品質な半導体層の転写を実証してきた。 今回、近赤外光検出素子のSi基板上への実装を行った。近赤外線受光素子は、光通信、ナイトビジョン、セキュリティ、生体認識など幅広い分野で利用されており、Si回路へのモノリシック集積が強く求められている。そこで、受光素子として、1700nm付近にカットオフを有するIn0.53Ga0.47AsをSi基板上へ転写し、Si基板上のMSM(Metal-Semiconductor-Metal)受光素子の作成を試みた。 | InP基板上に格子整合系にてエピ成長したInGaAs エッチストップ（E/S）層 / InP エッチストップ層 / In0.53Ga0.47As デバイス層の上に、ALDにてAl2O3膜を成膜した。他方、SiO2膜付きSi基板を用意し、それぞれの基板にWet洗浄を行ってから直ちに両基板の酸化膜同士を重ね合わせ、減圧下220℃でプレスして接合した。その後、InP基板層、InGaAs E/S層、InP E/S層を選択Wetエッチングにて除去してInGaAsOI基板とした。その後、エッチングによる素子間分離、ALDでの保護膜形成とリフトオフプロセスでの電極形成を行い、MSM素子を作成した。なお作成には下記の装置を使用した。【NPF006】マスクレス露光装置、【NPF011】i線露光装置、【NPF023】電子ビーム真空蒸着装置、【NPF031】原子層堆積装置_1[FlexAL]、【NPF099】サムコ原子層堆積装置_2[AD-100LP] | 作成したInGaAsOI基板のMSM素子の模式図と感度の波長依存性を図１に示す。InGaAsのバンドギャップに基づいた感度のカットオフが1700nm付近に確認することが出来た。以上のことから、本手法により近赤外光受光素子として機能するInGaAs層がSi基板に転写出来ることを確認した。 | d6k8u3Z1BIw7yaxo
JPMXP1222AT0089 | 2002 | 2022 | AT | 89 | 外部利用 | 技術補助 | ---- | CpHf(OtBu)3 + O3でのHfO2膜のALD成膜 | 今瀬 章公 | 株式会社 トリケミカル研究所 | 計測・分析 | 加工・デバイスプロセス | その他 | ---- | AT-063：分光エリプソメータ | AT-074：エックス線光電子分光分析装置(XPS) | [7 empty] | CpHf(OtBu)3,ALD成膜,ALD Window | CpHf(OtBu)3とO3でALD成膜を試みた。基板温度に対して成膜レートが上昇する傾向が見られたが、原料暴露量に対しては325℃以下で成膜レートが飽和し、325℃以下ではALDモードになっていると考えられる。 | 自社製のALD成膜装置を用い、Hf源としてCpHf(OtBu)3、酸化剤としてO3とO2の混合ガスを用いSi基板上へALD成膜を行った。Hf源の暴露量は0.17[torr.sec], O3暴露量は25[torr.sec]とし、基板温度を200℃~400℃の範囲で変えた。また、基板温度を300，325，350℃とした場合において、Hf源の暴露量を変えて成膜を行った。 各試料の膜厚を【NPF063】分光エリプソメータで測定した。また300℃で成膜した試料の組成を【NPF074】エックス線光電子分光分析装置(XPS)を用いて確認した。 | 各温度で作製した試料の膜厚から成膜レートと温度の関係を図.1に示す。温度に対して成膜レートが上昇する傾向が見られ、ALD Windowが明らかではない。 また、基板温度を300，325，350℃とした場合の暴露量と成膜レートの関係を図.2に示す。300℃と325℃では暴露量に対して成膜レートが飽和しているのに対し、350℃では暴露量に依存して成膜レートの上昇が見られた。 また、300℃で成膜した試料の膜組成はO:65%, Hf: 26.7%, C: 8.2%であった。 | DI4D03E5r6S5q66C
JPMXP1222AT0083 | 1999 | 2022 | AT | 83 | 外部利用 | 機器利用 | ---- | 微細な球状液滴を実現する撥水性基板の作製 | 宮川 順乃介 | 国立大学法人筑波大学 | 加工・デバイスプロセス | ---- | 革新的なエネルギー変換を可能とするマテリアル | ---- | AT-030：プラズマCVD薄膜堆積装置 | AT-095：RF-DCスパッタ成膜装置（芝浦） | AT-019：多目的エッチング装置(ICP-RIE) | AT-004：電界放出形走査電子顕微鏡[S4800_FE-SEM] | [5 empty] | 超撥水性基板,superhydrophobic substrate | 本課題では、液滴球体を形成する超撥水性基板（接触角150度前後）の作製を、表面条件をコントロールできるエッチングプロセスから行う。またこの手法やレシピは産総研の馬場宗明氏によるもので、同様の課題を扱うものとなる。本報告では作製した基板とその撥水特性について示す。 | Siウエハをダイシング（【NPF054】ダイシングソー）および洗浄した後、【NPF030】プラズマCVD薄膜堆積装置によって酸化膜を、【NPF095】RF-DCスパッタ成膜装置（芝浦）によって金膜を順に形成する。その後、【NPF044】マッフル炉加熱によるアニーリングで金を凝集し、その金をマスクとして反応性イオンエッチング（【NPF019】多目的エッチング装置（ICP-RIE））をおこなった。このようにしてできた表面を【NPF004】電界放出形電子顕微鏡[S4800_FE-SEM]で観察した。また金を搭載しない基板作製のために、プラズマアッシング（【NPF021】プラズマアッシャー）とAuのウエットエッチング（【NPF015】酸アルカリドラフトシャンバー_1内でのAURUM302使用）についてもおこなった。 | 結果として、上記の加工を施した超撥水表面はFig. 1のようなおよそ2 µm程度の高さと数百nmスケールの直径を持った柱状構造を形成した。また加工表面上での液滴は各方向から見て球体形状を成していた。これは2つの効果に起因するもので、ナノピラーによるロータス効果とエッチング時のフッ素系ガスによる反応による化学修飾に起因する。 | 1F7J8vrgOsugt6P2
JPMXP1222AT0082 | 1998 | 2022 | AT | 82 | 外部利用 | 機器利用 | ---- | ミリングレート安定性評価 | 石濱 晃 | 株式会社エルテック | 加工・デバイスプロセス | ---- | その他 | 量子・電子制御により革新的な機能を発現するマテリアル | AT-033：アルゴンミリング装置 | AT-030：プラズマCVD薄膜堆積装置 | AT-045：触針式段差計 | [6 empty] | アルゴンイオンミリング,TEOS酸化膜,熱酸化膜 | アルゴンイオンミリング装置を用いたエッチングプロセスでは，再現性良くエッチング量をコントロールすることが重要である。 再現性の一つの指標としてミリングレートの長時間安定性をシリコン酸化膜サンプルによりミリング時間とミリング深さとの関係から検討した。今回の検討では，TEOS酸化膜と熱酸化膜付きサンプルを用い，ミリングレートのミリング時間依存は酸化膜の成膜方法に依存しないことが分かった。 | 【利用した主な装置】【NPF033】 アルゴンミリング装置【NPF030】 プラズマCVD薄膜堆積装置【NPF045】 触針式段差計 シリコンウエハー上にTEOS酸化膜をプラズマCVD装置で成膜したウエハー及び熱酸化膜を形成したシリコンウエハーからサンプルを切り出し，マスキングにはカプトンテープを用いた。 ミリング深さはミリング後の試料のミリング領域とマスクされた領域との段差を接触式段差計或いは干渉膜厚計での酸化膜厚を測定した結果から算出した。 なお，ミリング中は試料ステージの回転とチラーによる冷却を行った。 チラー温度は20±1℃であった。 | Fig.１にミリング時間とミリング深さの関係を示した。 ミリング時間とミリング深さの関係はシリコン酸化膜の形成方法によらず，短時間のミリングではミリング深さはミリング時間の増加と共にリニア―に増大し，長時間ミリングではミリングレートの増大が観られた。 今回検討したビーム電流20mAでは，ミリング時間10分までは8.6nm/minのミリングレートを示し，60分の連続ミリングでは9.8nm/min（114）までミリングレートが増大した。 | X6590Ihk1WTi9wqx
JPMXP1222AT0076 | 1996 | 2022 | AT | 76 | 外部利用 | 技術補助 | ---- | TSV抵抗測定と断面解析 | 川越 剛 | ウルトラメモリ株式会社 | 加工・デバイスプロセス | 計測・分析 | 量子・電子制御により革新的な機能を発現するマテリアル | ---- | AT-051：デバイスパラメータ評価装置 | AT-034：集束イオンビーム加工観察装置(FIB) | [7 empty] | TSV,抵抗測定,断面解析 | 次世代エレクトロニクスのデバイス開発を目的として他施設で試作されたTSV付のTEGウエハについて、産業技術総合研究所ナノプロセシング施設(NPF)の設備を利用し、TSVの抵抗測定と断面解析を行った。 本報告では、その抵抗測定結果と断面解析結果について述べる。 | 【利用した主な装置】【NPF051】デバイスパラメータ評価装置【NPF034】集束イオンビーム加工観察装置(FIB)【実験方法】 他施設で作製した300mmパターン付きウエハを、ウエハセンターからエッジまでを短冊状に劈開して切り出し、デバイスパラメータ評価装置で複数チップのTSV抵抗を測定した。その結果を基にFIBでTSVを加工し、形状を観察した。 | Fig.1に代表的な抵抗測定結果を示す。Wafer centerからWafer middleにかけては想定していた抵抗値を示したが、Wafer edgeでは高抵抗を示した。この結果を受けてTSVの形状をFIBで加工・観察した結果、Fig.2のようにWafer edge側ではTSVがアルミパッドまで届いていないことを確認、これが高抵抗の原因であることが分かった。 | ZE6cLV8O1Sv2gEvb
JPMXP1222AT0075 | 1995 | 2022 | AT | 75 | 内部利用（ARIM事業参画者以外） | 機器利用 | ---- | 水晶振動子の表面加工 | 山脇 浩 | 産業技術総合研究所 | 加工・デバイスプロセス | ---- | その他 | ---- | AT-006：マスクレス露光装置 | [8 empty] | 水晶振動子,液体密度 | 水晶振動子の表面に液体をトラップすることで、液体密度を測定する手法が報告されており[1]、この手法を数百MPaまでの高圧力下に適用し、液体粘度や密度の圧力依存性を測定する手法を開発することを目指している。液体トラップのための溝などを水晶振動子表面へ加工するために、産業技術総合研究所ナノプロセシング施設を利用した。 | 【NPF006】マスクレス露光装置【NPF008】スピンコーター 電極付き水晶振動子（8〜9 mmサイズ）に【NPF008】スピンコーターを利用してレジスト剤を塗布する。膜厚1ミクロン前後にするため3000rpmで30秒回転させた。乾燥後、【NPF006】マスクレス露光装置で水晶振動子表面に樹脂膜（レジスト）のパターンを作成する (Fig. 1)。5ミクロン幅Line&Spaceのパターンを電極全体を覆うように作成した。露光後 現像して、サンプルである水晶振動子は持ち帰った。持ち帰った水晶振動子に対して、自グループの装置でスパッタリングすることでパターン状に金属を付着させた。その後、レジスト剤を洗い流して、表面に溝加工した水晶振動子を得る。 | 水晶振動子の表面加工作業自体は手順が決まり、ほぼルーチンで作業できるようになっている。顕微鏡観察から目的通りにパターンが作成され、溝深さ（金属厚み）も、同時にスパッタリングした試験片を自グループの段差計で測定（約600 nm）することで確認している。 水晶振動子の表面加工には問題無い状況であり、現状、発振回路やデータの安定性等の測定時の問題に取り組んでいる。 | ljy6L10uWCkSI13l
JPMXP1222AT0074 | 1994 | 2022 | AT | 74 | 外部利用 | 機器利用 | ---- | Direct write particles | Utada Andrew | 筑波大学 | 加工・デバイスプロセス | ---- | その他 | 次世代バイオマテリアル | AT-009：コンタクトマスクアライナー[MJB4] | [8 empty] | microfluidic devices, soft silicone elastomer, polydimethylsiloxane (PDMS), bacteria | I have utilized the clean room facilities at AIST to fabricate molds for microfluidic devices. I used the Karl Suss mask aligner for photolithography to fabricate one- and two-layer masters. After fabricating the master, I replicated the features into the soft silicone elastomer called polydimethylsiloxane (PDMS). I subsequently bond the PDMS device to glass to form a completed device. I am able to trap bacteria in chambers of ~O(1 micron). We are still gathering data to understand how the bacteria grow in these confined environments. | • 【NPF008】スピンコーター（フォト）• 【NPF009】コンタクトマスクアライナー[MJB4]• 【NPF014】有機ドラフトチャンバー_1 This year I have used the chemical bench, spin coaters, hot plates, and Karl Suss mask aligner. To do photolithography using photoresist SU-8, I first spin the resist on the wafers, then bake, and then expose using the Karl-Suss contact mask aligner. | It is known that bacteria can grow in PDMS devices, which are useful for confining and culturing bacteria. The material is transparent and can be bonded to glass. Moreover, holes can be punched and tubes incorporated, which makes PDMS microfluidic devices very convenient for culturing and observing bacterial growth and facilitating analysis. Since bacteria are usually approximately 1um in diameter, in order to visualize the cells, we must keep them confined to a monolayer. In order to do this, we need to make a “two-layer” device (see Fig. 1). When we grow bacteria in these chambers they remain as a monolayer enabling us to study their growth and behavior. | 8Int11jt1o7IpTra
JPMXP1222AT0079 | 1997 | 2022 | AT | 79 | 外部利用 | 技術代行 | ---- | MEMS構成でのTa2O5膜評価 | 行藤 敏克 | 株式会社シリコンセンシングプロダクツ | 加工・デバイスプロセス | ---- | 高度なデバイス機能の発現を可能とするマテリアル | ---- | AT-031：原子層堆積装置_1[FlexAL] | [8 empty] | Ta2O5膜,MEMS構造体,耐圧,TCR | Ta2O5膜を絶縁膜に使用したMEMS構造体のメンブレン耐圧・配線TCR測定評価及び膜応力を確認した。 | ・【NPF031】原子層堆積装置[FlexAL]・絶縁膜にTa2O5膜を使用したMEMSを作製。作製したMEMSをメンブレン耐圧測定・配線TCR測定を実施。 その結果を確認する事によりMEMSデバイスの性能を評価する方法である。 | 測定した結果、メンブレン耐圧以外は良好な結果となった。しかし、メンブレン耐圧が設計値より低い事から改善が必要となった。 メンブレンの膜構成は、SiO2/Al2O3/Ta2O5の構成としておりSiO2/Al2O3は成膜条件に制限がある。 Ta2O5の膜応力を変更する事で耐圧を上げる事が可能と考えており継続したテスト行う。 測定結果をTable 1.2.3に示す。 | Z20budG4M4b3Zb4x
JPMXP1222AT0073 | 1993 | 2022 | AT | 73 | 内部利用（ARIM事業参画者以外） | 機器利用 | ---- | シリコン垂直湾曲光結合器作製に向けたアルミマスク成膜評価 | 辻井 伊久美 | 産業技術総合研究所 | 加工・デバイスプロセス | ---- | 量子・電子制御により革新的な機能を発現するマテリアル | ---- | AT-095：RF-DCスパッタ成膜装置（芝浦） | [8 empty] | シリコン垂直湾曲光結合器,光集積回路 | シリコン垂直湾曲光結合器は光集積回路のチップ表面から光信号を取り出すことができる画期的なデバイスであり、従来の解説原理を用いたグレーティングカプラと比べて優れた結合特性を有する。今回、本デバイスを形成する上で重要プロセスとなるアルミニウムハードマスクの形成に向け、ダミー基板を用いてスパッタ装置の膜厚分布評価を行った。 | 【利用した主な装置】RF-DCスパッタ成膜装置(芝浦)【NPF095】【実験方法】 2µm厚熱酸化膜付きシリコン基板に対して、スパッタ装置を用いてアルミニウムの成膜を行った。条件はAr=20sccm, RF=200W, 0.5Pa, 36minである。トレイの中央と中央から5cm離した位置において、成膜膜厚の差を評価した。 | Figure 1に、トレイ中央にサンプルを張り付けた時のAl成膜後チップの断面SEM像を示す。409nm成膜(成膜レート：11.3 nm/min)されていた。次に、Figure 2にトレイ中央から5cm離れた位置において製膜したチップの断面SEM写真を示す。アルミニウムは441nm成膜(成膜レート12.3 nm/min)されていた。結果、トレイ中央と周囲での分布差は1割弱程度であることが分かった。 | RIYR8aFmKr4vr30u
JPMXP1222AT0067 | 1991 | 2022 | AT | 67 | 外部利用 | 技術代行 | ---- | 6インチSi基板上GaN HEMTの試作 | 木内 祐治 | 日清紡マイクロデバイス株式会社 | 加工・デバイスプロセス | ---- | 高度なデバイス機能の発現を可能とするマテリアル | ---- | AT-011：i線露光装置 | AT-018：反応性イオンエッチング装置 (RIE) | AT-030：プラズマCVD薄膜堆積装置 | AT-092：高圧ジェットリフトオフ装置 | AT-109：６インチ電子ビーム真空蒸着装置（アールデック） |  |  |  |  | AlGaN/GaN HEMT,パワーエレクトロニクスデバイス | p-GaNゲート構造のAlGaN / GaN HEMTは次世代パワーエレクトロニクスデバイスとして有望である。このGaN HEMTにおいて、昨年度は小片でノーマリーオフ動作を確認できたため、本年度は6インチ基板にて試作を行った。しきい値電圧値は約1.7 V（ノーマリーオフ）であることを確認できた。 | ＜利用した主な装置＞【NPF011】i線露光装置【NPF018】反応性イオンエッチング装置 (RIE)【NPF030】プラズマCVD薄膜堆積装置【NPF092】高圧ジェットリフトオフ装置【NPF109】６インチ電子ビーム真空蒸着装置＜実験方法＞ 6インチGaN on Siウェハを用いて、一部社内の装置を用い、下記に示すプロセスフローにてFig. 1に示す構造を作製し、しきい値電圧値を評価した。●p-GaNエッチング用ハードマスク形成●p-GaNエッチング●アイソレーション形成●層間絶縁膜形成●ゲートコンタクトホール形成●活性化アニール●オーミックコンタクトホール形成●オーミック電極形成(Ti/Al蒸着、リフトオフ)●RTA (550 ℃) ●ゲート電極形成(Ti/Al蒸着、リフトオフ)●I-V測定 | 完成したGaN HEMTについて、伝達特性（ID-VGS特性）を測定した結果、Fig. 2の波形を観測した。しきい値電圧値は約1.7 Vであり、ノーマリーオフの特性を示している。今回の実験において6インチ基板でも、しきい値電圧値は約1.7 Vである事が確認できた。 | 6DI7UkMR670M538V
JPMXP1222AT0059 | 1988 | 2022 | AT | 59 | 外部利用 | 技術代行 | ---- | 半導体デバイスの特性調査 | 門田 尭之 | 株式会社ソシオネクスト | 加工・デバイスプロセス | 計測・分析 | 量子・電子制御により革新的な機能を発現するマテリアル | ---- | AT-049：ナノプローバ[N-6000SS] | [8 empty] | 不良箇所の絞り込み, コンタミネーション, プラズマクリーナー | 半導体デバイスはトランジスタや配線の微細化と共に回路が大規模かつ複雑になったことで、故障が発生した場合に原因とその箇所を特定することがより難しくなっている。不良箇所を絞り込み、故障原因につながる手掛かりを得るには素子の特性を調査する必要がある。 本課題では故障個所の特定を目的とし、故障推定範囲にある配線もしくはViaを研磨等で露出させ、対象のトランジスタ特性をナノプローバ[N-6000SS]にて調査した。これまでに引き続きコンタミネーションの影響でプローブとサンプル間のコンタクトに問題があったが、今年度はロードロック室へプラズマクリーナーが試験的に導入された期間があり、プラズマ処理の効果を確認することができた。 | 【利用した装置】【NPF049】ナノプローバ[N-6000SS]【NPF022】UVオゾンクリーナー【実験方法】 ドライエッチングと平面研磨を用い、測定対象のトランジスタへつながる配線を露出させたサンプルを作成し、ナノプローバ[N-6000SS]で特性調査を行った。 | 今年度もコロナ禍の影響で技術代行による利用であったため、測定依頼から測定後の処置なども含め文章のみでのやり取りとなった。解析対象が規則的な同一パターンの場合が多いため、測定箇所の指定に苦労する場合もあったがFIB加工でマーカーを付けたことで指定箇所をわかりやすくすることができた。 昨年度からの課題であるコンタミネーションについては、これまでチャンバー内へのサンプル放置で脱ガスを減らしたり、洗浄を長くしてサンプル由来のコンタミ源を減らす改善策を行ったが効果が見られていない。今年度はロードロック室へプラズマクリーナーが試験的に導入された時期があり、処理による影響の評価を行った。測定後のサンプルに3分間プラズマ処理することで付着したコンタミネーションが除去できていることを確認した。これまでは装置からサンプルを取り出し別の場所で実施していたものが、1つの装置内で完結することができ、効率化とサンプル表面の酸化抑制に効果が期待できる結果となった。また、ミリングなどに比べて低エネルギーのためサンプルへの影響は少ないと思われる。本格的に導入された際には積極的に活用したい。 | ajJ87KmNY33eEyH9
JPMXP1222AT0063 | 1989 | 2022 | AT | 63 | 外部利用 | 技術補助 | ---- | ステッパ露光適用によるセンサの高精度化検証 | 仕立 博康 | パナソニック インダストリー株式会社 | 加工・デバイスプロセス | ---- | 高度なデバイス機能の発現を可能とするマテリアル | ---- | AT-011：i線露光装置 | [8 empty] | MEMSセンサ | MEMSセンサの高精度化に向けた開発を行っている。2019年度に露光装置を産総研NPF様のi線ステッパに切り替えるなどの検討を行い、想定通りの素子特性を得ることができた。2020年度より、デバイスの小型化と素子特性向上を狙いとした活動に取り組み、2022年度も継続して検討を行っている。 | 【利用した装置】・【NPF011】i線露光装置・【NPF091】自動塗布現像装置【実験方法】使用ウエハ ・酸化膜付きφ4”-Siウエハ（加工形状確認用） ・酸化膜付きφ4”-SOIウエハ（本素子形成用）工程 ・レジスト塗布（自動塗布現像装置） PFI-89B4、粘度21cP ・露光（i線露光装置） 230msec ・現像（自動塗布現像装置） ・酸化膜ドライエッチング CHF3+Arガス ・Si異方性ドライエッチング Boschプロセス ・レジスト除去 O2アッシング ・酸化膜除去 BHF浸漬、Vapor-HFによる犠牲層エッチング | 小型化したデバイスの素子特性向上を図るべく、狭Gap化した配線パターンを設計しデバイス試作を実施した。Fig1にステッパ露光・現像後の配線パターン画像を示す。パターン寸法は設計値通りに加工されており、面内バラツキについても特に問題はない。 引き続き酸化膜ドライエッチングおよびSi異方性ドライエッチングし素子特性を確認したところ、特性値が想定より低くなっていることが判明した。今後要因となるBoschプロセスの加工レシピの最適化検討を行い、目標とする素子特性値の向上に向けた取組を引き続き継続していく。 | H8FUXTeK124pciti
JPMXP1222AT0057 | 1987 | 2022 | AT | 57 | 外部利用 | 機器利用 | ---- | AlGaAs膜のドライエッチングの検討 | 押村 吉徳 | 大同特殊鋼株式会社 | 加工・デバイスプロセス | ---- | 高度なデバイス機能の発現を可能とするマテリアル | ---- | AT-082：化合物半導体エッチング装置（ICP-RIE） | [8 empty] | AlGaAs,AlGaAs多層膜,Cl2,BCl3,Ar | AlGaAsなどの化合物半導体材料において、ウェットエッチングでは面方位に依存した異方性エッチングとなりやすく、形状の制御が容易ではない。これにより作製できるデバイスの構造に制約がでる。そこで、ドライエッチングによるエッチング形状の制御を検討している。本件では、誘導結合型プラズマエッチング（ICPエッチング）装置を用いてAlGaAs膜のドライエッチングを検討した。さらに、最適化された条件を用いてLEDの試作を行った。 | 〇利用した主な装置【NPF082】化合物半導体エッチング装置(ICP-RIE)〇実験方法 GaAs基板にAlGaAs多層膜を成長し、フォトリソグラフィーによりレジストマスクを形成した(自社にて実施)。 サンプルは4インチSi基板にグリースで貼り付けてドライエッチングした。エッチングガスにはCl2、BCl3、Arを用いた。ICP powerは150 W、ステージ温度は20 ℃とした。エッチング後のサンプルは自社のSEMにてエッチング形状やエッチング面の状態を評価した。 また、最適化された条件を用いてLEDの試作を行った(ドライエッチャー以外の工程は自社で実施)。 | 主にガス流量の割合を調整して条件の最適化を行い、最適化された条件でドライエッチングを行った。図1にSEM像を示す。およそ5μmエッチングを行ったが、エッチング側面は平滑であり、良好なエッチングが行えていると考える。 この条件を用いてLEDを試作し、電気光学特性を評価したところ、良好な結果が得られた。(詳細な結果については割愛する。) | olLe489FIImmiRtT
JPMXP1222AT0072 | 1992 | 2022 | AT | 72 | 外部利用 | 機器利用 | ---- | 製品層内に付着した汚れ・異物の分析 | 新井 脩矢 | AGCグラスプロダクツ株式会社 | 計測・分析 | ---- | その他 | ---- | AT-066：顕微フーリエ変換赤外分光装置(FT-IR) | [8 empty] | 異物・汚れ,ATR法,シーリングリップ | 異物・汚れは製品の外観異常の代表的な原因であり、生産歩留まりの低下や製品品質の低下を引き起こすため、その対策は重要である。今回、洗浄後に発生する異物付着の根本的な解決につながる原因物質の特定を目指し、産業技術総合研究所ナノプロセシング施設の設備を利用して、異物の成分分析を行った。 | 【利用した主な装置】【NPF066】顕微フーリエ変換赤外分光装置(FT-IR)【NPF084】デジタルマイクロスコープ【実験方法】異物成分分析 顕微フーリエ変換赤外分光装置のATR法を用いて製品表面に付着した異物の成分分析を行った。 | 異物の成分分析 製品層内に付着した異物をFig.1に示す。この異物にATR法を用いて成分分析を行ったところ、洗浄機シーリングリップと成分が一致した。異物と洗浄機シーリングリップのピークを比較したものをFig.2に示す。このことから、洗浄後に発生する異物付着は洗浄後に洗浄機出口に設置されたシーリングリップが削れたものが製品表面に付着したため、異物が発生していたと考えられる。また、洗浄後のブロア工程で異物が付着した状態で乾燥されるため、製品表面に固着しやすい環境下であったと考えられる。 | gWVA6y07FE0XR3Iq
JPMXP1222AT0065 | 1990 | 2022 | AT | 65 | 外部利用 | 技術代行 | ---- | 単層カーボンナノチューブ凝集体上に成長したナノリボン構造の元素分析 | 桒原 彰太 | 東邦大学 | 計測・分析 | ---- | 革新的なエネルギー変換を可能とするマテリアル | 次世代ナノスケールマテリアル | AT-074：エックス線光電子分光分析装置(XPS) | [8 empty] | 単層カーボンナノチューブ(SWCNT),ナノリボン構造,新奇ナノ物質 | 界面活性剤を使って水中に分散させた単層カーボンナノチューブ(SWCNT)を用い、透析操作によりSWCNTの集積構造を作り出す研究において、得られた集積構造上に幅10 nm程度、長さ500 nm以上のナノリボン構造を持った新奇ナノ物質が成長することを発見した（図1）。得られたナノリボン構造は、走査型透過電子顕微鏡 – エネルギー分散型X線分光法(STEM-EDS)により銅(Cu)と硫黄(S)の元素が含まれることが明らかとなった。しかし、CuとSの組成比や結合状態が不明であり、ナノリボン構造を同定するために必要な情報を得る必要があった。本研究では、X線光電子分光法(XPS)を用い、SWCNT集積構造上に成長したCuxSナノリボンの結合状態を明らかにすることを目的として、研究を進めた。 | [利用装置名]：【NPF074】エックス線光電子分光分析装置(XPS) [実験方法]： 透析膜を用いた透析操作により、SWCNT分散溶液中の界面活性剤分子を除去していくことで、SWCNT集積体を形成し、集積体上にCuxSナノリボンを成長させた。得られたCuxSナノリボン/SWCNT集積体を透析膜より取り出し、乾燥後、アルミニウム基板上に貼り付けたカーボンテープへ転写し、XPS用の試料を準備した。 | 試料のXPS測定結果より、透析により得られたSWCNT集積体にCuとSが存在することが確認された。しかし、CuxSナノリボンの存在量が少なかったことにより、明瞭なCuとSのピーク強度を得ることができず、詳細な結合状態を明らかにすることができなかった。 | WFvLz0M01twr96EV
JPMXP1222AT0056 | 1986 | 2022 | AT | 56 | 外部利用 | 技術代行 | ---- | GaN薄膜の原子層堆積 | 水谷 文一 | （株）高純度化学研究所 | 加工・デバイスプロセス | ---- | その他 | ---- | AT-031：原子層堆積装置_1[FlexAL] | [8 empty] | 原子層堆積（ALD）, GaN薄膜, GaCp*（ペンタメチルシクロペンタジエニルガリウム、GaC5(CH3)5）, 成長速度 | GaCp*（ペンタメチルシクロペンタジエニルガリウム、GaC5(CH3)5）とNH3/H2プラズマおよびN2プラズマを用いて、GaN薄膜の原子層堆積（ALD）を行った。2021年度の実験（原料温度60℃、Vapor draw type、キャリアガス流量250sccm）で、GaCp*パルス時間について、30sで飽和が確認されていたが、2022年度は、NH3/H2プラズマパルス時間およびN2プラズマパルス時間についても飽和が確認できた。次に、成長速度（GPC：Growth Per Cycle）を確認した後、GaN膜の結晶性を調べる予定であったが、原料切れのため実施できていない。 | 【利用した主な装置】【NPF031】原子層堆積装置_1[FlexAL]【実験方法】 FlexALを用いて、GaCp*を原料とし、基板温度200℃で、プラズマ支援ALDによって、GaN薄膜を堆積した。ALDは、原料パルス、NH3/H2プラズマパルス、N2プラズマパルスを1サイクルとするABCタイプで行った。原料は、60℃でArバブリング（Vapor draw type、流量250sccm）によって供給し、NH3/H2プラズマは、（NH3流量30sccm、H2流量5sccm）は300W、N2プラズマ（N2流量100sccm）は400Wとした。成膜後に、1枚のウエハにつき5点の膜厚をエリプソメーターで測定した。 | 原料パルス時間を30sとして、NH3/H2プラズマパルス時間およびN2プラズマパルス時間の飽和を調べた結果を図1に示す。図1より、NH3/H2プラズマパルス時間30-60s、N2プラズマパルス時間70-110sで飽和が確認できる。 次に、GPCおよびGaN膜の結晶性を調べる予定であったが、原料切れのため成膜実験を中断した。 | 56GqIe79LT0cm1n0
JPMXP1222AT0053 | 1984 | 2022 | AT | 53 | 外部利用 | 技術代行 | ---- | 酸化状態を制御した固体電解質のイオン化ポテンシャルの評価 | 並木 航 | 国立研究開発法人 物質・材料研究機構 | 加工・デバイスプロセス | 計測・分析 | 高度なデバイス機能の発現を可能とするマテリアル | 革新的なエネルギー変換を可能とするマテリアル | AT-074：エックス線光電子分光分析装置(XPS) | [8 empty] | 全固体電池,固体電解質,イオン化ポテンシャル,紫外線光電子分光(UPS)測定,ヘリウムガス放電,パルスレーザー堆積法 | 全固体電池は次世代エネルギーデバイスの有力候補として期待されているが、電極と固体電解質界面における高い界面抵抗が問題となっている。本研究では全固体電池の主材料である固体電解質の基礎特性として電子構造に着目し、成膜条件との相関を調査すべくイオン化ポテンシャル測定を行った。 | ・エックス線光電子分光分析装置(XPS)【NPF074】 本課題ではXPS装置に搭載される紫外光を光源とした紫外線光電子分光(UPS)測定により、電解質のイオン化ポテンシャルを評価した。光源はヘリウムガス放電により放電するHeⅠ線を使用し、チャージアップを避けるためにneutralizerモードで中和銃を使用した。また、測定は紫外光により励起された電子がアナライザーに全て入るように、試料に-7 Vの逆バイアスを印加しながら測定した。試料は、Pt薄膜/Ti薄膜で被覆したSi単結晶基板上に、波長193nmのArFエキシマレーザーを用いたパルスレーザー堆積法でリチウムイオン電解質を成膜したものを用いた。試料A、および試料Bは含有する酸素の量が異なっており、試料Aの方がより酸素を多く含んでいる。 | 酸化状態の異なる各リチウム電解質のUPSスペクトルと測定試料の模式図を示す。試料は電解質/Pt/Ti/Si基板で構成され、Ptの露出部分と装置の導通をとり、逆バイアスを印加した。測定の結果、試料AとBの両方で良好なUPSスペクトルが得られ、それぞれの電解質のイオン化ポテンシャルは約2 eV程度異なることが明らかになった。 | c77cJ50u6AShnBUq
JPMXP1222AT0051 | 1982 | 2022 | AT | 51 | 外部利用 | 技術代行 | ---- | プラズマCVDにおけるSiO2成膜レートの基板枚数依存性 | 藤田 高吉 | 京セラ株式会社 | 加工・デバイスプロセス | ---- | 高度なデバイス機能の発現を可能とするマテリアル | ---- | AT-030：プラズマCVD薄膜堆積装置 | [8 empty] | 成膜レート,バラツキ,GaN基板 | プラズマCVD装置のステージは試料サイズΦ8インチまで対応のため、Φ2インチ基板を複数枚置いて同時にSiO2成膜できれば、効率的である。しかし、ロットごとに成膜レートにバラツキがあり、そのバラツキが処理枚数に起因すると考え、成膜基板枚数と成膜レートに相関があるか調査した。 | 【利用した主な装置】【NPF030】プラズマCVD薄膜堆積装置【実験方法】 プラズマCVD装置を用いて、下記条件でΦ2インチGaN基板にSiO2を100nm堆積させた。顕微式膜厚計により、リファレンスSi上のSiO2膜厚を測定し、膜厚と成膜時間から成膜レートを算出した。基板の処理枚数を1～5枚まで変化させ、成長レートが基板枚数に依存するか調査した。 | 図1に示すように成膜レートのバラツキはあるものの、成膜レートと成膜基板枚数に明確な相関は見られなかった。プラズマ球は圧力などの成長条件によって、大きさ、高さが変化し、プラズマ球が小さくなったり、高くなったりすると基板に原料が集中し、成膜基板枚数と成膜レートに相関が出ると考えられる。今回の結果では、そのような相関は見られなかったため、プラズマ球が十分に広がり、ステージを覆っていたと考えられる。 | UEIq8FnrgB5X340w
JPMXP1222AT0050 | 1981 | 2022 | AT | 50 | 外部利用 | 機器利用 | ---- | ニッケル電極を有するガス電子増幅用ガラス基板の開発 | 伏江 隆 | 株式会社レジメント・ラボ | 加工・デバイスプロセス | ---- | 高度なデバイス機能の発現を可能とするマテリアル | その他 | AT-095：RF-DCスパッタ成膜装置（芝浦） | [8 empty] | ガス電子増幅用ガラス基板,ガス電子増幅基板,放電耐性,貫通穴 | 本年度は、電極材料を耐放電性の高いニッケル（従来は銅電極）へ変更することで、電極の放電による劣化を銅電極より優れたニッケル電極への変更を行った。ニッケルは、銅と比較して融点で約400℃沸点で約300℃程度高い。 上記ガラス基板をガス電子増幅基板としての動作確認を産総研 計量標準総合センターの藤原様に評価を頂き、良好な特性であることを確認した。 放電耐性に関しては、次年度報告の予定。 | 【利用した主な装置】【NPF015】酸アルカリドラフトチャンバー【NPF014】有機ドラフトチャンバー【NPF095】RF-DCスパッタ装置(芝浦)【実験方法】 露光処理した感光性ガラスをHF(5 %)でエッチングした。その時のガラスサイズは□145 mm*0.57 mmt ガラス基板中央に□100 mmエリア内に約14万個の貫通穴を形成した。その時の貫通穴径は0.17 mmφであり、穴のピッチは0.28 mmである。このガラス基板の表裏にニッケル電極を形成することでガス電子増幅用の基板とした。 この基板を産総研計量標準総合センターの藤原様に特性評価して頂いた。チェンバー内にガラス基板を入れ、アルゴンガスを封入し、放射線源は 55Feを使用し5.9 keVのX線照射をした(Fig. 1)。 Fig. 2は、従来の銅電極とニッケル電極基板を評価したエネルギースペクトルである。 | Fig. 2の赤線はエネルギースペクトルで、青線は、電流によるノイズの影響を示したもので、(A)が銅電極で(B)がニッケル電極である。 (A)と(B)を比較し、ニッケル電極は銅電極と同様の特性を示していることが分かった。本年度は、ニッケル電極を有するガラス基板の特性評価までであったが、次年度はニッケル電極の放電耐久性について評価する。 | jDICIt8O3ENpQZ69
JPMXP1222AT0054 | 1985 | 2022 | AT | 54 | 外部利用 | 機器利用 | ---- | 表面弾性波デバイスの絶対振動量計測 | 渡邉 紳一 | 慶應義塾大学 | 加工・デバイスプロセス | ---- | 高度なデバイス機能の発現を可能とするマテリアル | その他 | AT-006：マスクレス露光装置 | AT-023：電子ビーム真空蒸着装置 | AT-011：i線露光装置 | AT-009：コンタクトマスクアライナー[MJB4] | AT-092：高圧ジェットリフトオフ装置 |  |  |  |  | 表面弾性波デバイス,表面振動量,デュアルコム干渉計 | ナノプロセッシング施設で作製した表面弾性波デバイスの表面振動量を、デュアルコム干渉計を用いて軸方向に4 pmの精度で測定することに成功した。この技術により、極めて微小な変位を高精度に決定することができることを示した。 | ・利用した主な装置【NPF006】マスクレス露光装置【NPF008】スピンコーター（フォト）【NPF009】コンタクトマスクアライナー[MJB4]【NPF011】i線露光装置（2021年度）【NPF021】プラズマアッシャー【NPF022】UVオゾンクリーナー【NPF023】電子ビーム真空蒸着装置【NPF084】デジタルマイクロスコープ【NPF092】高圧ジェットリフトオフ装置実験方法： フォトリソグラフィーとリフトオフを用いて、LiNbO3基板上に一対の櫛型金電極および櫛型電極間に四角形状の金薄膜を成膜した。その櫛型電極試料についてワイヤーボンダーを用いて同軸ケーブルに接続し、櫛型電極を高周波電圧信号で励起することで四角形状の金薄膜に表面弾性波を伝搬させた。そして、二台のパルスレーザーを同期させるデュアルコム干渉計を用いて、振動する金薄膜表面の振動量を計測した。 | 図１に振動量計測結果の場所依存性を示す[1]。図１に示すようにy方向に伝搬する表面弾性波の振動を明瞭に捉えた。さらに計測時間を増やし積算回数を増やすことで、最終的に 4 ピコメートルの精度で、表面弾性波の絶対振動量を決定することに成功した。これはデュアルコム干渉計では最高精度である。本成果は、AIP Scilight、マイナビニュースなどで報道された。 | Zb4H7y9cIFXlqUmp
JPMXP1222AT0052 | 1983 | 2022 | AT | 52 | 外部利用 | 技術代行 | ---- | MIM構造作製プロセスの検討と試作 | 谷村 英昭 | 株式会社SCREENセミコンダクターソリューションズ | 加工・デバイスプロセス | ---- | 量子・電子制御により革新的な機能を発現するマテリアル | ---- | AT-031：原子層堆積装置_1[FlexAL] | AT-095：RF-DCスパッタ成膜装置（芝浦） | [7 empty] | Metal-Insulator (Ferroelectric)-Metal (MIM)キャパシタ構造,強誘電体,Hf0.5Zr0.5O2(HZO),PE測定 | 近年、強誘電体の持つ特性を応用したデバイス研究が盛んに行われている。本研究では、Metal-Insulator(Ferroelectric)-Metal (MIM)キャパシタ構造を作製し、熱処理による強誘電特性変化を調べた。 | 図１に試料構造図を示す。円柱状のMIMキャパシタンス構造を作製した。上部電極形状はΦ200µmである。試料作成フローを図２に示す。強誘電体材料として、Hf0.5Zr0.5O2(HZO)を用い、膜厚を10, 5nmとした。試料の評価には、分極特性測定、結晶性を見るためにXRDを用いている。 | 図３に、10nm試料における熱処理後のPE測定の結果を示す。明瞭なヒステリシス特性が得られていることが分かる。XRDにより、強誘電性を示すO層の形成が確認された。また、5nmの場合においても同様に強誘電特性を得ることができている。 | DsJ1KE6U4IC8Ppjc
JPMXP1222AT0049 | 1980 | 2022 | AT | 49 | 外部利用 | 技術補助 | ---- | 高純度オゾンを用いたALD Al2O3膜および SiO2膜の特性評価 | 亀田 直人 | 明電ナノプロセス・イノベーション株式会社 | 加工・デバイスプロセス | ---- | その他 | ---- | AT-023：電子ビーム真空蒸着装置 | AT-052：デバイス容量評価装置 | AT-063：分光エリプソメータ | AT-099：サムコ原子層堆積装置_2[AD-100LP] | [5 empty] | 原子層堆積（ALD）,高純度オゾンガス, ビスジエチルアミノシラン(BDEAS),トリメチルアルミニウム(TMA) | 半導体デバイスの高集積化に伴う金属酸化物薄膜の精密な膜厚制御と成膜プロセスの低温化の要求に対し原子層堆積（Atomic Layer Deposition：ALD）法が注目されている。ALDの酸化源は水およびオゾンおよびプラズマ等幾つかある。高純度オゾンガス酸化源（~100vol%）としたALDは報告例が少なく、また他の酸化種を用いた場合と同一ALD炉を用いて比較したものが存在しない。 我々は、高純度オゾンガス（~100vol%）および酸素プラズマにより同一炉にてALDを実施しAl2O3膜および SiO2膜の特性評価を行った。 | 【利用した主な装置】【NPF023】電子ビーム真空蒸着装置【NPF052】デバイス容量評価装置【NPF063】分光エリプソメータ【NPF099】サムコ原子層堆積装置_2[AD-100LP]【NPF105】ピュアオゾン供給装置 【実験方法】 酸化ガスとして高純度オゾンガスまたは誘導結合式ICPプラズマ（ダウンフロー型、リモート型）を用いおよび原料ガスとしてビスジエチルアミノシラン(BDEAS)を使用しSiO2膜を、原料ガスとしてトリメチルアルミニウム(TMA)を使用しAl2O3膜をALD装置により成膜した。原料ガスの供給条件は統一し、酸化ガス供給状況のみを変更した。Siウエハ〈100〉上にSiO2膜もしくはAl2O3膜を30nm程度成膜後、分光エリプソメータにより光学膜厚およびALDサイクル数によりGPCを求め、Siウエハ〈100〉上にSiO2膜もしくはAl2O3膜を60nm程度成膜後、分光エリプソメータにより光学膜厚を測定し、Siウエハの反りを薄膜応力測定装置（FLX-2000-A）よりSiO2膜応力を求めた。 Al2O3膜（約30nm）について、Si基板上に成膜したサンプルを分光エリプソメータ計測により光学膜厚取得およびSi基板表面にRuを蒸着した基板上へのAl2O3膜およびAu電極蒸着によるMIMキャパシタ形成後、C-V測定により飽和容量を用いて誘電率を評価した。C-V測定での電圧周波数は100kHzである。Auの電極面積はφ500 µmである。 | Fig. 1に基板温度とSiO2膜のGPCを示す。高純度オゾンALD（PO-ALD）および誘導結合式ICPプラズマのダウンフロー型（DPE-ALD）および誘導結合式ICPプラズマのリモート型（RPE-ALD）を用いた。PO-ALDのGPCは温度上昇に対して上昇し、200℃以上でほぼ一定となる。一方でRPE-ALDとDPE-ALDは温度上昇に対して減少また両者でのGPCの違いはほぼ無い。PO-ALDは酸化源の反応律速でGPCが決まり、一方DPE-ALDとRPE-ALDは、原料ガスの吸着量でGPCが決まるためと思われる。以上酸化源のGPCに対する違いが明らかになった。 Fig. 2に基板温度とSiO2膜の膜応力を示す。高純度オゾンALD（PO-ALD）および誘導結合式ICPプラズマのダウンフロー型（DPE-ALD）および誘導結合式ICPプラズマのリモート型（RPE-ALD）を用いた。いずれも膜応力は圧縮応力（成膜面を上面にして上に凸の反り）であった。PO-ALDの膜応力は温度上昇に対して絶対値が減少しているのに対し、RPE-ALDとDPE-ALDは温度上昇に対して膜応力は増加している。また、DPE-ALDはより膜応力の絶対値が大きいことから、膜応力はプラズマ照射のパワーで変化すると思われる。以上、酸化源の膜応力に対する違いが明らかになった。 Fig. 3に基板温度とAl2O3膜のGPCを示す。高純度オゾンALD（PO-ALD）および誘導結合式ICPプラズマのダウンフロー型（DPE-ALD）および誘導結合式ICPプラズマのリモート型（RPE-ALD）および水（H2O-ALD）を用いた。H2O-ALDのGPCは温度上昇に対して上昇する。一方でPO-ALDとRPE-ALDとDPE-ALDは温度上昇に対して減少またGPCの違いがほとんどない。H2O-ALDは酸化源の反応律速でGPCが決まり、一方PO-ALDとDPE-ALDとRPE-ALDは、原料ガスの吸着量でGPCが決まるためと思われる。以上酸化源のGPCに対する違いが明らかになった。 Fig. 4に基板温度とAl2O3膜の膜応力を示す。高純度オゾンALD（PO-ALD）および誘導結合式ICPプラズマのダウンフロー型（DPE-ALD）および誘導結合式ICPプラズマのリモート型（RPE-ALD）および水（H2O-ALD）を用いた。いずれも膜応力は引張応力（成膜面を上面にして下に凸の反り）であり、100-200℃間に膜応力が最大値となり、200℃以上では温度上昇に伴い膜応力は減少した。また、成膜温度50℃ではPO-ALDの膜応力が最も低い膜応力となる。成膜温度200℃以上において、DPE-ALDの膜応力が小さくなることから、膜応力はプラズマ照射のパワーで変化すると思われる。以上、酸化源のAl2O3膜応力に対する違いが明らかになった。 Fig.5に基板温度と比誘電率kの関係を示す。高純度オゾンALD（PO-ALD）の基板温度上昇にともないkは上昇し200℃以上では9.1程度となる。参考に酸化源をプラズマ（PE-ALD）および水（TH-ALD）での文献報告例をそれぞれプロットした。200℃以上の基板温度でPE-ALDおよびTH-ALDのkと同程度になる。以上により、PO-ALDでもhigh-K膜として高い比誘電率の成膜できることを確認できた。 | 6n9lPK7tmXfkp28G
JPMXP1222AT0043 | 1978 | 2022 | AT | 43 | 外部利用 | 機器利用 | ---- | 導電性高分子の磁場下での電子物性測定 | 後藤 博正 | 筑波大学 | 計測・分析 | ---- | マルチマテリアル化技術・次世代高分子マテリアル | ---- | AT-068：磁気特性測定システム(MPMS) | [8 empty] | 導電性高分子,ポリアニリン,磁化率,常磁性ポーラロン,ラジカルカチオン | 室温から低温 (4 K) までの導電性高分子ポリアニリンの磁化率を測定した。 | 【利用した主な装置】【NPF068】磁気特性測定システム(MPMS)【実験方法】 導電性高分子であるポリアニリンを、硫酸酸性中で過硫酸アンモニウムを用いて合成した。得られたポリアニリンの磁化率をMPMSで測定した。 | 過硫酸アンモニウムを用いて水中で0 ℃において反応させたアニリンを、濾別した後に過剰量のメタノール、水、アセトンの順で洗浄した。Figure 1にポリアニリンの分子構造を示す。真空乾燥し、粉末にした後にプレス機により錠剤形に成形した。これを、樹脂カプセルに封じ込め、磁化率を測定した。 ポリアニリンはフィルムにすると金属的な反射を示す(Figure 2)。 この磁化率を、MPMSを用いて測定した。サンプルはドープ状態であり、常磁性ポーラロンをもつ。このラジカルカチオンが磁性を担う。しかし、無機磁性体に比べて、スピン濃度が低く、磁化率が小さいために工夫が必要であった。 ポリアニリンは通常のプラスチックほどの成型加工性をもたないために、厚いフィルムや、インゴット体を作成することは困難である。そのため、粉末を圧縮したペレットを作成して磁化率を測定した。より高い磁化率をもつサンプルを合成し、引き続きMPMS測定を行う必要がある。 本研究を通じて、測定に必要な高分子のサンプルの調整方法を探索した。 | 94ZeN7VlK3T9j3Jp
JPMXP1222AT0036 | 1976 | 2022 | AT | 36 | 外部利用 | 技術代行 | ---- | GaNへのMgイオン注入と常圧熱処理で形成したp型層のHall効果測定 | 田中 亮 | 富士電機株式会社 | 加工・デバイスプロセス | ---- | 高度なデバイス機能の発現を可能とするマテリアル | ---- | AT-023：電子ビーム真空蒸着装置 | AT-082：化合物半導体エッチング装置（ICP-RIE） | AT-009：コンタクトマスクアライナー[MJB4] | [6 empty] | 次世代パワーデバイス,縦型MOSFET,、p型領域,Mgイオン注入 | 次世代パワーデバイスとしてGaN基板上のホモエピを用いた縦型MOSFETが期待されている。この実用化に向けては、p型領域をイオン注入により選択形成し、実用的な熱処理条件で活性化する必要があるが、常圧熱処理で活性化したp型層の電気特性に関する報告はこれまでほとんどされていない。そこで今回、Mgイオン注入と常圧熱処理により形成したp型層のHall効果測定用構造を形成し、評価を行った。 | ◎利用した主な装置【NPF008】スピンコーター（フォト）【NPF009】コンタクトマスクアライナー[MJB4]【NPF023】電子ビーム真空蒸着装置【NPF082】化合物半導体エッチング装置(ICP-RIE)◎実験方法 p+エピ層/n-エピ層/n+GaN構造のGaNエピ基板にフォトリソグラフィを用いてレジストパターンを形成し、ドライエッチングによりn-エピ層を一部露出させた。再度レジストパターンを形成し、n-エピ層露出領域と、p+エピ層に少し重なるようにMgとNをイオン注入した。その後、常圧のN2雰囲気中で1300℃5分の活性化熱処理を実施した(外注にて実施)。 上記サンプルにNi/Auを全面蒸着し、レジストパターンを形成してウェットエッチングすることでp+層とのコンタクト電極を形成し、Hall効果測定用構造を作製した。Hall効果測定は名古屋大学にて実施した。 | Hall効果測定により算出したホール密度の温度依存性をFig. 1に示す。Fig. 1には比較のため、Mg濃度の異なるp型エピ層のHall効果測定結果も併せて示した。 イオン注入で、Mg濃度3.9E17cm-3のp型エピ層と同等のホール濃度の温度依存性が得られた。注入領域のMg濃度から、14%程度が活性化していると考えられる。今後のGaNデバイス開発、プロセス技術開発に役立てる。 | UF393e9lFjXKKxXp
JPMXP1222AT0037 | 1977 | 2022 | AT | 37 | 外部利用 | 技術補助 | ---- | 新磁性素子加工用カーボンハードマスクの作製 | 大沢 裕一 | YODA-S株式会社 | 加工・デバイスプロセス | ---- | 量子・電子制御により革新的な機能を発現するマテリアル | ---- | AT-093：高速電子ビーム描画装置（エリオニクス） | AT-004：電界放出形走査電子顕微鏡[S4800_FE-SEM] | AT-018：反応性イオンエッチング装置 (RIE) | [6 empty] | 磁性素子,カーボンハードマスク,磁性膜(MTJ) | 新磁性素子加工向けのハードマスク（HM）の形成条件を求める．HM材料としてスパッタカーボン(C)，パターン露光は電子線描画，C膜加工はReactive Ion Etching (RIE)を用いた． | ・使用装置【NPF093】高速電子ビーム描画装置(エリオニクス)，【NPF004】電界放出形走査電子顕微鏡[S4800_FE-SEM]，【NPF018】反応性イオンエッチング装置 (RIE)，【NPF022】UVオゾンクリーナー・実験方法：①C-HM膜成膜：磁性膜(MTJ)上にスパッタによりカーボン膜(150nm)/Si膜(10nm)を形成．②電子線描画(Fig. 1 (a))： UVオゾンクリーナーでSi膜表面洗浄した後，ma-Nネガ型電子線レジスト(EBR)を塗布．エリオニクスにてドーズ量を振って描画の後，NMD3現像液にて現像．EBRパターン評価を走査電子顕微鏡（FE-SEM）にて行う．③ハードマスク加工：EBRパターンをマスクにSiをイオンビームエッチング Fig. 1 (b))，さらにカーボン膜をRIE装置にてパターニングしFig. 1 (c): O2ガス, 100W, 10Pa, 4分)，FE-SEMにてハードマスク形状を観察した．基板は3インチSi基板を用いた． | 描画条件出しの結果をFig. 2に示す．Dose条件として700～1000 μC/cm2を振った結果，今回は900μC/cm2にて試作適用可能な条件となった． Fig. 3 (a)にＥＢ描画後のFE-SEM像を示す．側壁に荒れた部分がまだ残存しているがC膜加工は可能と判断し，Si膜のエッチングに引き続きC膜のRIEを行った(b)．(a)での側壁荒れはRIE加工にて増加したがC-HMが加工されていることがわかる． | 8323ZU5H2AkU3B2c
JPMXP1222AT0044 | 1979 | 2022 | AT | 44 | 外部利用 | 技術代行 | ---- | Earth abundance半導体のスパッタ堆積薄膜評価 | 杉山 睦 | 東京理科大学 | 計測・分析 | 加工・デバイスプロセス | その他 | 革新的なエネルギー変換を可能とするマテリアル | AT-038：二次イオン質量分析装置(D-SIMS) | [8 empty] | Earth abundance,太陽電池,光吸収層材料,硫化スズ(SnS),組成比制御,水素反応性スパッタ法 | 近年、安全・安価な太陽電池の光吸収層材料として、適した物性を有する硫化スズ(SnS)が注目されているが、理論上の変換効率の値と比較すると未だ低い。その原因の一つとして、太陽電池の性能に直結するキャリアや欠陥準位などの半導体特性に関して未解明な点が多いことが挙げられる。特に、SnS薄膜の組成比はこれらの物性を左右する重要なパラメータである。しかし、硫黄とスズの蒸気圧が大きく異なることや、異相であるSnS2及びSn2S3が安定物質であることなどから、準安定SnS薄膜の組成比制御は困難である。本研究では、スパッタ堆積時に水素ガスを用いる新たな組成比制御の手法を提案し、この手法を用いたSnS薄膜の堆積を行った。 | 【利用した主な装置】・二次イオン質量分析装置(D-SIMS)【NPF038】【実験方法】 RFマグネトロンスパッタ法によりSnS薄膜をMoコートガラス基板上に成長させた。得られた試料の深さ方向元素プロファルを、二次イオン質量分析装置(D-SIMS)を用いて評価を行った。 | SnS薄膜をアルゴンと水素の混合ガスを用いたスパッタ法により堆積し、SnS薄膜の組成比変化を試みた。図１にスパッタ堆積に用いた水素分圧比p(H2)とSnS薄膜の組成比の関係性を示す。p(H2)が増加していくのに伴って、薄膜のSn/S比がS-rich組成からSn-rich組成まで線形的に変化する傾向が確認された。これは、堆積中のH2ガスとSの反応により、薄膜中からSが取り除かれたためと推測される。この結果から水素反応性スパッタ法を用いることで簡便かつ繊細な組成比の制御が可能であることを確認した。 | xZOxmxwlEOWko2LG
JPMXP1222AT0035 | 1975 | 2022 | AT | 35 | 外部利用 | 技術代行 | ---- | ステッパー露光による400nmレジストパターンの作成と薄膜Crのドライエッチング | 山本 隆一郎 | 日本MEMS株式会社 | 加工・デバイスプロセス | ---- | その他 | 高度なデバイス機能の発現を可能とするマテリアル | AT-011：i線露光装置 | AT-019：多目的エッチング装置(ICP-RIE) | AT-004：電界放出形走査電子顕微鏡[S4800_FE-SEM] | [6 empty] | センサーデバイス,櫛歯型パターン | センサーデバイス等に使われる櫛歯型パターンで、ミクロンからサブミクロン単位での微細加工が要求されている。基板材料もSiに止まらず、光学系への利用分野では石英なども検討されている。今回は加工が容易なSi基板で、サブミクロン単位のレジストパターンをステッパー露光にて形成、次に形成したレジストバターンをマスクにしてハードマスク材料として使用されるCrのドライエッチングを行い、断面SEMにてその形状確認を行った。 | 【利用した主な装置】i線露光装置多目的エッチング装置自動塗布現像装置電界放出形走査電子顕微鏡【実験方法】 ステッパー露光でサブミクロンパターンがどこまで切れるかを確認する為、サブミクロンから数十ミクロンのトレンチパターンが用意されているガラスマスクを使用して、事前にCr薄膜成膜済みのSiウェハを露光/現像、サブミクロンパターンを形成後にCrのドライエッチングを実施した。 結果は断面SEMにより露光パターンの形状確認及びCrのエッチングジオメトリーを確認した。 | Fig.1より、400nmのパターンまではエッチングマスクとして十分な形状が得られていることが分かる。またCrのドライエッチングの場合、レジストパターンの肩の部分が削られ、その分レジスト側壁のCrの裾引きが発生することも観測された。 | G2ya1puwXEPZ62e9
JPMXP1222AT0029 | 1973 | 2022 | AT | 29 | 内部利用（ARIM事業参画者以外） | 機器利用 | ---- | 磁性酸化物薄膜のイオンミリング加工 | 染谷 浩子 | 産業技術総合研究所 | 加工・デバイスプロセス | ---- | その他 | 量子・電子制御により革新的な機能を発現するマテリアル | AT-033：アルゴンミリング装置 | [8 empty] | イットリウム鉄ガーネット（YIG）,スピン波共振デバイス,コヒーレンス時間 | 結晶性が良いイットリウム鉄ガーネット（YIG）製の、形状が整った薄膜パターンを形成することで、スピン波共振デバイスに用いた場合のコヒーレンス時間を長くできるか検討を行うことが実験の目的である。本課題では、スパッタ法を用いて作成したYIG薄膜を、成膜後に加熱処理し結晶化させたサンプルに対して、アルゴン（Ar）イオンミリング装置を用いてエッチング加工を試みた。様々な加工条件を検討し、良好なエッジラフネス形状を得る条件の探索を行う。 | 【利用した主な装置】【NPF033】アルゴンミリング装置【実験方法】 YIG薄膜は、1インチΦの結晶性のガドリニウムガリウムガーネット（GGG）を基板として、マグネトロンスパッタ装置を用いて成膜した。このYIG薄膜に対し、コンタクト露光で作製したドット形状のレジストパターンを形成し、これをマスクにしてArイオンミリングを行う手順で、YIG薄膜のドットパターンを作製した。 | 本年度は、パターンエッジ形状を最適化するための条件探索を試みた。Figure1は、エッチング加工後にレジストを除去したサンプルの電子顕微鏡写真で、ミリング加工時の基板固定法を変えたものである。カプトンテープによる表面固定では、レジストパターンへの残渣の再付着が生じている一方、カーボンテープによる裏面固定では残渣の再付着が見られず、またエッジラフネスも良好である。以上の結果から、カーボンテープによる固定法が適切と分かった。 | 6AuWuSpoR239i3Zb
JPMXP1222AT0026 | 1972 | 2022 | AT | 26 | 外部利用 | 機器利用 | ---- | Siイオン注入したα-Al2O3の電気的特性 | 奥村 宏典 | 筑波大学 | 加工・デバイスプロセス | ---- | 高度なデバイス機能の発現を可能とするマテリアル | ---- | AT-023：電子ビーム真空蒸着装置 | AT-082：化合物半導体エッチング装置（ICP-RIE） | [7 empty] | ワイドギャップ半導体,電力変換素子,サファイヤ(α-Al2O3),Siイオン注入 | 低炭素社会実現に向けて、ワイドギャップ半導体を用いた高効率な電力変換素子の開発が進められている。一般的にバンドギャップエネルギー(Eg)が大きい程、絶縁破壊電界強度が大きくなり、高耐圧特性に優れる。サファイヤ(α-Al2O3)は、Egが9 eV近くあり、究極的な高耐圧素子用材料になりうる。しかし、α-Al2O3は絶縁体として知られており、室温で電気を流した報告は皆無である。 今回、イオン注入法により高濃度Siを添加したα-Al2O3試料を用い、産総研NPFと筑波大学の共用設備を利用して素子作製と電気的特性評価を行うことで、世界で初めてサファイヤに電気を流すことに成功した。 | ・利用した主な装置【NPF023】電子ビーム真空蒸着装置【NPF082】化合物半導体エッチング装置（ICP-RIE）・実験方法 m面α-Al2O3基板に直接5x1014 cm-2のドーズ量でSiイオン注入を行った。注入損傷低減のため、N2雰囲気で1100~1700度30分間の熱処理を行った。電流の回り込み抑制のため、ICP-RIEでメサ加工を施した。電極として、Ti(20 nm) / Au(50 nm)を蒸着し、N2雰囲気で600~800度1分間の熱処理を行った。熱処理後のSi濃度の深さ方向プロファイルと表面モフォロジを図1に示す。 | 様々な温度で損傷回復を試みた試料の電流特性を図2(a)に示す。室温でも導電性が得られ、熱処理温度1300度でµAレベルの電流を実現した。また、様々な温度で電極の合金化を行った試料の電流特性を図2(b)に示す。850度が最適であることが分かった。 | wx2Pjrx826JfvAzp
JPMXP1222AT0022 | 1971 | 2022 | AT | 22 | 内部利用（ARIM事業参画者以外） | 機器利用 | ---- | 立体湾曲型シリコン光カプラに関する研究 | 面田 惠美子 | 産業技術総合研究所 | 加工・デバイスプロセス | ---- | 量子・電子制御により革新的な機能を発現するマテリアル | ---- | AT-011：i線露光装置 | AT-018：反応性イオンエッチング装置 (RIE) | AT-030：プラズマCVD薄膜堆積装置 | AT-095：RF-DCスパッタ成膜装置（芝浦） | [5 empty] | シリコン光集積回路, エレファントカプラ | 情報通信分野では近年、大量のデータを処理するデータセンター、あるいはスーパーコンピュータなどのデータ処理施設におけるデータ通信ネットワーク構築において、半導体微細加工プロセスを応用して製造される微細で高集積なシリコン光集積回路への期待が高まっている。本研究では、シリコン光集積回路において従来は難しかったチップ表面から高効率に光入出力を実現するための画期的技術（エレファントカプラと称する）の開発を行っている。 | エレファントカップラの製造プロセス（Fig. 1）は、（１）イオン注入用メタルハードマスクの形成、（２）シリコン光導波路を片持ち梁構造にするウェットエッチングプロセス、（３）イオン注入プロセス及びクラッド形成プロセスの３ステップがある。その中で、NPFにおいては主に、（１）のプロセス開発を実施した。 イオン注入用のメタルマスクには、CMOSプロセスでプラグとして利用されるタングステン（W）を用いる。TIA-SCRにて成膜したW膜のドライエッチングをNPFの反応性イオンエッチング装置で実施した。・【NPF011】i線露光装置・【NPF018】反応性イオンエッチング装置 (RIE)・【NPF021】プラズマアッシャー・【NPF030】プラズマCVD薄膜堆積装置・【NPF095】RF-DCスパッタ成膜装置(芝浦) | NPFの装置をはじめとする多数の共用設備を利用することで、一連のデバイスプロセスを実施することが出来、試作したデバイスの評価を繰返すことで、プロセス上の課題を顕在化することが可能となり、また、それら課題を克服するためのレシピの改定なども実施することで、Fig. 1(c)に示すような所望の評価実験用のデバイスを作製することが出来、研究を推進することにつながった。 | SlVjnZ3fdGuLXwjc
JPMXP1222AT0020 | 1970 | 2022 | AT | 20 | 内部利用（ARIM事業参画者以外） | 技術代行 | ---- | 単一走行キャリアフォトダイオード作製プロセス | 杉本 喜正 | 産業技術総合研究所 | 加工・デバイスプロセス | ---- | 量子・電子制御により革新的な機能を発現するマテリアル | ---- | AT-019：多目的エッチング装置(ICP-RIE) | AT-023：電子ビーム真空蒸着装置 | AT-030：プラズマCVD薄膜堆積装置 | AT-082：化合物半導体エッチング装置（ICP-RIE） | AT-011：i線露光装置 |  |  |  |  | 単一走行キャリアフォトダイオード(UT-CPD),受光素子,テラヘルツ波発生光源 | 単一走行キャリアフォトダイオード(UT-CPD)は超高速の受光素子、テラヘルツ波発生光源として期待され、精力的に研究開発が進んでいる。我々は、InGaAs/InPベースのUT-CPDを、NPFの各種微細加工装置、成膜装置を利用して作製を試みている。今回、UT-CPDの微細化に必要となるドライエッチングプロセスの検討を行ったので報告する。 | 利用した主な装置【NPF019】多目的エッチング装置(ICP-RIE)【NPF023】電子ビーム真空蒸着装置【NPF030】プラズマCVD薄膜堆積装置【NPF082】化合物半導体エッチング装置(ICP-RIE)【NPF011】i線露光装置【NPF004】電界放出形走査電子顕微鏡実験方法 InP/InGaAs多層膜結晶成長基板に対してプラズマCVD薄膜堆積装置でSiO2膜を堆積後、i線露光装置で各種レジストパターンを形成した。多目的エッチング装置でSiO2膜をドライエッチングし、このSiO2膜をマスクに、InP/InGaAs多層膜のドライエッチングを化合物半導体エッチング装置にて実施した。電極形成には、電子ビーム真空蒸着装置を用いてオーミック電極を形成する。 | Inを含むIII-V材料はInClxとAsClxの脱離温度に大きな差があることから、Cl系ガスを用いたドライエッチングは、通常150℃以上の基板温度で検討されている。今回、化合物半導体エッチング装置に装備されているHBrガスを用いて、基板温度80℃での比較的低温でのドライエッチングを検討した。 エッチング条件は HBr: 20 sccm, 圧力: 2 Pa, ICP Power: 300 W, RF Bias: 150 W, 基板温度: 80 ℃とした。 エッチング断面図を図1に示す。3minのエッチング時間で3.5µｍの深さを観測し、InP/InGaAs多層膜を高速でメサ加工可能であることが明らかになった。ドライエッチング面も平滑であり、SiO2マスクに対するダメージも見られなかった。今後、このエッチング条件をベースに最適化を進め、実素子加工へ適応する。 | AOWY96Dvu6uF2T9q
JPMXP1222AT0031 | 1974 | 2022 | AT | 31 | 外部利用 | 機器利用 | ---- | バイオテンプレート作成のためのフェリチン粒子塗布条件の確立 | 門井 幹夫 | リソテックジャパン株式会社 | 加工・デバイスプロセス | ---- | 次世代バイオマテリアル | 革新的なエネルギー変換を可能とするマテリアル | AT-004：電界放出形走査電子顕微鏡[S4800_FE-SEM] | [8 empty] | 量子ドット構造,塗布,粒子配列 | ナノサイズの量子ドット構造を作成する事により、超高効率な太陽電池や熱電変換素子の実現が期待できる。我々は、ウェーハにフェリチン粒子を塗布して熱処理する事により、マスクレスでナノサイズのバイオテンプレートを作成する塗布装置を開発している。 本課題では、塗布したサンプルのフェリチン粒子配列状態を電界放出型走査電子顕微鏡により観察する事により、最適な塗布条件を確立すると共に、配列状態（粒子間距離）をコントロールする方法について研究を行っている。 | ＜利用した装置＞【NPF004】電界放出形走査電子顕微鏡[S4800_FE-SEM]＜実験方法＞塗布後のフェリチン粒子をFE-SEMで観察する。 | より大面積への塗布を目指し、φ４インチSiウェーハに塗布できるスピンチャック（クローズドカップ）を作成し、塗布を実施した。 2020年にはφ25 mmのSiウェーハ上にほぼ均一に良好な粒子配列を実現する事が出来たが、今回は中心部でやや密度が薄く、R=20 mmでは一部凝集が見られ、R=30 mmでは完全にアイランド状に引き裂かれた状態となり、R=40 mm以上では全く粒子が観察できなかった。ウェーハサイズが大きくなり、ウェーハと共に回転する雰囲気の体積が増大し、溶媒の蒸発制御がより難しくなっていることが示された。 | ZYfTYRJ4njuTQATw
JPMXP1222AT0017 | 1968 | 2022 | AT | 17 | 内部利用（ARIM事業参画者以外） | 機器利用 | ---- | レーザー直接描画による3次元タンパク質微細構造の作製 | Serien Daniela | 産業技術総合研究所 | 加工・デバイスプロセス | 計測・分析 | その他 | 次世代バイオマテリアル | AT-065：顕微レーザーラマン分光装置(RAMAN) | [8 empty] | タンパク質, ウシ血清アルブミン（BSA）, 3次元タンパク質微細構造 | レーザー直接描画による3次元タンパク質微細構造の作製技術では、多様なタンパク質を原料に3D微細構造を形成できるため、バイオ・医療分野への応用に向けて開発が進んでいる[1]。本実験では、未解明な部分の多い微細構造形成メカニズム解明に向け、レーザープロセス前後のタンパク質微細構造について顕微ラマン分光分析を実施したので報告する。 | 【利用した主な装置】 【NPF065】顕微レーザーラマン分光装置(RAMAN)【実験方法】 レーザープロセス前の市販の粉末ウシ血清アルブミン（BSA）を測定した。波長532nmのダイオードを励起光に用い、ピンホール径50mm,対物レンズ倍率100倍，分解能3.2~3.9 cm-1、ターゲットレンジ500-1770 cm-1、レーザー出力10 ｍW、露光時間 5秒, 露光回数を 10回と25回に設定した。 | 粉末ウシ血清アルブミン(BSA)の写真をFig.1に、BSA粒子の顕微鏡画像をFig.2に示す。さらに、顕微レーザーラマン分光装置を用いて、波長532nm、露光回数25回で取ったラマン測定結果をFig. 3 に示す。Fig. 3 のBSA粉末のラマンスペクトルは、1003 cm-1にフェニルアラニン、1654 cm-1にa-ヘリックスとアミドIのピークが見られる典型的な特徴を示している。 | up7d3fLezA2NU9j5
JPMXP1222AT0019 | 1969 | 2022 | AT | 19 | 内部利用（ARIM事業参画者以外） | 機器利用 | ---- | オプトエレクトロニクス用途の鉛なしハイブリッドハライド半導体のポリハライド処理 | Turkevych Ivan | 産業技術総合研究所 | 加工・デバイスプロセス | ---- | その他 | 革新的なエネルギー変換を可能とするマテリアル | AT-004：電界放出形走査電子顕微鏡[S4800_FE-SEM] | AT-025：スパッタ成膜装置(芝浦） | AT-050：四探針プローブ抵抗測定装置 | AT-065：顕微レーザーラマン分光装置(RAMAN) | AT-095：RF-DCスパッタ成膜装置（芝浦） |  |  |  |  | ハイブリッドハライド半導体,ポリハライド処理,polyiodide-assisted method, hybrid halides, transition metals, iodination treatments | The purpose of this project was to use advantages of our previously discovered polyiodide-assisted method (Turkevych et.al., Nat. Nanotechnology 14, 2019, 57) for the fabrication of thin films of hybrid halides of various transition metals to study their optoelectronic properties. | [NPF003]イオンコーター (FIB付帯) (2F)[NPF004]電界放出形走査電子顕微鏡S4800FE-SEM[NPF022]UVオゾンクリーナー[NPF025]スパッタ成膜装置(芝浦)[NPF045]触針式段差計[NPF050]四探針プローブ抵抗測定装置[NPF065]顕微レーザーラマン分光装置(RAMAN)[NPF095]RF-DCスパッタ成膜装置(芝浦) Metal thin films were deposited by r.f. sputtering or thermal evaporation on glass substrates. The polyiodide-assisted and iodination treatments were conducted by spin-coating of 0.5M MAI3 solution in isopropyl-alcohol (IPA) over the thin metal film and by annealing in iodine vapor at 30 ℃, respectively. | We have found that the conversion of metal thin films to respective semiconducting halides by polyiodide-assisted method and/or iodination method is successful for pure Bi, and mixed Ag0.5Bi0.5 thin films, which resulted in their conversion into MA3Bi2I9 iodobismuthate (indirect Eg=1.96 eV) and AgBiI4 rudorffite (direct Eg=1.83 eV), respectively. We thoroughly investigated optoelectronic properties of Ag3BiI6, Ag2BiI5, AgBi2I7, Cu2BiI5, CuBiI4, and found that all these compounds have direct bandgaps in the range of 1.8-1.86 eV. The polyiodide-assisted conversion experiments were conducted for Sn, Ti, Zr, Nb and W thin films. We observed no significant reaction between metals and spincoated MAI3 polyiodide layers at normal condition. However, we believe that this synthetic route should be investigated more, as one of the possible obstacles that could prevent the reaction is formation of surface oxide layer upon contact of freshly deposited metal films with atmosphere. | o4Wrxt171GCL51M6
JPMXP1222AT0012 | 1967 | 2022 | AT | 12 | 内部利用（ARIM事業参画者以外） | 機器利用 | ---- | チップ表面の化学状態分析 | 永作 美有 | 産業技術総合研究所 | 加工・デバイスプロセス | ---- | 量子・電子制御により革新的な機能を発現するマテリアル | ---- | AT-074：エックス線光電子分光分析装置(XPS) | [8 empty] | 超電導回路,Nb線形共振器,Nb2O5 | 超電導回路の特性向上のためには表面の残留有機物や酸化膜の有無及び組成を調べることが重要である。今回、Siウェハ上に形成したNb線形共振器において、保護レジストの有機剥離後に行うアッシング時間別にチップ表面のXPSスペクトルを測定し最適条件の検討を行った。 | ・使用装置【NPF074】エックス線光電子分光分析装置(XPS)【NPF075】解析用PC(XPS用)・実験方法 各サンプルのNb表面をAlKα線でPass Enargy:5, Sweeps:3, Step(meV) C1s,O1s: 0.1 / Nb3d: 0.02, Neutralizer: Onの条件でNb3d,C1s,O1sスペクトルの測定を行った。サンプルは以下に示す。(i) アッシングなし(ii) アッシング2分(iii) アッシング4分(iv) アッシング6分 | 測定結果をFig.に示す。 Nb3dはアッシング時間に比例してNb2O5ピーク強度が大きくなっていることから、アッシング時間が長くなるとNb表面の酸化が進むことが分かった。 しかし、C1sのピーク強度はFig.(iii)アッシング4分を境目に減少し、Fig.(iv)アッシング６分と比較するとピーク強度の変化があまり見られないことが分かった。 検討の結果、アッシング時間は4分が最適と結論した。 | G6b5rgY5AR56rhdt
JPMXP1222AT0011 | 1966 | 2022 | AT | 11 | 内部利用（ARIM事業参画者以外） | 機器利用 | ---- | ヘリウムイオン顕微鏡技術による高温超伝導体YBCOジョセフソン接合の作製 | 三澤 哲郎 | 産業技術総合研究所 | 加工・デバイスプロセス | ---- | 量子・電子制御により革新的な機能を発現するマテリアル | ---- | AT-006：マスクレス露光装置 | AT-033：アルゴンミリング装置 | AT-045：触針式段差計 | [6 empty] | ジョセフソン効果,量子電圧標準,超伝導量子干渉素子（SQUID）,銅酸化物高温超伝導体YBa2Cu3O7（YBCO）,ヘリウムイオンビーム（He—FIB） | ジョセフソン効果は量子電圧標準や超伝導量子干渉素子（SQUID）を用いた高感度磁気測定技術などに応用される超伝導現象であり、精密電気計測の基礎をなしている。本研究では銅酸化物高温超伝導体YBa2Cu3O7（YBCO）を用いたジョセフソン接合技術の開発を行っている。本研究ではヘリウムイオン顕微鏡（HIM）を用いて収束させたヘリウムイオンビーム（He—FIB）を照射することによる、局所的物性制御による超伝導トンネル障壁層作製に取り組んでいる。最適なHe—FIB照射条件の解明、作製したジョセフソン接合の特性評価およびSQUID等応用素子の作製に取り組んだ。 | 【利用した主な装置】【NPF006】 マスクレス露光装置、【NPF021】 プラズマアッシャー、【NPF022】 UVオゾンクリーナー、【NPF033】 アルゴンミリング装置、【NPF045】 触針式段差計、【NPF080】 ヘリウムイオン顕微鏡【実験方法】 基板上に製膜されたYBCO薄膜をマイクロブリッジ化し、He—FIB照射によりジョセフソン接合を作製した。(1) 基板にフォトレジストをスピンコートし90℃でプリベークした。マスクレス露光装置でデバイスパターンを露光したのち現像・洗浄した。アルゴンミリング装置を用いAu保護層およびYBCO層を取り除きデバイスパターンを形成した。最後にレジストを除去した。(2) さらにレジストを塗布し、重ね露光を行いHe—FIB照射箇所以外を保護するパターンを描画した。ジョセフソン接合箇所のAu保護層をアルゴンミリングに(1) より除去した。最後にヘリウムイオン顕微鏡を用いサブナノメートル径のHe—FIBを照射し、トンネル障壁層を形成した。 | 機械式冷凍機を用いた低温実験により、電流―電圧特性（IV特性）の測定を行った。得られたIV特性はジョセフソン接合の実際的挙動を説明するRSJモデルに良く当てはまった。またマイクロ波の照射下においてIV特性は量子化電圧プラトー（シャピロステップ）を示した。He—FIB照射によるジョセフソン接合作製に成功したものの、作製された素子特性のゆらぎが大きいことが分かりつつある。素子特性揺らぎの起源を明らかにすることが今後の課題である。 | hItqOAy1J7T9iSEv
JPMXP1222AT0010 | 1965 | 2022 | AT | 10 | 内部利用（ARIM事業参画者以外） | 技術代行 | ---- | 水素プラズマ処理 | 布村 正太 | 産業技術総合研究所 | 加工・デバイスプロセス | ---- | 量子・電子制御により革新的な機能を発現するマテリアル | その他 | AT-031：原子層堆積装置_1[FlexAL] | [8 empty] | 水素プラズマ処理,TRIMシミュレーション | オプトエレクトロニックデバイス、センサー、半導体では、プラズマプロセスを用いて、デバイスの作製と性能向上が図られる[1,2]。本年度は、各種材料（シリコン、酸化膜、窒化膜、酸化物材料等）に水素プラズマ処理を施し、エッチングと構造変化を詳細に調査した。 | 【利用した主な装置】：原子層堆積装置[FlexAL]【実験方法】： 各種サンプル（シリコン、酸化膜、窒化膜、酸化物材料等）に水素プラズマ処理を行った。 実験条件は以下の通り。放電様式：ＩＣＰプラズマ、放電ガス：水素、放電電力：200W、ガス圧：８０ｍＴｏｒｒ、ガス流量：５０ｓｃｃｍ、温度：１００℃、処理時間：10min。 | 分光エリプソメトリを用いて、処理前後のサンプルのエッチング量、屈折率、吸収係数の変化を評価した。また、TRIMシミュレーションを用いて、材料内への水素注入と拡散を評価した。シリコンウエハに対しては、ＱＳＳＰＣ法を用いて、キャリアのライフタイムの変化を測定し、水素プラズマ照射に伴う欠陥の形成と修復を評価した。また、アニール処理により、欠陥の修復を詳細に調べた。 図１に、サンプル処理後の分光エリプソメトリのデータ解析の一例を示す。プラズマ処理にともない、膜厚の減少とともに膜密度が低下することを明らかにした。図２に、TIRMのシミュレーション結果の一例を示す。条件は、シリコンウエハへの水素イオン200Vの入射とした。図より、水素イオンはウエハ内に数ナノメートル程度注入され、進行方向に加えその垂直方向（面内方向）にも散乱・拡散することが示されることが分かった。今後は、これらの結果を踏まえ、プラズマ処理による構造変化を調査する。 | 16Gs2VMzF4r2uRbp
JPMXP1222AT0009 | 1964 | 2022 | AT | 9 | 内部利用（ARIM事業参画者以外） | 機器利用 | ---- | グラフェンデバイス用電極蒸着 | 山田 貴壽 | 産業技術総合研究所 | 加工・デバイスプロセス | ---- | 次世代ナノスケールマテリアル | ---- | AT-023：電子ビーム真空蒸着装置 | [8 empty] | CVDグラフェン,金属触媒 | CVDグラフェンの電気特性の理解には、CuやNi等の金属触媒表面上に合成されたグラフェンを、石英やSiO2等の絶縁基板上に転写する必要がある。絶縁基板上に転写したグラフェン表面に、産業技術総合研究所ナノプロセシング施設（NPF）にて電子ビーム蒸着装置によりTiとAu薄膜を蒸着した。電流―電圧特性はオーミック特性が観測された。 | 【利用した主な装置】【NPF023】電子ビーム真空蒸着装置【実験方法】 熱CVD法によりCu表面に成膜しされた単層グラフェンの電気特性を評価するために、NPFにおいてグラフェンに電極を形成した。 熱CVDグラフェン表面にPMMAをコートし保持材として塗布し、合成用基板のCuを塩化第二鉄水溶液でエッチングした。数回の純水によるリンス後に、水中で石英基板表面にグラフェンを転写した。大気中、室温での自然乾燥後に、PMMAをアセトンによる除去し、グラフェン/石英基板構造を得た。 NPF保有の電子ビーム蒸着装置を用いて、TiとAu薄膜を蒸着した。電極パターンを形成したSUS板をマスクとして用いてパターニングした。TiおよびAuの膜厚は、30および100 nmとした。 作製した試料の電流-電圧特性およびHall効果測定を行った。 | グラフェン上に蒸着した電極間の電流-電圧特性を測定した。測定には、プローブを形成した電極に接触させ、ソース・メジャーユニットを用いた。測定結果は、直線性を示しオーミック電極が形成できたことが確認できた。さらに、グラフェンなどの二次元材料は表面の水分吸着等でキャリア密度や移動度が大きく変化するために、真空中でHall効果測定を行なった。 | 2T88RwDSdIpT1PIR
JPMXP1222AT0007 | 1963 | 2022 | AT | 7 | 内部利用（ARIM事業参画者以外） | 機器利用 | ---- | 微生物解析に向けたピコリットル培養器の開発 | 南木 創 | 産業技術総合研究所 | 加工・デバイスプロセス | ---- | 次世代バイオマテリアル | ---- | AT-006：マスクレス露光装置 | [8 empty] | 環境微生物マイクロウェルアレイ大腸菌懸濁溶液,菌増殖,自家蛍光 | 生物資源としての利用が期待される環境微生物の活性や培養能の評価には、マイクロプレート法が一般に用いられている。しかしながら，当該手法は大量の培地・サンプルを要し、スループットの向上が求められている。そこで本研究では、微細加工技術を用いた作製された微小な培養器アレイを活用し、高スループットかつ定量的な微生物評価基盤の構築に取り組んだ。 | 【利用した主な装置】【NPF006】マスクレス露光装置、【NPF008】スピンコーター【実験方法】 アレイを構成するマイクロパターンの形成にあたっては、はじめにフォトリソグラフィ法を用いガラス基板上にネガフォトレジストの鋳型を形成した。その後，ポリジメチルシロキサン（PDMS）に当該レジストパターンを転写・硬化することで、直径30 μm・容積pLオーダーのマイクロウェルアレイを形成した。その後、作製したマイクロウェルアレイ中に前培養した大腸菌懸濁溶液を滴下し、ボトムガラスディッシュにアレイを貼付した後に、菌の増殖挙動を顕微鏡によって観察した。 | 大腸菌を封入したマイクロウェル中において、明視野観察によって増殖挙動を評価した（Fig.1・上）。大腸菌懸濁溶液の希釈率を調節することで、各ウェルには０ないし１個の大腸菌がポアソン分布に従う形で封入されることを確認した。また、培養時間の経過に伴いウェル内での菌増殖が確認された。このことから、作製したマイクロウェルアレイが微小な培養器・観察器として機能することを実証した。 続いて、菌の増殖挙動を非侵襲かつ定量的に評価するため、産生酵素が有する自家蛍光を観察した。その結果、明視野観察でみられた菌の増殖に伴い蛍光強度も増強することがわかった。本蛍光像を解析することで、マイクロウェル内における微生物の増殖挙動を数値化・定量化し得ることが分かった。 | AO3NGz3Kwik1kphg
JPMXP1222NM0136 | 2603 | 2022 | NM | 136 | 外部利用 | 技術代行 | ---- | マイクロビア用無電解銅めっき被膜の評価 | 西嶋 雅彦 | 大阪大学産業科学研究所 | 計測・分析 | ---- | マルチマテリアル化技術・次世代高分子マテリアル | ---- | NM-206：酸素窒素水素分析装置、炭素硫黄分析装置 | [8 empty] | 赤外・可視・紫外分光/Infrared and UV and visible light spectroscopy,3D積層技術/ 3D lamination technology,異種材料接着・接合技術/ Dissimilar material adhesion/bonding technology | 半導体実装に使われているプリント配線板には、層間接続のためにビアやスルーホールが用いられるが、実装時や製品使用時のストレスに耐える必要がある事から、高信頼性の接続を十分確保することが求められている。特に電子機器等の小型・高性能化は加速度的に進み、半導体パッケージも高密度化される事から、層間接続するマイクロビアではビア径が 10 μm 以下になる。ビアの微小化により、内層銅とめっき層との接合面積も減少する事から、特にビア底部における接続信頼性の確保が課題となる。ビア底部は内層銅上にシード形成のための無電解銅めっき、導体形成のための電気銅めっきの順で銅皮膜が積層される。この無電解銅めっき層は化学反応で形成され不純物やガス成分も多い事から本層の品質を評価する事は非常に重要である。 | 銅めっき被膜について、酸素窒素水素分析装置及び炭素硫黄分析装置による元素組成分析を行う。１．分析試料 試料名 (1）電解めっき銅被膜（Sub） (2）無電解めっき銅被膜 1（electroless-A：従来プロセス） (3）無電解めっき銅被膜 2（electroless-B：新開発プロセス）２．装置 (1) 酸素窒素水素分析装置 ONH836：LECO ジャパン合同会社製 (2) 炭素硫黄分析装置 CS844：LECO ジャパン合同会社製 | 本実験のガス分析によって得られた各銅めっき被膜(1) Sub, (2) electroless-A, (3) electroless-Bについて溶存している酸素（ O）, 炭素（C） 及び 硫黄（S ）の含有率をそれぞれ以下に示した。 酸素（O） (1) 0.005 mass%, (2) 0.028 mass%, (3) 0.280 mass% 炭素（C) (1) 0.0073 mass%, (2) 0.025 mass%, (3) 0.033 mass% 硫黄（S) (1)～（3）< 0.005 mass% 硫黄（S)については装置の測定限界以下の含有量である事から薄膜間の差および量はわからいが、硫酸銅薬液によるめっきであるにも関わらず硫黄（S)の混入量は少ない事が確認された。酸素(O)については今回、electroless-B膜はサブミクロンの前後薄片膜である事もあるのか、膜形成洗浄時すみやかに酸化されてしまっており、表面に参加薄膜が形成され変色している事から含有率が大きく出ている。実質的にはelectroless-Aと同程度の酸素含有量と思われる。炭素（C)については、無電解めっきにおける反応では多種の有機化学薬液を用いた化学反応のみの膜形成である事からこれら有機薬液成分が混入するため、電解めっき膜に比較して５倍ほど含有量が多い事が確認された。どのような形、量にせよ混入成分は薄膜の品質を低下させる事は間違いなくこの他、ガス成分や他微量金属元素等についても引き続き評価を続けていく。 | 39F12Eq97iRYuP1I
JPMXP1222NM0132 | 2599 | 2022 | NM | 132 | 外部利用 | 機器利用 | ---- | バルクおよびメソ細孔内のトリステアリンの結晶構造の調査 | 名越 篤史 | 国士舘大学 | 計測・分析 | ---- | 次世代ナノスケールマテリアル | ---- | NM-204：多目的X線回折装置_Cu_SSL | [8 empty] | X線回折/X-ray diffraction,ナノ多孔体/ Nanoporuous material | トリステアリンは棒状の分子形状をもつトリグリセリドで、α相、β’相、β相などの多形を示す。断熱型熱量計を用いた精密熱容量測定では、α相が200-270 Kで大きな過剰熱容量を示し、ゆるやかな構造変化が起きていることを示唆している。これの変化を温度可変の高輝度・高感度の粉末XRDで確認することを第１の目的とする。また、トリステアリンを細孔径8 nmのメソポーラスシリカSBA-15に封入した場合、融点の細孔径依存性などはα相を示すと予想されるが、バルク試料と同じような構造変化が起こるか確認したい。この場合、メソポーラスシリカ細孔壁の影響も見積もるため、メソポーラスシリカのみで測定する必要がある。 | バルクのトリステアリンで融解状態から急冷しα相を形成させたあと-50℃から80℃まで10℃おきにXRD測定を行った。次に、65℃でアニールすることで最安定なβ相を形成させ、-50℃から80℃までXRD測定を行った。次にSBA-15に封入した試料について細孔外に残存するトリステアリンをβ相にした後、-50℃から80℃までXRD測定を行った。SBA-15のみの試料についても同様の条件で測定した。 | バルクのトリステアリン室温でのXRD測定結果はすでに確認できており、α相は六方晶の等方的な副格子構造を持ち、β'相は分子軸が垂直の直方晶型、β相は分子塾が平行な三斜晶の副格子構造をもつ。α相では低温ではベータ’相類似の副格子に由来するブラッグピークを示し、温度の上昇とともにα相に典型的な六方晶のブラッグピークを示すようになった。これは室温で等方的で運動性の高いα相から低温で分子軸を垂直にして密度の高いβ’相類似の分子充填構造へ構造変化をしていることがわかった。熱測定の結果と合わせると、高次の相転移に近い挙動と理解される。メソポーラスシリカに封じた材料では、細孔外の試料のブラッグピークや細孔壁のハローピークが邪魔で、細孔内の試料に関する十分な受方が得られなかった。細孔内の試料の情報を得るためには、放射光など強度の高い測定が必要であると考えられる。 | JDzWMahJwp3MG90m
JPMXP1222NM0133 | 2600 | 2022 | NM | 133 | 外部利用 | 技術補助 | ---- | グラフェン電界効果トランジスタための酸化物ゲートの成膜 | 李 松田 | 量子科学研究開発機構 | 加工・デバイスプロセス | ---- | 次世代ナノスケールマテリアル | ---- | NM-610：電子銃型蒸着装置 [RDEB-1206K] | [8 empty] | 量子マテリアル,蒸着・成膜/Evaporation and Deposition,PVD,原子層薄膜 | 本利用課題はARIMの真空蒸着装置を利用して、グラフェントランジスタ素子の一部である酸化物ゲートの成膜を実施する。 | 電子銃型蒸着装置により、グラフェンの上にMgO(10nm)/SiO2(10nm)二層酸化物薄膜ゲートを成膜した。 | MgO(10nm)/SiO2(10nm)二層酸化物薄膜が電圧ゲートとして上手く働かなかったことを判明した。可能の原因として、MgO(10nm)/SiO2(10nm)二層酸化物薄膜は薄すぎるため、pinholeによるリーク電流が生じたと推測される。今後、pinholeによるリーク電流を抑制ため、MgO/SiO2二層酸化物薄膜の厚さを増やす必要がある。 | HB1KG4abOqgBF6GR
JPMXP1222AT0004 | 1961 | 2022 | AT | 4 | 内部利用（ARIM事業参画者以外） | 技術補助 | ---- | 感温塗料による温度分布計測実験のための基板作成および評価 | 齋藤 慎平 | 産業技術総合研究所 | 加工・デバイスプロセス | ---- | 革新的なエネルギー変換を可能とするマテリアル | ---- | AT-004：電界放出形走査電子顕微鏡[S4800_FE-SEM] | AT-023：電子ビーム真空蒸着装置 | AT-025：スパッタ成膜装置(芝浦） | AT-095：RF-DCスパッタ成膜装置（芝浦） | [5 empty] | 蛍光燐光,温度分布計測法,感温塗料 | 廃熱など熱エネルギーを高度利用するためには，対象とする場の温度分布を所望の時間・空間分解能および精度で計測する必要がある。本研究では，蛍光燐光を用いた温度分布計測法を開発しており，ナノプロセシング施設の各種設備を用いて，ガラス基板の割断，ガラス基板上への電極成膜，成膜後の観察といった実験を実施した。 | 【利用した主な装置】 【NPF004】電界放出形走査電子顕微鏡[S4800_FE-SEM] 【NPF012】ドラフトチャンバー(右) 【NPF013】ドラフトチャンバー(左) 【NPF014】有機ドラフトチャンバー_1 【NPF021】プラズマアッシャー 【NPF022】UVオゾンクリーナー 【NPF023】電子ビーム真空蒸着装置 【NPF025】スパッタ成膜装置(芝浦) 【NPF054】ダイシングソー 【NPF095】RF-DCスパッタ成膜装置(芝浦)【実験方法】 ガラス基板を所望のサイズに割断するためにダイシングソーを用いた。この基板は，実験の前にドラフトチャンバ内で有機洗浄し，条件によってはアッシング洗浄も追加した。このガラス基板に対して，TiおよびAuを電極として成膜した。次に，温度測定に必要な感温塗料を基板上にスピンコータで成膜した。この感温塗料の膜の様子を観察するために，FE-SEMを用いた。 | 製作した基板を用いて伝熱実験を実施したところ，印加した電圧に応じて透明電極面が加熱されていることを確認できた。また，感温塗料を塗膜した基板の断面をSEMで観察し（Fig. 1），蛍光体の粒子がどのように塗膜されているかを確認することが出来た。 | bIf5lOrEK7PFops3
JPMXP1222AT0006 | 1962 | 2022 | AT | 6 | 内部利用（ARIM事業参画者以外） | 機器利用 | ---- | ラインパターンのLER(Line Edge Roughness)解析 | 木津 良祐 | 産業技術総合研究所 | 加工・デバイスプロセス | 計測・分析 | その他 | ---- | AT-004：電界放出形走査電子顕微鏡[S4800_FE-SEM] | [8 empty] | ラインエッジラフネス（LER） | 半導体デバイス等の作製においては、フォトマスクやウエハ上に作製されるラインパターンが、その寸法・形状が設計通りにできているかを確認する必要がある。代表的な形状評価パラメータに線幅やラインエッジラフネス（LER）がある。筆者はLERの高精度計測に関する研究をしている。今回、Siラインパターンおよびレジストラインパターン試料のLERを走査電子顕微鏡（SEM）で測定するために、AIST-NPFのSEMを利用した。 | 【利用した主な装置】電界放出形走査電子顕微鏡(S4800)【NPF004】【実験方法】加速電圧：1 kV - 5 kV、エミッション電流：10 µA、の条件でSiラインパターンを観察した。 | 本測定で得られたSEM像の一部をFigure 1に示す。これらのSEM像からラインパターンエッジのピーク輝度位置をエッジ位置と決めてラインエッジプロファイルを抽出した。その後、ラインエッジプロファイルの平均線からプロファイルを形成する各点の距離の標準偏差σを計算し、3σで定義されたLER値を求めた。また、ラインエッジプロファイルのPower spectral densityやHeight-height correlation functionという粗さ解析を行い、標準偏差σに加えて、相関長、粗さ指数の評価も行った。Siラインパターンの粗さ解析を行った結果、LER値(3σ)が 3.9 nm、相関長が26 nm、粗さ指数が0.67となった。 | D4ZJm53t4dHBwOUz
JPMXP1222NM0131 | 2598 | 2022 | NM | 131 | 外部利用 | 機器利用 | ---- | 軟骨分化関連因子の解析 | 福田 綾 | 筑波大学 | 計測・分析 | ---- | マテリアルの高度循環のための技術 | 次世代バイオマテリアル | NM-002：LC-MS（Q-Exactive Plus） | [8 empty] | 質量分析/Mass spectrometry | 転写因子SOX9と相互作用するタンパク質を解析した。 | FLAGタグ付きのSOX9を発現した細胞溶液からSOX9を含むタンパク質複合体を精製し、質量分析によって含まれるタンパク質を解析した。 | SOX9自身のほか、転写、翻訳、代謝など多岐に関わる因子が多数検出された。一方、SOX9自身の FDR confidence があまり高くなく、非特異的に検出されたと思われるものもたくさん含まれていたため、解析に用いた精製タンパク質の量が少なかった可能性が考えられた。次回は、SOX9複合体の精製に用いる細胞溶液を増やして解析を行う必要があると思われた。 | ZJ8n5883HlpobFFX
JPMXP1222NM0126 | 2594 | 2022 | NM | 126 | 外部利用 | 技術代行 | ---- | 固体高分子型燃料電池触媒用カーボン担体の高分解能3D構造解析 | 宇部 卓司 | JFEテクノリサーチ株式会社 | 計測・分析 | ---- | 革新的なエネルギー変換を可能とするマテリアル | 次世代ナノスケールマテリアル | NM-302：微細組織三次元マルチスケール解析装置 | [8 empty] | FIB-SEM, 3D,ナノカーボン/ Nano carbon | 固体高分子型燃料電池(PEFC)の触媒において3-5 nmまで微細化された貴金属ナノ粒子を担持し、電気伝導、物質輸送を担うカーボン担体のナノスケール構造の最適化はPEFCの発電特性、耐久性を左右する大きな要因である。本課題では、新規カーボン担体のコンピューターシミュレーションを用いた物性予測に使用できるレベルの高い空間分解能かつ広領域の三次元(3D)構造データを取得することを目的とし、FIB-SEMを使用したシリアルセクショニング法による３Dデータの取得を行った。 | 多孔質カーボン担体と、このカーボン担体にPEFC用Pt触媒を担持させた2種類の試料を準備し、FIB-SEMを用いたシリアルセクショニングを実施した。得られた多数の連続SEM画像を整理・解析して３D構造を構築する検討を行った。 | 実験結果として、期待された多孔質カーボンのナノスケール３D構造を取得することはできなかった。原因として、FIBによる切削加工時に発生する熱ダメージや、削れたカーボンが再び堆積するリデポジションの影響により、切削断面に空いているはずのメソ孔が埋まってしまい、断面SEM像に明瞭な孔は観察されなかったものと考えられる。時間が許す限りビーム電流や、ドエル時間などのFIB加工条件の検討を頂いたが、装置トラブルの影響もあり本年度の検討は課題を多く残すものとなった。次年度の取り組みでは試料の変更や、装置条件の大幅変更などにより当該材料のナノスケール３D構造を取得できるよう連携を密にして取り組んでいく。 | OJ1An3lnAjFq1UH6
JPMXP1222NM0130 | 2597 | 2022 | NM | 130 | 外部利用 | 技術代行 | ---- | メタレンズのためのSiNメタ原子形成 | 篠田 一馬 | 宇都宮大学 | 加工・デバイスプロセス | ---- | 高度なデバイス機能の発現を可能とするマテリアル | ---- | NM-612：SiNプラズマCVD装置 [PD-220NL] | NM-615：ICP-RIE装置 [RIE-101iPH] | [7 empty] | 膜加工・エッチング/Film processing and Etching,CVD,メタマテリアル | 多波長多偏光同時撮影に向けた極薄短焦点なメタレンズを実現するために，SiNメタ原子の作成および製造可能な構造サイズの把握をねらう．メタ原子は可視光波長の半分程度のスケールを持つ微細構造体で，透過光の位相変調を行うことで，光の集光作用を実現するものである．このメタ原子をアレイ状に配列させることでレンズが実現できるが，その構造とサイズによって位相変調の範囲に制限がかかるため，多様な位相変調が実現できるよう，メタ原子の製造限界を探る． | ベースとして0.5mm厚の溶融石英基板を用い，その上におよそ200nm×200nm×1000nm程度の角柱状のSiNメタ原子を配列させる．プロセスとしては，基板上にSiN膜をプラズマCVDで成膜し，さらにCr膜を積層した後，レジストを塗布する．EB描画にてメタ原子のパターンを転写し，CrをマスクとしたエッチングでSiNの谷を所望の深さまで到達させる．その後，Crを除去することで，所望のメタ原子を製造する． | 試作品の断面のSEM画像を図に示す．アスペクト比が10:1までの構造体については目立ったテーパーもなく製造できているが，10:1を超えると柱状構造の維持が困難であることが確認された．今回はICP-RIE装置 (RV-APS-SE) を用いてSiNのエッチングを行ったが，より高アスペクト比にするためには，深堀りエッチング装置の導入などを検討する必要があると思われる． | J4WdCxywbkdN7A95
JPMXP1222NM0125 | 2593 | 2022 | NM | 125 | 外部利用 | 機器利用 | ---- | 高分子フィルムにおける分子歪みの計測 | 藤間 卓也 | 東京都市大学 | 計測・分析 | ---- | 革新的なエネルギー変換を可能とするマテリアル | マテリアルの高度循環のための技術 | NM-003：ラマン顕微鏡 | [8 empty] | ラマン顕微鏡 | 導電性高分子は、その分子コンフォメーションによって電子の共役長が変化するなど、分子歪みの影響を受ける。本研究課題では、合成条件を様々に変化させたポリチオフェン系導電性高分子について、ラマン分光測定を行うことにより、その分子歪みの詳細を明らかにすること、および別途測定する各種電気物性との相関や因果関係を解明することを目的とする。 | ラマン顕微鏡を用いて、合成条件を変えたいくつかのポリチオフェン導電性高分子の測定を行った。 | 測定の結果、これまで他機関で測定して得られていたものとは様相の異なるスペクトルが得られ、その解析を行った。データ解析の結果、波数分解能の違いに起因する各ラマン散乱成分の半値幅の違いからスペクトル形状に差異が生じていることが判明し、併せてベースラインの扱い方もこれまでのものから変える必要があることが分かった。 | 7jiGS8te81MMrWNZ
JPMXP1222NM0124 | 2592 | 2022 | NM | 124 | 外部利用 | 機器利用 | ---- | 熱電材料FeSi2の反応焼結合成に使用する粉体の粒度分布測定 | 池田 輝之 | 茨城大学理工学研究科（工学野） 物質科学工学領域 | 物質・材料合成プロセス | ---- | 革新的なエネルギー変換を可能とするマテリアル | ---- | NM-015：粒度分布測定装置 | [8 empty] | ボールミリング，反応焼結技術,熱電材料 | 焼結合成温度の低温度化と短時間化を目的に，熱電材料FeSi2を反応焼結でペレット状に合成する研究を行っている．この研究では，FeおよびSiの粉体を長時間混合器で混合し，反応焼結にもちいる．この方法では，従来の方法に比べ大幅に低温，短時間化が実現しているが，その詳細なメカニズムは未解明である．そこで，レーザー回折式粒度分布測定装置により，原料としてもちいるFe-Si混合粉体の粒度分布を測定し，焼結の結果作製されるペレットの組織や密度との関連を調べることにより，反応焼結のメカニズムを明らかにする． | Feの粉体 (150 µm) 及びボールミル装置でミリングにより微粉化したSiの粉体を長時間混合器で混合した．レーザー回折式粒度分布測定装置により，このFe-Si混合粉体の粒度分布を測定した（図1）． | Si粉末はボールミルによって2時間粉砕したのち，Fe との混合粉体作製に用いている．Fe-Si混合粉末はFe粉末と粉砕したSi粉末を90、180、315min混合したものである．90minの混合後では，1µｍ弱の微粒子が個数としては大部分を占める．これは，Si粉体が事前に粉砕により微粉化しており数が多いためである．体積でみるとFeの粉体が大きい割合を占める．混合を進めると，初期 (90 min) に観察された 1 µm 以下の微粉末の分布は観察されずやや大きい数 µm の粉体が主となる．これは，Si の微粉体が Fe の粉体に埋め込まれたためである．さらに混合を進めると，数 µm の粉体がややサイズを落としていることが分かる．これらは混合プロセスが有する小さいミリング効果によりFe-Si混合粒子がやや摩耗する結果と考えられる． | E2zHoyZ7QYf8Y4Vh
JPMXP1222NM0122 | 2590 | 2022 | NM | 122 | 外部利用 | 機器利用 | 技術補助 | 石英多段ドライエッチングによるDOEデバイスの作製方法の開発 | 新関 嵩 | Bush Clover株式会社 | 加工・デバイスプロセス | 計測・分析 | 高度なデバイス機能の発現を可能とするマテリアル | ---- | NM-617：ICP-RIE装置 [RV-APS-SE] | NM-626：触針式プロファイラー [Dektak XT-A #1] | [7 empty] | プラズマエッチング,光露光（マスクレス、直接描画）,光学材料・素子,電子顕微鏡/Electron microscopy,リソグラフィ/Lithography,膜加工・エッチング/Film processing and Etching | 本研究では、光回折現象を活用するDOE（Diffractive Optical Elements）デバイスの開発のためのプロセス開発を目指している。DOEデバイスの製造には、石英基板の表面に多段の凹凸構造を形成する必要があるが、そのテーパ角が小さいことが望ましい。本研究では、実験により小さいテーパ角を持つドライエッチング条件を明らかにし、その条件下で石英基板表面に多段凹凸構造をドライエッチングすることでDOEデバイスを製造することを検討する。 | マスクレス露光装置にて石英基板上にレジストマスクパターンをまず作製する。マスクパターンの線幅は35μmとした。レジストは、PFI-38A7を用い、膜厚650nm狙いで塗布した。その後、石英基板をドライエッチング装置でエッチングし、狙い深さである350nmを目指して条件だしを行った。深さの測定は、触針式プロファイラー [Dektak XT-A] を使用した。条件だしの後、ドライエッチング時の圧力をそれぞれ変えたパターンについて、SEMで断面観察を行い、テーパ角度を測定した。ドライエッチング時の条件については以下の通りである。【ドライエッチング条件】使用ガス：CHF3ガス流量：100sccm印加電力：200W圧力：0.5Pa / 1.0Pa / 1.5Pa | 図1にドライエッチング後の断面SEM写真を示す。それぞれ、(a)が0.5Pa、(b)が1.0Pa、(c)が1.5Paの時のドライエッチング結果である。テーパー角度はそれぞれ、0.5Pa時が9.3°、1.0Pa時が20.4°、1.5Pa時が29.6°となった。真空度を下げることで、ドライエッチング時のテーパー角度が抑制できることができるレシピが確認できた。今後はこのレシピを活用して、実際にDOEデバイスの製作を実施する予定である。 | pR2FHkCoRlFzjONv
JPMXP1222NM0120 | 2589 | 2022 | NM | 120 | 外部利用 | 機器利用 | ---- | 刺激分解性ゴム材料の合成と物性 | 石田 良仁 | 帝京科学大学総合教育センター | 物質・材料合成プロセス | ---- | マテリアルの高度循環のための技術 | ---- | NM-001：NMR | [8 empty] | マイクロプラスチック,核磁気共鳴/Nuclear magnetic resonance,易循環型材料設計技術,資源循環技術 | 本研究では、新規循環型材料やマイクロプラスチック問題の解決に資する材料開発を目指し、刺激分解性を付与した架橋剤およびそれを導入した架橋ゴムの合成、構造解析および基本的な物性測定を実施した。 | 光により連鎖的に分解する三分岐型の架橋剤を新規に合成し、構造解析は1H-NMRスペクトルにより行った。得られた三分岐型の架橋剤を用い、プレポリマー法により架橋ポリウレタンゴムを合成した。得られたゴムを粉砕してTHFに分散させ、紫外線を照射しその分解挙動を明らかにした。 | 合成した三分岐型架橋剤の1H-NMRスペクトルにより、目的とする構造の架橋剤が得られたことが分かった。この架橋剤を用いて合成された架橋ポリウレタンゴムは、光分解性を持たない一般的な架橋剤から合成した架橋ポリウレタンゴムと同等の熱機械的性質を示した。一方で、これらにTHF分散媒中で紫外線照射を行ったところ、光分解性架橋剤を導入したゴムは3日間で溶解し、一般的な架橋剤から得られたゴム(5日間)よりも光分解が促進されたことが明らかとなった。 | 9WFHnyPR4yR7p2ws
JPMXP1222NM0128 | 2595 | 2022 | NM | 128 | 外部利用 | 機器利用 | ---- | 木質系材料の磁場配向NMRによる構造解析 | 久住 亮介 | 森林研究・整備機構 森林総合研究所 | 計測・分析 | ---- | マテリアルの高度循環のための技術 | ---- | NM-103：800MHzナローボア固体高分解能NMRシステム | [8 empty] | 植物由来素材群,核磁気共鳴/Nuclear magnetic resonance,未利用資源の有効利用技術/ Technologies for effective utilization of unused resources | 近年では地球温暖化などの環境問題が顕在化しており、再生産可能な天然資源をベースとした新材料の開発が急務である。バイオマス素材を先進機能材料へと変換するべく様々な素材が開発されているが、それらの特性・機能を最大限に利用するためには、構造に関する集積知見を礎とした構造設計が欠かせない。そこで本課題では、原子核周りの精緻な構造情報が得られる磁場配向NMR法を木質系材料へと適用し、構造と機能の相関を解明することを目指す。 | 13C同位体ラベル化したセルロース微結晶（サブマイクロサイズ）の水懸濁液を800MHz固体高分解能NMR装置内へ挿入し、1時間静置して微結晶を磁場配向させた。その後、MASを行わない静的条件下で固体13C NMR測定を行った。また、参照用に粉末状の同セルロース試料についても同様の測定を行った。 | 得られた固体13C NMRスペクトルについて粉末と懸濁液間で比較すると、懸濁液ではセルロースの1位炭素に由来する共鳴ピークが先鋭化する様子が観測された。また、懸濁液では共鳴ピークの形状にも変化が観られ、粉末で一般に見られるパウダースペクトルとは異なるパターンを示すことが分かった。これらの結果から、800 MHz(18.8 T)の磁場強度を使用すれば、サブマイクロサイズのセルロース微結晶の磁場配向が可能であり、化学シフトの異方性の情報を有したNMRスペクトルが得られることが分かった。 | CT0KkbLw21f205Fw
JPMXP1222NM0118 | 2587 | 2022 | NM | 118 | 外部利用 | 機器利用 | 機器利用 | Borosilicateガラス中のMo-95 NMR測定 | 安東 真理子 | 東北大学 | 計測・分析 | ---- | マテリアルの高度循環のための技術 | ---- | NM-103：800MHzナローボア固体高分解能NMRシステム | [8 empty] | 核磁気共鳴/Nuclear magnetic resonance,資源循環技術/ Resource circulation technology | 放射性廃棄物のうち、使用済み燃料の再処理に伴い発生する放射能レベルの高い廃液をガラス固化したものを高レベル放射性廃棄物といい、ガラス固化体は、その中に封じ込めた放射性廃棄物および、それから発生する放射線が数万年以上の長期にわたって生活環境に影響を及ぼさないように地層処分される。ガラス固化体として使われるガラス材料の一つであるボロシリケートは、その溶融状態におけるMoO２の溶解量によって、性能が変化する。MoO２はガラス中でマトリックスとしての役割を担っているため、その添加量に伴う局所構造解析を行うことは重要である。本研究ではマトリックスの添加量に伴う、Moの配位数変化を固体NMRによって調べることを目的とした。 | 2元系のホウ化ナトリウムガラスに酸化モリブデンを0-19mol%添加した試料についてMo-95 NMRを用いて測定を行った。低周波数核のため、リンギングによる影響が大きく、パルスシーケンスは回転同期をさせたOldfield-echoを用いた。MAS回転数は20kHzで、π/2-τ-π-τ-echo(95MoはI=5/2でことからNa2MoO4水溶液でのπ/2幅(4usec)の約1/3幅(1.3usec)を1st pulse 幅に、また伴って2ndパルスを2.6usecに設定した。また、τ値は回転数に同期して50us(1/20kHz)に設定した。化学シフトの基準値は2mol% Na2MoO4水溶液のピークを0ppmとしている。 | 測定結果から、酸化モリブデンの添加量の違いに伴うスペクトル変化が観測された。各組成におけるスペクトルのピーク分離から、4配位と6配位、2種のMoが存在することが分かった。4配位のMoは、Siベースで低Mo添加(＜2mol%）において主要なMo種であることが過去の研究から報告されている。一方、高Mo添加においては6配位の存在率が増えていっていることが分かり、XASの測定からその結合価は4配位のMoよりも小さいことが分かった。固体NMRの結果と合わせて、高Mo添加におけるMo-O-Moの安定化が非常に重要であることが本実験結果から明らかとなった。 | hr8U029oeL26qgQM
JPMXP1222NM0117 | 2586 | 2022 | NM | 117 | 外部利用 | 機器利用 | ---- | グラフェンシートの形状・面積・電子線回折像の観察 | 石井 みき | 株式会社常光 | 計測・分析 | ---- | 次世代ナノスケールマテリアル | ---- | NM-505：200kV透過電子顕微鏡 | [8 empty] | グラフェン,電子顕微鏡/Electron microscopy,ナノシート | 当社において、黒鉛を出発原料としたグラフェンの大量生産を実施している。共同大学と同様の手順で合成したサンプルに対し、NMPを多量に添加したところ、過去の実績に対して、濃度が濃いグラフェンの合成が示唆される結果を得た。しかし、当社の実験設備では、実際に合成されているものがグラフェンかどうかの特定に至っていない。そのため、御社のTEMを使用して観察を実施することで、NMP中に分散している合成物の形状や面積、膜厚などのミクロ的視野での評価を行うことによって、合成物がグラフェンか否か、加えて、「質」の評価も実施し、今後の研究開発における手がかりとしたい。 | 共同大学と同様の手順で、黒鉛を出発原料としたグラフェンの合成を試行した。得られたサンプルをNMPで希釈し、TEM観察用グリッドに数滴滴下したものを、低倍率(0.5-10 k)の明視野像で観察し、合成物の形状や面積などについて検証を行った。また、100k以上の高分解能像での観察を実施することで、合成物のエッジ部分を観察し、グラファイト層の有無及び層数についての確認を行った。 | 上記で得られたサンプルを、10倍に希釈したところ、シート状の物質がマイクログリッド全体に渡って凝集を起こし、単一シートでの観察が困難であった。そこで、希釈倍率を1万倍にして改めて観察したところ、大きさが数μ程度のシート状の物質を複数確認することができた。得られたシート状の物質に対し、高分解能像での観察を各々実施したところ、平均4-9層程度のグラファイト層がシートのエッジ部に形成されていることが判明した。更に薄いところでは、単層、あるいは2層の薄いグラファイト層らしき部分も観察されており、薄層グラフェンの合成ができているとの判断ができた。 | TWZ5asXuVSIqwGbC
JPMXP1222NM0112 | 2581 | 2022 | NM | 112 | 外部利用 | 機器利用 | ---- | コンビナトリアル薄膜による固体潤滑剤の創製 | 鈴木 熙透 | 中央大学 | 計測・分析 | ---- | 次世代ナノスケールマテリアル | 高度なデバイス機能の発現を可能とするマテリアル | NM-503：200kV電界放出形透過電子顕微鏡（JEM-2100F1） | NM-504：200kV電界放出形透過電子顕微鏡（JEM-2100F2） | [8 empty] | MoS2-Wコンビナトリアル薄膜のMoS2含有率100%, 90%の領域の薄膜断面観察を行った | FIBで断面観察のためのリフトアウトを行い，TEMでその観察を行った | MoS2単膜において，先行研究では薄膜の基板付近でMoS2の強い層状構造が確認されているが，コンビナトリアル薄膜のMoS2 100%部分においても強い層状構造が確認された．このことからコンビナトリアル薄膜は供試材として有効であり．それを用いたMoS2特性の推定は可能であることがわかった．また，MoS2 90%領域においての断面はMoS2の強い層状構造はなく，全体的に多結晶であることが示された | X9a2nCeBU4suIT7g
JPMXP1222NM0113 | 2582 | 2022 | NM | 113 | 外部利用 | 技術補助 | ---- | 可視高透過率メタサーフェスのための窒化シリコンの高アスペクト比微細加工技術の確立 | 岩見 健太郎 | 東京農工大学 | 加工・デバイスプロセス | 計測・分析 | 高度なデバイス機能の発現を可能とするマテリアル | 量子・電子制御により革新的な機能を発現するマテリアル | NM-617：ICP-RIE装置 [RV-APS-SE] | NM-508：走査型電子顕微鏡 | [7 empty] | 電子顕微鏡/Electron microscopy,膜加工・エッチング/Film processing and Etching,MEMSデバイス,メタマテリアル,フォトニクス | 本研究では、窒化シリコンを材料に用いることにより、可視光域で利用可能なメタサーフェスの製作を目的とする。メタサーフェスには位相変調機能があり、高アスペクト比の窒化シリコンナノ柱が配列されている。このナノ柱構造をエッチングにより形成するため、ARIM NIMS の装置を利用した。 | 事前に描画・現像・蒸着・リフトオフを行った基板(表面に1500 nmの窒化シリコンをスパッタリング成膜した20 mm角の石英ガラス基板)に対して、窒化シリコン膜のエッチングを行い、柱形状を製作した。エッチングにはICP-RIE装置 (MUC-21 RV-APS-SE)を用いた。その後柱の形状をFE-SEM(S-4800)を用いて観察した。 | エッチング後のサンプルのSEM画像をFig. 1に示す。窒化シリコンの柱状構造を確認したが、全体的な傾向としてテーパ状になっていた。これは、エッチングの際に基板温度が上昇し、サイドエッチングが進んだことが原因だと考えられる。今後、より垂直性の高いエッチングを実現するために、エッチングレシピの条件出しを行う必要がある。 | 9TxX8f0xiRRK48MS
JPMXP1222NM0116 | 2585 | 2022 | NM | 116 | 外部利用 | 技術補助 | ---- | 窒化チタンナノ粒子の作製 | 瀬戸浦 健仁 | 神戸市立工業高等専門学校 | 加工・デバイスプロセス | ---- | 量子・電子制御により革新的な機能を発現するマテリアル | 次世代ナノスケールマテリアル | NM-601：電子ビーム描画装置 [ELS-F125] | NM-614：CCP-RIE装置 [RIE-200NL] | NM-607：スパッタ装置 [CFS-4EP-LL #3] | [6 empty] | リソグラフィ/Lithography,EB,フォトニクス,ナノ粒子 | 本課題では、金属ナノ粒子への光照射によってナノメートル領域の発熱を制御するための、窒化チタンナノ粒子を作製することを目的としている。 金属ナノ粒子は「局在表面プラズモン共鳴」という光アンテナ効果を有するため、ナノ粒子のサイズおよび形状、そして材料によって、光を吸収する波長帯や空間的な発熱パターンを自在に制御することができる。これまで世界的には、金および銀などの貴金属ナノ粒子が広く研究に用いられてきたが、我々は最近、遷移金属窒化物である窒化チタンや窒化ジルコニウムが、より光照射による発熱制御に適することを見出している。 所望の空間的な発熱パターンを実現するためには、棒状・ディスク状・リング状など特定の形状のナノ粒子を、50 nm以下の加工精度で作製する必要がある。よって主に電子線リソグラフィで所望の形状のナノ粒子を作製することとした。 | 窒化チタンの薄膜(t = 50 nm)については、NIMS・千現地区の装置を用いてサファイア基板上に成膜されたものを使用した。まず窒化チタンのハードマスクとして、窒化チタンの上にクロームおよびSiO2をスパッタした。続いてSiO2上にネガ型レジスト(NEB-22)を塗布し、直径200 nmのリング形状(ドーナツ形状)のナノ粒子のパターンを、電子ビーム描画装置[ELS-F125]によって描画した。 レジストを現像した後は、ドライエッチング装置によってマスク層であるSiO2およびクロームを除去することで、サファイア基板上にリング形状の窒化チタンナノ粒子を作製した。 | NIMSにてナノ粒子を作製したのは2022年12月であったが、この際にはマシンタイムの都合等で、走査型電子顕微鏡によるプロダクトの形状評価を終えることが出来なかった。利用者(瀬戸浦)の所属機関には、ナノ粒子を観察可能な電子顕微鏡が無いため、年度末となった2023年3月末時点でも、最終的な形状の評価は行えていない。 しかし、暗視野照明を用いる光学顕微鏡観察でプロダクトを観察したところ、局在プラズモン共鳴によると見られる、高輝度なナノサイズの光散乱体が、電子線描画のパターンどおりに形成されていることが確認できている。よって、狙い通りにナノリングは作製できたものと見込んでいるが、年度明け早々に電子顕微鏡観察を行い、より詳細な形状評価を行う予定である。 | 90CCE00AsMwND5QD
JPMXP1222NM0114 | 2583 | 2022 | NM | 114 | 外部利用 | 機器利用 | ---- | 先進材料の微細組織や結晶構造の解析 | 若井 栄一 | 日本原子力研究開発機構 | 計測・分析 | ---- | 革新的なエネルギー変換を可能とするマテリアル | マテリアルの高度循環のための技術 | NM-503：200kV電界放出形透過電子顕微鏡（JEM-2100F1） | [8 empty] | 放射線, 先進材料, ハイエントロピー合金, チタン合金, 照射損傷, 転位ループ, 照射硬化,電子顕微鏡/Electron microscopy,イオンミリング/Ion milling,集束イオンビーム/Focused ion beam | 科研費研究において、放射線場で使用する先進材料の研究開発を行うため、ARIMを利用して、それらの材料の微細組織や結晶構造の解析を行い、他の実験手法で得られた情報との相関関係を調べる。 | イオン照射した試料（鉄系ハイエントロピー合金やチタン合金）を用い、照射前後の微細組織や結晶構造の解析を行うため、FIB加工でサンプル採取と薄膜化を行った後、FIBで導入される表面層のダメージ層を除去を行った。この際、イオン照射による照射損傷は表面から深さ1-2μｍの領域にあり、損傷の深さ分布を持つ。このような試料に対して、透過形電子顕微鏡による微細組織の観察や結晶構造等の解析を実施した。 | 得られた主な結果と考察を以下に示す。１．イオン照射した深さに対して、鉄系ハイエントロピー合金において照射損傷組織が観察された。損傷組織には照射によって形成された転位ループが確認された。２．上記試料に対して、照射前後において、マトリックスの格子歪みの変化や、析出物の変化等を詳しく解析することができた。３．チタン合金においては、試料の組織の様子及び、照射損傷分布の様子などを確認できた。４．微細組織や照射損傷の解析結果に対して、別途、実施したナノインデンター等の照射硬化等の測定結果との相関性を解析し、これらの材料の特性を評価することができた。 | MY74P78o5U04KB22
JPMXP1222NM0110 | 2579 | 2022 | NM | 110 | 外部利用 | 機器利用 | ---- | 特殊な形状を有するシリカ材料の微細構造解析 | 外山 直樹 | 日本大学 | 計測・分析 | ---- | 次世代ナノスケールマテリアル | ---- | NM-102：500MHz固体高分解能NMRシステム | [8 empty] | 核磁気共鳴/Nuclear magnetic resonance,核磁気共鳴/Nuclear magnetic resonance,メソポーラス材料 | 本研究では、担持触媒の担体として用いる球状中空シリカの中空壁厚を変化させて、それぞれの試料について微細構造を評価した。今回は、500MHz固体高分解能NMRシステムによってSi元素について分析した。各中空壁厚を有する球状中空シリカについて、Si元素が隣り合う環境の違いについて検討することを目的とした。 | 球状中空シリカは、ゾルーゲル法を用いた手法により合成した。シリカ前駆体の量を変化させることにより、中空壁厚は制御した。合成したそれぞれの試料は、MAS回転数を10 kHzでCPMASで評価した。 | 今回測定した球状中空シリカの中空壁厚は、30および50nmであった。これらの試料を用いて29Siを測定したところ、-100および-110ppm付近にブロードなピークを観察することができた。またピーク強度で比較をすると-100 ppmの強度が-110ppmよりも強いことがわかった。これらはQ3およびQ4に該当することから、中空構造にすることで表面に存在するSiの数が多くなったことが考えられる。 | ooIoV1HW6z149uly
JPMXP1222NM0109 | 2578 | 2022 | NM | 109 | 外部利用 | 技術代行 | ---- | ハイドロバイオタイト中のK、Cs、Mgの定量 | 鈴木 憲子 | 昭和薬科大学 | 計測・分析 | ---- | マテリアルの高度循環のための技術 | ---- | NM-203：誘導結合プラズマ発光分析装置群 | [8 empty] | イオン交換, 粘土鉱物, 層間イオン, 交換性陽イオン, 無機イオン交換体,電子分光,分離・精製技術 | 粘土鉱物のイオン交換能を活かして、セシウムに対するイオン交換挙動を研究している。粘土鉱物とのイオン交換反応では、粘土鉱物中の複数のイオンが関与していると予測される。それを化学量論的に考察するには湿式による定量分析が唯一の方法である。 | 1. 主な装置 誘導結合プラズマ発光分析装置(マルチ型）2. 試料 ①：未処理のハイドロバイオタイト ②：CsCl溶液で処理をしたハイドロバイオタイト | 収着したCsイオン量は、反応前後で減少したMgイオン量の化学量論で得られる値よりも僅かに多い。Kイオンがこれに関与していると考えるが、更なる検討が必要となる。 | KwGOZir8T8deswwB
JPMXP1222NM0107 | 2576 | 2022 | NM | 107 | 外部利用 | 機器利用 | ---- | プラスチックから成長させたカーボンナノチューブの微細構造・結晶性解析 | 小松 裕明 | 東京理科大学先進工学研究科電子システム工学専攻 | 物質・材料合成プロセス | ---- | マテリアルの高度循環のための技術 | 次世代ナノスケールマテリアル | NM-504：200kV電界放出形透過電子顕微鏡（JEM-2100F2） | [8 empty] | 易循環型材料設計技術/ Recycling-friendly material design technology,資源循環技術/ Resource circulation technology,ナノチューブ/ Nanotube | 当研究室では，無価値な廃プラスチックから付加価値の高いカーボンナノチューブ（CNT）への変換技術開発を行っている．最近，プラスチックから大量に多層カーボンナノチューブ（MWNT）に変換する技術や，単層カーボンナノチューブ（SWNT）への変換技術を見出した．これまでは，SEMによる局所形状観察や，ラマン分光法によるマクロな結晶性評価等を行ってきたが，より精緻に，プラスチック種と成長形態との相関を得るため，TEM分析を行った． | 基礎技術習得を目的として、NIMSの200kV電界放出形透過電子顕微鏡を利用し、装置操作方法やデータ取得方法、解析方法等のトレーニングを行った。具体的にはプラスチックから成長させたMWNTを用いて，チューブの中空構造を確認できた． | 今年度は，透過電子顕微鏡の格子像観察と制限視野電子線回折像の一連のトレーニングを実施した．本研究室でプラスチックを原料に化学気相成長法でナノカーボン材料を作製し，得られた物質の透過電子顕微鏡観察を行ったところ，カーボンナノチューブが観察できた． | AtBklgQOWuW6Sv0R
JPMXP1222NM0104 | 2573 | 2022 | NM | 104 | 外部利用 | 技術代行 | ---- | シリカ粒子への金属イオン（亜鉛イオン）の結合についての解析 | 黒田 悦史 | 兵庫医科大学 | 計測・分析 | ---- | マテリアルの高度循環のための技術 | 次世代ナノスケールマテリアル | NM-203：誘導結合プラズマ発光分析装置群 | [8 empty] | 電子分光,高度素材識別技術/ Advanced material identification technology,ナノ粒子/ Nanoparticles | 多くの微粒子は免疫応答を活性化する特性を有することが知られているが、その詳細なメカニズムについては未だ明らかにされていない。本研究では微粒子の化学的特性が免疫応答に与える影響を明らかにする研究の一つとして、微粒子への金属イオンの結合が免疫応答に影響を与えている可能性を検討している。そこで本実験において金属イオン（亜鉛イオン）がシリカ粒子に結合しているか否かについてICP発光分析にて評価することで、微粒子の免疫刺激活性における金属イオンの関与について検討したいと考えている。 | 亜鉛イオン吸着操作として、シリカ粒子（1μm)を塩化亜鉛（10μg/ml in PBS）あるいは酸化亜鉛加え一晩培養した培養液（酸化亜鉛が一部溶け出している）に懸濁し、37℃で24時間攪拌した。遠心分離にてシリカ粒子を回収、PBSにてwashしたのちに、PBSあるいはクエン酸バッファー（pH5.0）に懸濁し、37℃で24時間攪拌した。その後遠心分離にてシリカ粒子を除き、上清液を回収した。複数回の遠心分離操作により粒子を完全に除き、得られた上清液を測定サンプルとして準備した。 | 様々な条件で亜鉛イオンのシリカへの吸着について検討したところ、亜鉛イオンの吸着が認められ、さらに亜鉛イオンが吸着したシリカをクエン酸バッファー（pH5.0）に懸濁することで吸着したイオンが溶出することが明らかとなった。またシリカを20μg/mlのPVNO( Polyvinyl-pyridine-N-oxide)にて処理することにより亜鉛イオンのシリカへの吸着が阻害され、クエン酸バッファー懸濁後に溶出する亜鉛イオンの減少が認められた。これらの結果はpHの変化によりシリカの電荷が変化し、その結果として金属用イオンの吸着量が変化すること示している。 | jI9VaH91eg0bvp40
JPMXP1222NM0106 | 2575 | 2022 | NM | 106 | 外部利用 | 技術補助 | ---- | コールドスプレー法による新たな超伝導加速空洞製造技術の開発 | 嶋田 慶太 | 高エネルギー加速器研究機構 | 計測・分析 | ---- | マルチマテリアル化技術・次世代高分子マテリアル | ---- | NM-205：飛行時間型二次イオン質量分析装置 | [8 empty] | Cold spray,質量分析/Mass spectrometry,溶接技術/ Welding technology,3D積層技術/ 3D lamination technology | ターゲットに粒子を固相のまま積層するコールドスプレー（CS）法により、超伝導加速（SRF）空洞の主要材料のニオブ（Nb）膜を形成する。CSがSRF空洞のコーティング技術として用いられた前例はなく、本技術のフィージビリティの検証を行っている。今回の分析ではCSにより作製したNb膜の不純物（おもに水素、窒素、酸素を想定）の分析を行い、表層部から内部方向での変化を検証した。 | CS法によりCu基板上に作製したNb膜を飛行時間型二次イオン質量分析装置（TOF-SIMS）により分析した。 | 深さ方向への元素マッピングが取れたことは有用であったが、イオンミリングでのNbの時間当たりの除去量についてはAFMによる検証、質量の定量分析についてはさらなる実験を要する。バルクNbとの比較による定性的な分析も可能ではあるが、詳細な分析以前に、超伝導転移の確認とRRRの測定が望まれると判断して本年度はTOF-SIMSでの分析を終了している。 | 9m61u1SulaV18FeD
JPMXP1222NM0103 | 2572 | 2022 | NM | 103 | 外部利用 | 技術代行 | ---- | 相分離したゴム中ナノ粒子のFIB-SEM計測に関する試行的検討 | 陣内 浩司 | 東北大学 | 計測・分析 | ---- | マルチマテリアル化技術・次世代高分子マテリアル | ---- | NM-302：微細組織三次元マルチスケール解析装置 | [8 empty] | FIB-SEM, ナノ粒子, ゴム材料,電子顕微鏡/Electron microscopy,コンポジット材料/ Composite material | 相分離したゴム中ナノ粒子の３次元ナノ構造計測に関する試行的検討を行った。今回は、スチレンブタジエンゴム（SBR）とブタジエンゴム（BR）とのブレンドゴムを扱い、微細組織三次元マルチスケール解析装置（SMF-1000）を用いたFIB-SEM計測を実施した。 | 微細組織三次元マルチスケール解析装置（SMF-1000）を用いて、スチレンブタジエンゴム（SBR）とブタジエンゴム（BR）とのブレンドゴム中に充填されたナノ粒子の凝集構造について、シングルナノスケール解像度での３Dイメージングを実施した。具体的には、末端変性SBRと未変性BRのブレンドと、未変性SBRと末端変性BRのブレンドの２つのゴム中に、25phrと45phrの割合でシリカナノ粒子（粒径20nm程度）を充填した材料について、OsO4にて染色した後の材料を観察した。SEM像の撮影は、2000 x 2000 pixelsで実施し、約900枚のスライス像を得た。 | SMF-1000によるCut & See観察は、これまでの研究と同様に、2000 x 2000 pixels の場合、FIB 30kV 280pA、Feed 2nm（FIBドリフト補正有）、 SEM 0.5kV、 Image Scale 4μm、Inlens-SE Scan Speed 20s 2000pixの条件で実施した。SMF-1000で測定した結果について、SEM側はスライスごとに位置のふらつきがあるため、ImageJのStack Regを用いて、画像相関を元にドリフトを補正した。シリカナノ粒子は、相分離したゴムの片方側（末端変性ゴム側）に偏在している様子を、３次元的に捉えることができた。この結果は、断面に対するAFM弾性率像とコンシステントであった。一方で、FIB-SEMでは相分離したゴムの構造を直接的に観察することはできなかった。得られた３次元データを、FIJIのMorphoLibJ などで処理することで、フィラー凝集体のモルフォロジの統計的性質について調べるなどの分析を進めた。詳細な検討や整理は現在進行中である。 | cI8v58MIYsP9gdas
JPMXP1222NM0100 | 2569 | 2022 | NM | 100 | 外部利用 | 技術補助 | ---- | タイヤ路面摩耗粉塵の実態解明に向けた形態分析技術の構築 | 福田 圭佑 | 一般財団法人日本自動車研究所 | 計測・分析 | ---- | マテリアルの高度循環のための技術 | ---- | NM-205：飛行時間型二次イオン質量分析装置 | [8 empty] | 質量分析/Mass spectrometry | 自動車の排出ガスは車両の電動化等により低減が見込まれる一方，相対的に排出ガス由来ではない粒子状物質の発生実態が注目されている．本研究では，自動車のタイヤと路面の摩耗により生じるタイヤ路面摩耗粉塵（TRWP）について，粒子形態と成分の実態把握を目的に，二次イオン質量分析法による分析を行った． | 単純な組成の試料を用いて分析法の適用可能性を調査するため，TRWPを模擬した粒子試料を作製した．タイヤトレッド切片と球状シリカ粒子（粒径2 µm）を質量比75：25で混合し，フリーザーミル装置により凍結粉砕した． | タイヤとシリカの混合粉砕粒子について，TOF-SIMS分析を実施し，同一視野で弊所内のSEM-EDSにより分析した結果と比較して解析した（Fig.1）．なお，Fig.1中のスケールバーは100 µmを示す．SEM-EDS結果から，分析視野内には粒径2 µmの球状粒子と粒径数十µmの粒子が分散していることが確認された．粒径2 µmの粒子からはSiが検出された一方，粒径数十µmの粒子からはSiだけでなく，C，Sが検出された．同一視野をTOF-SIMSにより分析した結果，広い範囲でシリカ由来と思われるm/z = 73（(CH3)3Si+）のイオンが検出された．一方で，粒径数十µmの粒子からはm/z = 73のイオンだけでなく，高分子由来のm/z = 77（C6H5+），m/z = 91（C7H7+）のイオンが検出された．SEM-EDS結果と併せて考えると，粒径2 µmの粒子はシリカ粒子であり，粒径数十µmの粒子は，タイヤとシリカが混合した粒子だと考えられた．TOF-SIMSとSEM-EDSの複合的解析により，単純な組成の試料において，タイヤ由来とそれ以外の粒子を識別して分析可能となった．今後の課題は，より複雑な混合物である実環境中のTRWPの分析への適用を検討することである． | 2FFxM9m89gIHJFCG
JPMXP1222NM0086 | 2555 | 2022 | NM | 86 | 外部利用 | 機器利用 | 機器利用 | 樹脂材料の三次元構造解析 | 石 恵美子 | 大日本印刷株式会社 | 計測・分析 | ---- | 次世代ナノスケールマテリアル | マルチマテリアル化技術・次世代高分子マテリアル | NM-302：微細組織三次元マルチスケール解析装置 | [8 empty] | 電子顕微鏡/Electron microscopy,集束イオンビーム/Focused ion beam | 【目的】同じ分子構造から形成されていながら、異なる性能を発現する高分子材料を取り扱っている。この高分子材料の性能の違いが何によってもたらされているかわかっていない。性能差を引き起こす原因を特定するために分析を実施する。【実施内容の概要】高分子材料の性能は、分子配列を代表とする一次構造だけでなく、結晶構造や高次構造によって影響を受けることがある。今回は材料中の分離構造の界面にその性能を引き出す要因があると予想した。この箇所についてFIB-SEMを用いて三次元可視化し、性能と関係性を確認する。 | 【手法】電子顕微鏡で可視化しやすいように前処理した高分子材料をFIBーSEMを用いて三次元構造解析する。観察ならびに解析範囲は3um角とする。【サンプル】同一の分子構造を有していながら性能が異なっている高分子材料(sampleA,sampleB)を準備した。 | 【結果】高性能FIB-SEMを使用することにより、ナノスケールの三次元構造解析を実施することができた。三次元構造像は明瞭な結果を得たが性能差に影響を与える要因は確認することができなかった。【考察】分離構造の界面に性能差を引き起こす要因があると推測してマイクロメートル単位の狭い領域の三次元構造解析に取り組んできたが、界面に大きな違いは確認されなかった。次回以降は視野を大きくして全体の構造を可視化して違いが得られないか検討する。 | 45M83ItyL586P887
JPMXP1222NM0098 | 2567 | 2022 | NM | 98 | 外部利用 | 機器利用 | ---- | 自然由来の塗料で塗装した木材の撥水性評価 | 神林 徹 | 森林研究・整備機構 森林総合研究所 | 計測・分析 | ---- | マテリアルの高度循環のための技術 | ---- | NM-016：接触角計 | [8 empty] | 木材,塗装,未利用資源の有効利用技術/ Technologies for effective utilization of unused resources | 木材を屋外環境下で長期間使用するには、木材表面に塗装を施すことで紫外線や雨水等に対する耐候性を付与させる必要がある。最大の劣化因子は紫外線であるが、これまでの研究により、木材内部への水の侵入が木材細胞壁の劣化を著しく促進させることが明らかになっており、耐候化処理設計において紫外線遮蔽性能だけでなく撥水性能の付与も極めて重要であると言える。本課題では、木材に高い耐候性を付与しうる自然由来の屋外用塗料の開発に向け、塗装木材表面の撥水性を評価した。 | 塗装した木材の撥水性を評価するため、接触角計を用いて水滴下による接触角の測定を行った。試験体としてスギの辺材および心材を用い、縦:140mm、横:25mm、高さ:10mmに加工した。塗料として、樹皮抽出物をエタノールに溶解させたものを用いた。塗装後は２週間以上放置し、塗料が完全に乾燥し木材に定着した状態で測定を行った。 | 塗装前の辺材は接触角が小さかったが、塗装した辺材ではすべての試験体において接触角が90を超えていた。一方で、抽出成分を多く含み撥水性が高い心材については、塗装による接触角の上昇は見られなかった。なお、塗装した辺材と無塗装の心材は同程度の接触角を示した。以上の結果より、スギの辺材に樹皮抽出物を塗布することで、心材と同等の撥水性を付与することができることが明らかとなった。 | DZn3w0pB2kogUX66
JPMXP1222NM0085 | 2554 | 2022 | NM | 85 | 外部利用 | 技術補助 | ---- | ダイヤモンドを利用したショットキーバリアダイオード の作製 | 安岡 幹貴 | 関西学院大学 | 加工・デバイスプロセス | ---- | 高度なデバイス機能の発現を可能とするマテリアル | ---- | NM-604：マスクレス露光装置 [DL-1000/NC2P] | NM-608：スパッタ装置 [JSP-8000] | [7 empty] | リソグラフィ/Lithography,スパッタリング/Sputtering,パワーエレクトロニクス | SiCにおいて、デバイス特性に影響を与えるのは貫通転位そのものではなく、ナノスケールピットに電界が集中し、リーク電流が増加することが分かっている[1]。ダイヤモンドでは転位の種類に関わらず、貫通転位がデバイス特性に致命的な影響を与えることが成長丘2種類の電気特性比較により明らかになった[2]。本研究では、成長前処理としてSiO2によるUV支援研磨を行い、表面ピットフリーのエピ膜を目指した検討を行った。 | 4枚の1b型HPHT基板を用意し、サンプル1,2は従来の機械研磨で仕上げ、サンプル3,4はUV支援を用いたSiO2研磨で仕上げた。また、エピタキシャル成長前サンプル1,3はエッチングを行わず、サンプル2,4はエッチングを行うことにより、エッチングの有用性も調査した。その後、基板のエッジ部分に幅500µmのオーミック電極、中心部分に直径200µmのMo/Tiショットキー電極を作製した横型SBDにより、表面形状とデバイス特性の関連性について調査した。 | UV支援を用いたSiO2研磨を施したものは、エピ層表面形状の差が小さく、デバイス特性のばらつきが比較的少ない結果が得られた。また、機械研磨は局所的に数十～数百nmの凹凸が存在し、場所により表面形状に差が生じていたため、大きな特性のばらつきが生じた。また、エピタキシャル成長前のエッチングに関して、エッチングをすることにより表面形状が悪化し、デバイス特性も悪化した。今後研磨方法、エッチングなど表面処理プロセスの最適化が必要である。 | 2mj4S4t2VJw0jd2D
JPMXP1222NM0102 | 2571 | 2022 | NM | 102 | 外部利用 | 機器利用 | ---- | 低環境負荷プロセスにより作製したナノカーボン材料のラマン分光特性評価 | 生野 孝 | 東京理科大学 | 計測・分析 | ---- | 次世代ナノスケールマテリアル | ---- | NM-003：ラマン顕微鏡 | [8 empty] | ラマン分光装置,ナノカーボン/ Nano carbon,ナノチューブ/ Nanotube | カーボンナノチューブ（CNT）の物性解析を行うことを目的に顕微ラマン分光装置を利用した． | 環境親和性の高い手法により合成したCNTの物性評価を行った．また，プラスチック基板に形成したCNTパターンの物性評価を行った．すべての実験は，励起波長532 nm，回折格子1800 l/mm，室温で実施した． | 合成したCNTの結晶性およびカイラリティを得るため，1000-1800 cm-1の波数範囲のDおよびG bandと，100-300 cm-1の波数範囲のRBMピークを観察した．合成条件に対応したピークが得られた．また，プラスチック基板に形成したCNTパターンは，形成条件に応じた結晶性を顕微ラマン分光により画像化することができた． | kfk0DAfAJPTsCnUs
JPMXP1222NM0081 | 2550 | 2022 | NM | 81 | 外部利用 | 機器利用 | ---- | 温度差不要環境熱発電素子の特性向上のためのナノ粒子合成 | 小倉 周 | 株式会社GCEインスティチュート | 計測・分析 | 物質・材料合成プロセス | 革新的なエネルギー変換を可能とするマテリアル | 次世代ナノスケールマテリアル | NM-504：200kV電界放出形透過電子顕微鏡（JEM-2100F2） | [8 empty] | 電子顕微鏡/Electron microscopy,熱電材料/ Thermoelectric material,ナノ粒子/ Nanoparticles | 我々はゼーベック効果を利用した従来の熱電発電技術とは異なり，全く新しい原理に基づく環境熱発電デバイスの開発に取り組んでいる．本デバイスは温度差を必要とせず，室温付近から150℃程度までの環境熱で発電することから，その応用範囲は従来の熱電デバイスの概念を覆し幅広い用途での応用が期待される．本デバイス構成は仕事関数の異なる二つの金属平板電極間に，膜厚がマイクロメートル程度のナノ粒子分散体を挟んだ構成となっているが，その出力は金属電極間に生じる電界によって発現するため，高い出力を得るための金属電極の最適化について検討を行ってきた．一方，電極間の電子はホッピング伝導によって移送されることが明らかとなっているが，中間層を構成するナノ粒子の物性制御は熱耐性以外行ってこなかった．そこで，本環境熱発電デバイスのさらなる高効率化を目的に，中間層を構成するナノ粒子のバルクにおける仕事関数を，デバイスを構成する両電極間とすることを目的に合成実験を行った． | 対象とするナノ粒子は，熱耐性に優れることに加えバルクの仕事関数がデバイスの両金属電極の仕事関数の中間となる金－ハフニウム合金を選択した．金ならびにハフニウムイオンを所定の割合で混合して調整した前駆体水溶液に対して，フェムト秒パルスレーザーを集光・照射した．レーザー照射後のコロイド溶液を，TEM観察用のマイクログリッドに滴下して乾燥したのち，透過型電子顕微鏡 (TEM，JEM-2100F2) を用いて評価した． | レーザー照射後試料のTEM観察結果を図に示す．直径10－20 nmの粒径粒子に加え，一桁ナノメートルの微細な粒子が観察領域全体に分布していることがわかる．金ならびにハフニウムの合金形成にかかる混合熱の理論値はΔHmix=-63であり，二元系状態図からは共晶合金が形成されることがわかることから合金形成は容易であるものと考える．一方，両金属の酸化還元電位が異なることに起因して金ならびにハフニウムが別々に形成されている可能性がある．今後電子回折ならびにX線回折を用いて結晶構造の評価を行う． | 3gXA7400E913kyT6
JPMXP1222NM0082 | 2551 | 2022 | NM | 82 | 外部利用 | 機器利用 | ---- | 温度差不要環境熱発電素子の安定性に資するナノ粒子の構造評価 | 後藤 雅裕 | 株式会社GCEインスティチュート | 計測・分析 | 物質・材料合成プロセス | 革新的なエネルギー変換を可能とするマテリアル | ---- | NM-504：200kV電界放出形透過電子顕微鏡（JEM-2100F2） | NM-505：200kV透過電子顕微鏡 | [7 empty] | 電子顕微鏡/Electron microscopy,熱電材料/ Thermoelectric material | 我々はゼーベック効果を利用した従来の熱電発電技術とは異なり，全く新しい原理に基づく環境熱発電デバイスの開発に取り組んでいる．本デバイスは温度差を必要とせず，室温付近から150℃程度までの環境熱で発電することから，その応用範囲は格段に広がることが期待される．デバイス構成は仕事関数の異なる二つの金属平板電極のマイクロギャップ間に，ナノ粒子分散体を挟んだごくシンプルな構成となっている．通常金属はナノ粒子化して一桁ナノメートル程度となると融点が急激に低下することが知られているが，デバイスの安定性，出力向上の観点から中間層に用いるナノ粒子にはデバイス使用環境温度領域における構造安定性が求められる．そこで本研究では，ナノ粒子の熱耐性向上を目的に金－パラジウム合金ナノ粒子を作製しデバイス動作前後でのナノ粒子の形態を評価した． | レーザー誘起核生成法により金－パラジウム固溶合金ナノ粒子を作製したのち，アルカンチオールにより修飾して安定化した．ナノ粒子分散液に対してオレイン酸を添加して電極基板に滴下したのち異種電極基板で挟み込むことでデバイスを作製した．室温におけるデバイスの数日間の出力特性ならびに昇温，冷却中の出力特性を評価したのちデバイスを分解し，中間層のナノ粒子をTEM観察用のマイクログリッドに固定することで観察用試料を準備した．デバイス特性評価前後のナノ粒子の構造を透過型電子顕微鏡 (TEM，JEM-2100F2) を用いて評価した． | レーザー照射により作製した直後，ならびにデバイス動作後の金－パラジウム合金ナノ粒子のTEM観察結果を図に示す．数日間の出力試験ならびに，室温から数十度の加熱繰り返し試験を行っているにもかかわらず，デバイス特性評価後のナノ粒子の形態(右図) は，作製直後のナノ粒子 (左図) と全く変わっていないことが明らかとなった．一方，レーザー照射により作製した金ナノ粒子の場合，電子線照射によって溶融・成長することが確認されている．従って，金に比べて融点の高いパラジウムを合金化することによってナノ粒子の熱的・構造的安定性を向上できることが示された． | m2w6u9n6wmRCth69
JPMXP1222NM0079 | 2548 | 2022 | NM | 79 | 外部利用 | 機器利用 | ---- | Cr添加NiAs型MnTeの強磁性発現の起源探索 | 矢加部 哲徳 | 筑波大学 | 計測・分析 | 物質・材料合成プロセス | 量子・電子制御により革新的な機能を発現するマテリアル | ---- | NM-516：TEM試料作製装置群 | [8 empty] | 膜加工・エッチング/Film processing and Etching,蒸着・成膜/Evaporation and Deposition,原子薄膜,スピン制御,スピントロニクス,表面・界面・粒界制御 | 半導体スピントロニクスへの応用が期待される磁性体材料の磁化特性と試料内における磁性元素の存在状態との相関を明らかにするためには、原子識別顕微鏡を用いた結晶構造評価および磁性元素分布の観察がきわめて有用である。透過電子顕微鏡 (TEM) 観察のために必要な試料薄片化および観察ホルダへの試料設置を、物質・材料研究機構が所有するTEM試料作製装置群を用いて行うことが、本課題の主たる内容である。 | 試料は分子線エピタキシー法によりエピタキシャル成長させたCr添加MnTe薄膜 (MnCrTe薄膜) である。基板としてGaAs(111)Aを用いて下地層としてMnTeを積層させた後に目的であるMnCrTeを積層させた。これをイオンスライサー等を用いて薄片化させた後にTEM観察を行った。 | 図1に本研究課題で観察したCr添加MnTe薄膜の透過電子顕微鏡 (TEM)像を示す。本研究室で事前に行ったXRD測定では主にNiAs型MnTeと同様の構造をもつ領域が形成されていることが示唆された。TEM像から、MBEで成長した層の厚さ(MnTe下地層＋MnCrTe層)が約150nmであることがわかった。またMBE成長したMnTe、MnCeTe層の格子像から、XRDから示唆された通り、両層とも主にNiAs型構造からなることが明らかとなった。さらにGaAs基板とMnTe層が急峻な界面を形成していることも観察された。一方、STEM-EDSを用いた組成解析結果では、MBE成長した薄膜中での組成分布に偏りが存在することが明らかとなった。注目すべきは母相のMnTeの組成自体に偏りが生じており、図2中、下地層MnTe領域中の2点で局所的な組成を調べた結果、点"006"のMn:Te比が約15:85だったのに対し点"007"では41：59であった。この情報は今回本顕微鏡を用いて観察したことによって初めて明らかとなった事実であり、今後はこの結果をもと母相MnTeおよび物性解明の目的物質であるMnCrTeのより均質なMBE成長条件のについて詳細に調べていく必要があると考えている。 | KH68riy9yfVFCwge
JPMXP1222NM0083 | 2552 | 2022 | NM | 83 | 外部利用 | 機器利用 | ---- | 資源・エネルギー転換反応のための触媒および電極材料の微細構造解析 | 平原 実留 | 埼玉大学 | 計測・分析 | ---- | 革新的なエネルギー変換を可能とするマテリアル | マテリアルの高度循環のための技術 | NM-501：実動環境対応物理分析電子顕微鏡 | [8 empty] | 再生可能エネルギー材料,担持白金触媒,メタンカップリング,電子顕微鏡/Electron microscopy,燃料電池,電極材料,資源循環技術 | 当グループでは資源/エネルギー変換に関連する固体触媒、電極触媒、及び電解質材料の研究に取り組んでいる。本研究課題では開発材料の構造物性相関の解明を目的として、電気化学反応又は熱反応による物質転換プロセスを目指した固体触媒、並びに燃料電池用途を目指した固体高分子電解質膜の微細構造解析を行った。 | (1)固体触媒の構造評価：酸化物担体表面にナノサイズの金属粒子を固定化した固体触媒を合成した。触媒粒子をエタノール中で超音波分散し、TEM観察用のマイクログリッドに滴下した。加速電圧200 kVにてTEM/STEM/EDX観察した。(2)固体高分子電解質膜の構造評価：耐熱性高分子骨格を主鎖構造として側鎖にスルホン酸基を有するブロック共重合体を合成、製膜した。ウルトラミクロトーム技術により超薄切片を作製し、鉛イオンによる電子染色を行った。加速電圧200 kVにてTEM/STEM/EDX観察した。利用装置：実動環境対応物理分析電子顕微鏡JEM-ARM200F-G | メタン脱水素カップリングに活性を示すPt/Al2O3触媒の構造解析を行った。STEM観察から，Al2O3担体上に数ナノメートルのPtナノ粒子が分散して存在することがわかった (Fig.1a)。この微細なPt粒子がメタンをカップリングする触媒として機能すると考えられる。さらに，反応後の触媒の解析から，メタンカップリング反応中にPt粒子が微細化および形態変化している可能性が示された。反応中の触媒の構造変化については，今後，複数のキャラクタリゼーションを組み合わせて詳細な解析を進める計画である。次に、優れたプロトン伝導性及び発電特性を示した固体高分子電解質膜の内部構造解析を行った。BF-TEM観察より、本電解質膜は明瞭なミクロ相分離構造を形成し、疎水部が球状のドメインを形成していることが明らかとなった。HAADF-STEM 観察により更なる解析を行い、球状の疎水部ドメインの周囲に連続・連結した親水部ドメインを形成することがわかった (Fig.1b)。この相分離構造は膜内部と界面近傍において同様の形態を示した。以上より、本材料では連続・連結したプロトン伝導領域を膜全体に形成することで、優れたプロトン伝導性を発現したことが明らかとなった。 | 1wvpc3X8EN0KP3G1
JPMXP1222NM0078 | 2547 | 2022 | NM | 78 | 外部利用 | 機器利用 | ---- | ステンレス鋼の粒界腐食挙動の解明 | 入澤 恵理子 | 日本原子力研究開発機構原子力基礎工学研究センター防食材料技術開発グループ | 物質・材料合成プロセス | ---- | 革新的なエネルギー変換を可能とするマテリアル | マテリアルの高度循環のための技術 | NM-503：200kV電界放出形透過電子顕微鏡（JEM-2100F1） | [8 empty] | ステンレススチール、粒界、腐食 | JEM-2100Fを用いて、酸化後のステンレス鋼を薄膜化した試料について、TEM像・回折像による観察、STEM/EDSによる元素分析を行う手順を学んだ。 | 申請者にて準備した、酸化後のステンレス鋼から酸化物-金属界面近傍を切り出して薄膜化した試料について、JEM-2100Fを用いて、TEM像・回折像による観察、STEM/EDSによる元素の面分析、線分析を行った。 | 酸化後のステンレス鋼-酸化物界面において、STEM/EDSによる元素分析から、Fe-Ni, Fe-Cr等の合金層とCr酸化物層が確認された。今後、それらの薄膜試料をTEMで観察する予定である。 | F4IZFjByN3ZPp3t5
JPMXP1222NM0072 | 2541 | 2022 | NM | 72 | 外部利用 | 機器利用 | ---- | CVD成長AlN薄膜の微細構造の解析 | 松畑 洋文 | 産業技術総合研究所 先進パワーエレクトロニクス研究センター | 計測・分析 | ---- | 高度なデバイス機能の発現を可能とするマテリアル | ---- | NM-504：200kV電界放出形透過電子顕微鏡（JEM-2100F2） | [8 empty] | AlN、結晶成長、微細構造 | 近年、AlNを用いた深紫外光学素子の開発が注目されている。この目的のためAlNの結晶成長技術の開発が進められている。本研究では取り扱いの煩雑なアンモニアを使わず、高温での有機金属気相成長法1)を用いて、Al2O3の(0001)面基板にAlN結晶を成長させている。この結晶成長法ではこれまでとは少し異なる微細構造が現れることが分かってきた。このことは他の手法による成長機構とは異なる可能性を示唆しているとも考えられる。成長機構の詳細を調査することを目的として電子顕微鏡による微細構造の解析を行った。 | Al2O3の(0001)基板を用いてアンモニアを使わない、高温有機金属気相成長法(AFHT-MOVPE)法1)でAlN薄膜を成長した。薄膜は産総研パワーエレクトロニクス研究センターの走査型電子顕微鏡で観察した。透過型電子顕微鏡観察用の薄膜試料の作製は産総研パワーエレクトロニクス研究センターのFIB装置を用いて行った。試料の観察は物質材料機構千現地区の透過型電子顕微鏡JEM-2100 F2を用いて行った。 | 走査型電子顕微鏡と透過型電子顕微鏡の観察より図1に示す成長モデルを考察した。成長の初期状態では、N面AlNの島状成長が始まり、それらの島が合体してN面AlNの層が形成される。その後Al面のAlNの島状成長が始まりAl面のAlN層が形成される。 これまでの成長モデルとは少し異なる成長の仕方であると考えられる。 | QXHktyCDqGNyRIXd
JPMXP1222NM0080 | 2549 | 2022 | NM | 80 | 外部利用 | 技術代行 | ---- | 反強誘電体Pb(Mg,W)O3系物質の結晶構造解析 | 廣瀬 左京 | 株式会社村田製作所 | 計測・分析 | 物質・材料合成プロセス | 高度なデバイス機能の発現を可能とするマテリアル | ---- | NM-204：多目的X線回折装置_Cu_SSL | [8 empty] | X線回折/X-ray diffraction,セラミックスデバイス/ Ceramic device | 近年、HFC等の冷媒（温室効果ガス）を使用しない高効率冷却技術として固体熱量効果が注目されている[1]。我々は固体熱量効果の中でも強誘電体に見られる電気熱量効果に着目し、材料、素子そしてシステムの研究開発を行っており、これまでに強誘電体であるPbSc0.5Ta0.5O3 (PST)において5.5 Kにも達する巨大な熱量効果を実現し報告してきた[2]。また最近、反強誘電体であるPbMg0.5W0.5O3(PMW)[3]に着目し、PMWにおいても強電界を印加することでPSTと同等の熱量効果を示すことを明らかにした。そこで本研究ではPMWとPMWとPSTの固溶体物質において、その結晶構造がどの様に変化するのかについて調べるため、相転移前後の温度で粉末X線回折（XRD）測定を行った。 | 本研究では、以下の４つの試料を準備し測定した。(1-x)PMW-xPST・PMW (x=0)・0.9PMW-0.1PST (x=0.1)・0.8PMW-0.2PST (x=0.2)・0.6PMW-0.4PST (x=0.4)原料として高純度のPb3O4、Sc2O3、Ta2O5、MgWO4を使用し、所望の組成になるように秤量した後、部分安定化ジルコニアボール(PSZ)を用いて粉砕混合を行った。その後、乾燥、整粒した後に850℃で仮焼し、シート成形用の原料とした。仮焼粉と有機溶剤、バインダーを混合し、シート成形用のスラリーを作成し、ドクターブレード法によりグリーンシートを作成した。グリーンシートを約0.6mmの厚みになるように積層、圧着し、12ｘ12mm角にカットしてグリーンチップを作成した。その後、500℃の温度で脱バインダー処理を行い、Pb雰囲気で950℃-1050℃で4時間焼成してXRD測定用試料とした。測定は物質・材料研究機構が保有するHyPix-3000検出器とTTK 600温度可変チャンバーが備え付けられたSmartlabを用いた。 | 図１に示すようにPMWとPSTの比率を変えることにより誘電率の温度依存性が変化し、(1-x)PMW-xPSTの組成式で示した場合、強誘電体であるPST (x=1)からPMW比率が増える（xが小さくなる）に従って誘電率のピークが低温にシフトし、x=0.4から0.2、0となるに従って、再度高温度側にシフトする。そのプロファイル形状に着目するとxが0.4から1までは誘電率が比較的大きく、強誘電体によく見られる温度プロファイルとなっているが、x=0.2とx=0 (PMW)では誘電率が小さく、プロファイルが異なっている。ここでは示さないが電気分極特性を評価した結果、x=0.2とx=0 (PMW)は反強誘電体に特徴的なダブルヒステリシスループが見られ、x=0.4からx=1 (PST)では強誘電体（リラクサー）に特徴的なヒステリシスループが見られた。しかし、境界であるx=0.4周辺は結晶構造解析などの検証が不可欠であると考える。次に、温度を変えながら測定したXRDプロファイルを図２、図３に示す。図２からすべての組成においてほぼ単相であること、測定した最低温度では図３に示すようにx=0, 0.2, 0.2 の試料ではOrthorhombic相に帰属できる明瞭な回折を確認することができた。つまりOrthorhombic相への転移が確認できたx=0（PMW）、0.1、0.2はPMWの反強誘電相と同じ構造となっており、反強誘電体であると結論付けられる。しかしx=0.4の組成では図３からは明瞭なOrthorhombic相への転移を示唆する回折が確認できなかった。したがって、本結果からx=0.4の組成は反強誘電体ではなくリラクサー強誘電体の可能性が示され、x=0.3~0.4の間に反強誘電体と強誘電体相の相境界が存在していることが明らかになった。今後は細かな温度ステップでの温度依存測定や相境界周辺の組成を有する試料を作成し、詳細な相図を作成して電気熱量効果との相関を検証していく予定である。 | CtMZ3Cw12mfBnD3i
JPMXP1222NM0095 | 2564 | 2022 | NM | 95 | 外部利用 | 技術代行 | ---- | ICP-OESによる含希土類マグネシウム合金中の希土類元素の成分測定 | 駒井 浩 | 一般社団法人日本マグネシウム協会 | 計測・分析 | ---- | マテリアルの高度循環のための技術 | ---- | NM-203：誘導結合プラズマ発光分析装置群 | [8 empty] | 電子分光,高度素材識別技術/ Advanced material identification technology | 日本マグネシウム協会において、含希土類マグネシウム合金に含有される、ネオジム(Nd)、ランタン(La)、プラセオジム (Pr)のそれぞれを定量する分析試験法を策定し、国際標準として提案するための規格原案の作成を行っている。規格原案の作成に向けて、検討している分析手法の確立及び信頼性の向上を図るため、対象元素が含有される含希土類マグネシウム合金の3種類の実試料及び2種類の認証標準物質を試料として、検討中の分析手順によってICP-OESを行い、材料の成分測定を行う。 | ICP-OESの装置を利用し、5種類の含希土類マグネシウム合金を試料として、Nd、La、Prを含めた材料中の成分を測定する分析試験を実施する。分析試験は、全6機関による共同分析試験とし、試験方法は日本マグネシウム協会の希土類分析試験法標準会で策定した分析手順によるものとした。 | 共同分析試験の結果、Nd及びLaは濃度が1%以上であるとRSDは3%程度、0.1～1%で6%程度、Prは濃度0.1～1%で9%程度という結果を得た。湿式処理を伴うICP-OESで測定した場合のRSDは2%程度を示せば良い結果と言われるが、希土類元素では発光線が数多く近接していることと相まって、測定しようとする元素の他に含有されている希土類元素による干渉の影響が大きく、測定しようとする元素の波長が分かり難く、分析試験結果のRSDは2%以内となる場合が少ない。材料規格に設定される各元素の濃度範囲を勘案すると、許容範囲と言える結果であった。 | R6Do3Het9T1Yofdp
JPMXP1222NM0092 | 2561 | 2022 | NM | 92 | 外部利用 | 技術代行 | ---- | 半導体スピントロニクスへの応用に向けた磁性体の構造・組成分析と磁化特性の相関 | 金澤 研 | 筑波大学 | 計測・分析 | ---- | 量子・電子制御により革新的な機能を発現するマテリアル | ---- | NM-401：300kV収差補正電子顕微鏡 | [8 empty] | 磁性半導体,遷移金属化合物,スピントロニクス | 半導体スピントロニクスへの応用が期待される磁性半導体および磁性金属を対象とし、その磁化特性と試料内における磁性元素の存在状態との相関を明らかにするため、本研究では透過電子顕微鏡を用いて磁性体試料の結晶構造および磁性元素の組成分布の観察を行う。 | 我々の研究室の分子線エピタキシー (MBE) 装置で作製した磁性体試料MnCrTeを300kV収差補正電子顕微鏡により観察し、結晶構造に加え各元素の組成およびその空間分布を明らかにした。 | 図1に本研究課題で観察したCr添加MnTe薄膜の透過電子顕微鏡 (TEM) 像を示す。本研究室で事前に行ったXRD測定では主にNiAs型MnTeと同様の構造をもつ領域が形成されていることが示唆された。TEM像から、MBEで成長した層の厚さ(MnTe下地層＋MnCrTe層)が約150nmであることがわかった。またMBE成長したMnTe、MnCeTe層の格子像から、XRDから示唆された通り、両層とも主にNiAs型構造からなることが明らかとなった。さらにGaAs基板とMnTe層が急峻な界面を形成していることも観察された。一方、STEM-EDSを用いた組成解析結果 (図2) では、MBE成長した薄膜中での組成分布に偏りが存在することが明らかとなった。具体的にはCrがMnTe下地層よりさらに基板GaAsとの界面領域まで侵入していることが明らかとなった。この情報は今回本顕微鏡を用いて観察したことによって初めて明らかとなった事実であり、今後はこの結果をもとにCr偏析とMBE成長条件との関連について詳細に調べていく必要があると考えている。 | 2e2Av539aFgd7CrP
JPMXP1222NM0097 | 2566 | 2022 | NM | 97 | 外部利用 | 技術補助 | ---- | ToF-SIMSを用いた植物組織中の辛み成分の分子イメージング | 横山 有太 | 高知工業高等専門学校 | 計測・分析 | ---- | マテリアルの高度循環のための技術 | ---- | NM-205：飛行時間型二次イオン質量分析装置 | [8 empty] | 質量分析/Mass spectrometry,高度素材識別技術/ Advanced material identification technology,未利用資源の有効利用技術/ Technologies for effective utilization of unused resources | 植物に含まれる辛み成分は、抗菌作用や抗酸化作用など人体に有用な効果をもたらす。一方で、辛み成分の分布状態を直接観測することは難しく、植物組織中のどの部分に、どのように分布しているかはほとんど解明されていない。本研究では、試料に含まれる極微量成分の検出および分子イメージングが可能な飛行時間型二次イオン質量分析(ToF-SIMS)装置を利用し、植物組織中での辛み成分の分布状態評価を目指す。今回の測定では、低分子量の辛み成分であるアリシン(C6H10OS2, M.W. 162.3)をターゲットとした。この辛み成分はニラに多く含まれており、産地や部位ごとに測定試料を作製し、これらの試料中でのアリシン分子のイメージングを目指した。 | 物質・材料研究機構の所有するToF-SIMS装置(PHI TRIFT V nanoTOF)を利用し、事前に作成したニラの凍結乾燥切片を測定した。3種類の試料に対し、測定位置を変えながら正イオン・負イオンの測定を行った。測定後、得られたスペクトルのピーク情報を解析用のデータファイルに変換し、所属機関に戻り解析を行った。 | 全二次イオン像では、繊維状の特徴的な構造が観測できた。二次イオン強度が最も大きいイオンはm/z 39のカリウムであり、この繊維状の構造がニラ表面の構造であることが確認できた。アリシン分子イオンの強度はほぼ0であったが、フラグメントの可能性のある複数のイオンが検出された。得られたスペクトルに対して多変量解析（主成分分析、多変量スペクトル分解）を行った結果、特徴的なイオンとして、m/z 20, 40, 62, 73, 101, 144などが示唆された。これらのイオンは繊維状の部分に多く分布しており、ニラに由来する可能性が高い。今回の測定ではアリシン分子イオンのイメージングが行えなかったため、これらのフラグメントが辛み成分に由来するのか、あるいはそのほかの成分に由来するのかまでは解明できなかった。辛み成分の分布状態を評価するために、辛み成分を固定した高品質な試料の作製方法を検討していく。また、アリシンやアリイン分子のみのToF-SIMS測定を行い、どのようなフラグメントイオンが発生するかを事前に調査し、ニラ試料のToF-SIMSスペクトルと比較することで、フラグメントイオンから辛み成分の分布を推定できるようにしていきたい。 | 2PC5Kx4h11zJ3a2j
JPMXP1222NM0076 | 2545 | 2022 | NM | 76 | 外部利用 | 機器利用 | ---- | NM-011 を用いたアミロイド線維の二次構造解析 | 萩原 幸司 | エーザイ株式会社 | 計測・分析 | ---- | 次世代ナノスケールマテリアル | ---- | NM-011：フーリエ変換赤外分光光度計 | [8 empty] | タンパク質,赤外・可視・紫外分光/Infrared and UV and visible light spectroscopy | NIM-011 でのアミロイド線維の二次構造解析の可否の検証 | NIM-011 (FTIR, IRTracer-100, 島津製作所) の付属品である、拡散反射、多重反射ATR、一回反射ATR のそれぞれに試料を乗せ、測定を行った。 | サンプルに由来する二次構造のピークは検出できなかった。理由は、サンプルが圧倒的に不足することにあった。サンプルの必要量が供給量と釣り合わないため、試験を断念した。 | pyD1wT35XnkSYu2Q
JPMXP1222NM0091 | 2560 | 2022 | NM | 91 | 外部利用 | 技術補助 | ---- | 絶縁膜上に形成したシリサイド半導体BaSi2膜の特性評価 | 末益 崇 | 筑波大学 | 加工・デバイスプロセス | ---- | 革新的なエネルギー変換を可能とするマテリアル | ---- | NM-633：SiO2プラズマCVD装置 [PD-220NL] | [8 empty] | 蒸着・成膜/Evaporation and Deposition,熱電材料 | BaSi2は資源が豊富な元素で構成され、バンド端での状態密度が急峻な半導体である。また、不純物ドーピングによる伝導型およびキャリア密度が可能である。最近の研究で、熱伝導率が極めて小さいことが分かっており、熱電材料として期待される。BaSi2膜の熱電特性は、基板での電気伝導を防ぐため絶縁基板上に形成した試料で評価することが求められる。本研究では、絶縁体Si3N4膜上にBaSi2膜を堆積することを目的とした。 | プラズマCVD法により、Si(111)基板上に基板温度250℃、窒素ガス雰囲気で膜厚100nmのSi3N4膜を形成した。その後、BaSi2とBaまたはSiターゲットを同時にスパッタする方法で、膜厚350 mのBaSi2膜を基板温度600℃で堆積した。堆積時、BaSi2ターゲットへの投入パワーを70Wに固定し、BaまたはSiターゲットへの投入パワーを、それぞれ50-80Wおよび30-70Wの範囲で変えた。形成した薄膜試料について、Raman分光法でBaSi2の形成の確認を、Hall測定で伝導型およびキャリア密度を評価した。測定は室温で行った。 | 図1に、Ramanスペクトルを示す。Ag, Fg, Egは、BaSi2中のSi四面体に由来する振動モードであり、全ての試料でBaSi2が形成したといえる。しかし、Baターゲットへの投入パワーの減少(もしくは、Siターゲットへの投入パワーの増加)にともない、ピーク強度は顕著に減少した。図2に、Hall測定の結果を示す。Baターゲットを用いた試料では、ホール電圧が安定せず、信頼できる結果が得られなかった。一方、Siターゲットを用いた試料では伝導型はn型であり、投入パワーの増加にともない電子密度は増加した。キャリア密度の増加に伴い移動度が極端に減少したため、ドナー型の欠陥が生成したといえる。今後、熱電特性を評価する予定である。 | ZgEd5pd392sfp0lh
JPMXP1222NM0093 | 2562 | 2022 | NM | 93 | 外部利用 | 技術補助 | ---- | アルカリ性水溶液中におけるメタノール・エタノールの 電解酸化の高活性・活性安定性を示す電極触媒の開発 | 青柳 拓樹 | 神奈川大学大学院 工学研究科 工学専攻（応用化学領域） | 物質・材料合成プロセス | ---- | 次世代ナノスケールマテリアル | ---- | NM-504：200kV電界放出形透過電子顕微鏡（JEM-2100F2） | [8 empty] | ナノ粒子 | メタノール(MeOH)、エタノール(EtOH)を燃料とするダイレクト形燃料電池は、重量エネルギー密度が水素燃料電池に比べて3倍であり、魅力的な発電デバイスである。本研究ではアルカリ性水溶液中におけるMeOH, EtOHの酸化を促進する触媒の開発を行った。その触媒の解析のため、TEMの操作方法等のトレーニングを行った。 | 基礎技術習得を目的として200 kV電界放出形透過電子顕微鏡を使用して観察を行った。今回は試料にシリコンなどを用いた。ひと通りのアライメントをご教授いただき、像を取得した。また、二軸傾斜ホルダーを使用して、電子回折図形ならびに暗視野像、明視野像を取得した。その他、EDSマッピングやライン分析の方法を習得し、トレーニングを行った。 | 講習を経て、一軸傾斜ホルダー及び二軸傾斜ホルダーでの操作を習得することができた。また、STEM-EDSを用いてEDSマッピングとライン分析を行い、元素分析ならびにデータ解析方法を取得した。今後は実際に合成した電極触媒の観察、状態解析を行っていきたい。 | 2l7gI5HHHB1o5x9o
JPMXP1222NM0089 | 2558 | 2022 | NM | 89 | 外部利用 | 技術補助 | ---- | 保有菌株酵母のプロテオーム解析 | 谷川 蔵 | 三菱商事ライフサイエンス株式会社 | 計測・分析 | ---- | 次世代バイオマテリアル | 次世代ナノスケールマテリアル | NM-002：LC-MS（Q-Exactive Plus） | [9 empty] | 保有酵母２株培養液について、粗精製で各2画分に分離した4サンプルを用い、粗精製前の破砕条件2つの比較を行い、LC-MS/MS分析の初期条件検討を行った。 | 各サンプル（2株×2画分×2条件＝８サンプル）についてタンパク質濃度をそろえたのちアルキル化後、トリプシン処理（一晩）行い、脱塩処理後、LC/MSMS（Q-exactive）にて質量分析を行った。 | 粗精製画分に含まれると想定される代表的なタンパク質の98%を検出し、coverageが5%以上であった。菌株間では、ペプチドによる比較では顕著な違いが複数検出された。破砕２条件で違いは検出されず、さらに粗精製での2画分分離が必要のないことが分かった。 | nyk13AzHqQm4Uwc0
JPMXP1222NM0090 | 2559 | 2022 | NM | 90 | 外部利用 | 機器利用 | ---- | 高度な構造秩序を有する中間酸化物ガラスの局所構造解析 | 橋本 英樹 | 工学院大学先進工学部応用化学科 | 物質・材料合成プロセス | ---- | 高度なデバイス機能の発現を可能とするマテリアル | 革新的なエネルギー変換を可能とするマテリアル | NM-103：800MHzナローボア固体高分解能NMRシステム | [8 empty] | 核磁気共鳴/Nuclear magnetic resonance,セラミックスデバイス | 本研究では，従来の溶融急冷法では決してガラスにならない，アルミナのような中間酸化物のガラスが“2/3則”と“Zachariasen則”から完全に逸脱した，未踏のガラス材料群であると位置づけ，結晶のような高度な構造秩序を局所的に内包しつつガラス状態を保った，いわばガラスと結晶の境界領域に位置する，特異な中間酸化物ガラス群を創出することを目指す。これら開発したガラスの原子レベルでの構造を明らかにするための第一歩として，高分解能固体NMR測定を実施し，局所構造を明らかにする。 | 実験には金属アルミニウムのアノード酸化で得られた非晶質アルミナ，および硝酸アルミニウム水溶液に対して炭酸水素アンモニウム粉末を添加して生成した沈殿物を加熱して得られた非晶質アルミナを準備した。800 MHzの固体核磁気共鳴分光装置を用いて回転速度20 kHzにて27Al核のMQMAS測定およびシングルパルス測定を実施した。 | これまでの成果から，金属アルミニウムのアノード酸化で得られた非晶質アルミナはガラス転移を示す，アルミナガラスであることが分かっている。その構造はAlO4，AlO5，AlO6多面体によって形作られており，平均配位数は約4.7であることがわかっている。この試料に対して27AlシングルパルスNMR測定を実施したところ，これまでと同様の結果が得られ，実験の再現性を確認することができた。一方，金属塩水溶液に対してアルカリを添加して得られた沈殿物の固体NMR測定を実施したところ，この時点では酸化物ではなくAlO6が主たる構造ユニットである水酸化物であることが確認された。この水酸化アルミニウムを300℃以上の温度で加熱すると，AlO5が生成し非晶質酸化物に変化することが明らかになった。ここで特筆すべきは，アノード酸化で得られた非晶質アルミナと，沈殿法で得られた水酸化アルミニウムを加熱して生成した非晶質アルミナでは，27AlシングルパルスNMRスペクトルの線幅が明らかに異なることから，非晶質でありながら合成方法によって非晶質構造が変化することが明らかになったことである。また，後者の平均配位数は約4.9であり，アノード酸化で得られたアルミナガラスよりも密な構造であることが明らかになった。 | IZ8cDsx3GmOJ3Pww
JPMXP1222NM0096 | 2565 | 2022 | NM | 96 | 外部利用 | 機器利用 | 技術補助 | 機能材料開発の基盤となる微細凹凸構造形成 | 久保 祥一 | 東京工業大学 | 加工・デバイスプロセス | ---- | 高度なデバイス機能の発現を可能とするマテリアル | マルチマテリアル化技術・次世代高分子マテリアル | NM-614：CCP-RIE装置 [RIE-200NL] | NM-615：ICP-RIE装置 [RIE-101iPH] | NM-621：FE-SEM [S-4800] | [6 empty] | 膜加工・エッチング/Film processing and Etching,高品質プロセス材料,異種材料接着・接合技術 | 微細な表面凹凸構造は，反射・回折機能を示す光学素子を始め，物質表面の親水性や接着といった物性制御や，生体材料を成長させる足場としての利用など，幅広い分野で基盤的な役割を提供している。そこで本研究では，表面凹凸構造を有する高分子フィルムを作製し，光学および力学的機能を発現する材料の開発および物性評価を目的とし，高分子フィルムのテンプレートに用いる表面凹凸基板を作製した。 | マイクロメートルスケールの線幅と深さを有するパターンを，フォトリソグラフィプロセスによってシリコンウエハに作製した。SiO2層を形成したシリコンウエハ上にフォトレジストを塗布し，露光，現像により線幅数ミクロンのライン・スペースパターンを形成させた。続いてCCP-RIEによるSiO2層のドライエッチング，これをハードマスクとしたICP-RIEによるシリコンのエッチングにより，凹凸構造を作製した。走査型電子顕微鏡などを用いて形状を測定し，所望の形状を得るための最適条件を検討した。 | RIEにおけるガス流量，ICPおよびバイアス電圧などがテーパー角やサブトレンチ構造に与える影響を検討し，諸条件を調整することにより約800 nmの深さを有する矩形の凹凸構造の作製に成功した。今後は，作製した微細凹凸構造を高分子フィルムに転写することで，光学特性や力学特性を有する機能材料の創製へ展開する予定である。 | DuxRduI231G0HS2b
JPMXP1222NM0088 | 2557 | 2022 | NM | 88 | 外部利用 | 技術代行 | ---- | リン酸ストロンチウムマグネシウム単結晶の複合ドメインの電子線回折による結晶構造と解析 | 生駒 俊之 | 東京工業大学 | 計測・分析 | ---- | 高度なデバイス機能の発現を可能とするマテリアル | 次世代ナノスケールマテリアル | NM-501：実動環境対応物理分析電子顕微鏡 | NM-503：200kV電界放出形透過電子顕微鏡（JEM-2100F1） | [7 empty] | 応力発光材料,TEM,4D-STEM | Sr2Mg(PO4)3は応力発光材料として知られており、我々はこの材料を溶融固化法で作製する手法を研究開発している。今回、この材料にEu(+3)を置換させ、その後にEu(+2)に還元させた結果、単結晶ライクな結晶(サイズは100μm程度)が得られるようになった。この結晶は単結晶のようなのだが、X線回折では構造解析が難しく、TEM＆電子線回折による測定を実施した。 | 試料は粉体をメノウ乳鉢ですりつぶした後、エタノール分散し、TEMグリッドに滴下してTEM＆電子線回折を取得した。TEM像撮影および電子線回折取得をJEM-ARM200Fで行い、4D-STEM(DiffractionMapping)をJEM-2100Fで実施した。どちらも使用した加速電圧は200kVであった。 | すりつぶしにより微細化された粒子は単結晶が多かったが、一部、複数のドメイン構造を示す粒子も存在した。電子線回折では単結晶を示した粒子でもその回折点の一部を用いて暗視野TEM像を取得すると明るさは均一ではなく、これは粒子が歪んでいることを示した。STEMモードにしてビームを走査しながら走査点ごとの回折図形を取得する4D-STEM(Diffraction Mapping)を行い、そのデータキューブからドメイン構造や歪構造をコンピュータ処理してマップとして可視化し、粒子の結晶学的特徴を明確に知ることができた。 | Z0cgSVMG5g10Ze0l
JPMXP1222NM0087 | 2556 | 2022 | NM | 87 | 外部利用 | 技術代行 | ---- | 透明導電酸化物薄膜の組成分析 | 野本 淳一 | 産業技術総合研究所製造技術研究部門 リマニュファクチャリング研究グループ | 物質・材料合成プロセス | 計測・分析 | 革新的なエネルギー変換を可能とするマテリアル | ---- | NM-207：電界放出形電子線プローブマイクロアナライザー装置 | [8 empty] | マグネトロンスパッタ,プロセスガス,透明導電酸化物 | 高品質高機能なフレキシブル透明導電酸化物薄膜の開発を目的に、成膜プロセスの最適化や新奇な後処理工程の開発を実施している。本課題では電子線プローブマイクロアナライザー (EPMA) を用いて薄膜の組成を分析し、電気・光学特性、及び結晶性や電子構造と合わせて議論することで、膜の機能発現の根幹の解明を目的とする。 | 高周波 (RF)-MSまたは直流 (DC)-MS において無アルカリガラス基板 (Corning,Eagle-XG) 上に様々な成膜条件により厚さ約 100 nm のIn2O3 膜を成膜した。形成された膜の In 組成や成膜時に混入するプロセスガス (Ar) は電界放出形電子線プローブマイクロアナライザー (EPMA) : JXA-8500F を用いて測定した。 | EPMA 測定の結果、全ての In2O3 薄膜で残留Ar に起因する Ar-Ka 線がエネルギー 2.96 keV に確認された。上記Ar-Kaスペクトルの面積強度を Ar 残留量として半定量化した。その結果、Ar-Ka 面積強度は成膜電力が高いほど、上昇することが分かった。すなわちスパッタカソードへ印加する成膜電力が高いとターゲット表面で反跳し基板へ到達する Ar が増え、結果として膜に取り込まれることを示唆する。 | veQO0K7f55yIE13Q
JPMXP1222NM0070 | 2539 | 2022 | NM | 70 | 外部利用 | 機器利用 | ---- | ファンデルワールス薄膜を用いた新規メゾスコピック素子の作製 | 小林 研介 | 東京大学 | 加工・デバイスプロセス | ---- | 量子・電子制御により革新的な機能を発現するマテリアル | ---- | NM-601：電子ビーム描画装置 [ELS-F125] | NM-610：電子銃型蒸着装置 [RDEB-1206K] | NM-606：UVオゾンクリーナー [UV-1] | [6 empty] | 核磁気共鳴/Nuclear magnetic resonance,トポロジカル量子物質/ Topological quantum matter,原子薄膜/ Atomic thin film,スピン制御/ Spin control,スピントロニクス/ Spintronics,フォトニクス/ Photonics,量子効果/ Quantum effect | 我々はこれまでにダイヤモンドや六方晶窒化ホウ素に存在する結晶欠陥を量子センサとして用いる基盤技術を開発してきた。その原理は、レーザーとマイクロ波を組み合わせ、光学顕微鏡を用いて、光検出磁気共鳴を行うことにある。現時点までの研究により、結晶欠陥からの発光特性を精密に検出し、単一スピンを様々に量子操作することが可能になってきた。この手法を、ファンデルワールス物質を母体材料としたメゾスコピック系へと拡張して行くにあたり、NIMS共用ファウンドリを利用させていただき、電子線描画や蒸着、エッチング等の種々の微細加工を行う。 | ファンデルワールス結晶である六方晶窒化ホウ素（hBN）の極薄薄膜をスタンプ法により基板上に転写する。hBNにイオン注入し、生成されたホウ素欠陥の光検出磁気共鳴を観測する。 | ヘリウムイオン顕微鏡によってホウ素欠陥センサを測定対象に対してナノスケール精度で配置し、高空間分解能な磁場イメージングを実証した。特に、測定対象である金上に配置されたホウ素欠陥センサは発光カウントと光検出磁気共鳴コントラストが高く、物性計測の応用に十分な磁場感度を示した。ヘリウムイオンの照射条件を最適化すれば、更に高い感度と分解能を達成できることが分かった [現在投稿中 arXiv:2301.12645]。 | 9mr68e6ffxie0m16
JPMXP1222NM0071 | 2540 | 2022 | NM | 71 | 外部利用 | 機器利用 | ---- | プリンテッドエレクトロニクス装置及び、デジタル印刷装置開発 | 西 起人 | 株式会社小森コーポレーション | 計測・分析 | ---- | 高度なデバイス機能の発現を可能とするマテリアル | マテリアルの高度循環のための技術 | NM-017：テクスチャーアナライザー | [9 empty] | 薄いフィルムを金属板に貼り付けることで、フィルムを固定することができ、印刷などを安定的に行うことが出来るようになる。そのためには、粘着剤を塗工した金属板にフィルムを簡単に着脱出来るのが望ましく、金属板に塗工した粘着剤種とフィルムの剥離強度の関係を調べた。 | 粘着剤A、粘着剤B、粘着剤Cを塗工した金属板に２４mm幅×１６０mm長さのPEN、PETフィルムを貼り付ける。それをテクスチャーアナライザーにセットし、剥離速度１ｍｍ/secの速度で180度剥離する。その時の各粘着剤における各フィルムの剥離強度を測定する。 | PETフィルムでは、剥離強度の振れが大きく、期待していた剥離強度の評価は困難であった。一方、PENフィルムにおいては、比較的強度は安定しており、剥離強度は「粘着剤C＜粘着剤B＜粘着剤A」の順に高い結果であった。 | lqM670UHCAhAK1e1
JPMXP1222NM0065 | 2535 | 2022 | NM | 65 | 外部利用 | 機器利用 | ---- | Study of purity and biocompatibility of Graphene Oxide | マッケーン ケビン ウィリアム | SYNAPTEK-Deep Learning Solutions合同会社 | 計測・分析 | ---- | 次世代バイオマテリアル | ---- | NM-003：ラマン顕微鏡 | NM-006：卓上走査型電子顕微鏡装置群 | NM-010：分光蛍光光度計 | [6 empty] | Graphene Oxide, biosensors, neural tissue | The study will be used for independent investigation of the quality(purity) and particulate size of liquid Graphene Oxide supplies that we areconsidering for incorporation into our design and fabrication process forchronic implantation. | UsingRaman Spectroscopy, Fluorescence Spectrophotometer and Electron Microscope EDXmapping we analyzed the samples. For developing biosensors for neural tissue, weexamined the basic features of our materials. | FromRaman Spectroscopy, we analyzed Graphene, biomolecules and polymeric materials.Using Fluorescence Spectrophotometer, we checked a nucleic acid such as DNA andRNA. And with Electron Microscope EDX mapping, we got the result from Grapheneand lipid. These results promote our study and lead to develop novelbiosensors. | Uhhkf6zCkAxHMIr8
JPMXP1222NM0066 | 2536 | 2022 | NM | 66 | 外部利用 | 機器利用 | 機器利用 | カルシウムシリケート水和物の構造の金属イオンの吸着挙動 | 大窪 貴洋 | 千葉大学 | 計測・分析 | 物質・材料合成プロセス | マテリアルの高度循環のための技術 | ---- | NM-103：800MHzナローボア固体高分解能NMRシステム | NM-102：500MHz固体高分解能NMRシステム | [7 empty] | 核磁気共鳴/Nuclear magnetic resonance,核磁気共鳴/Nuclear magnetic resonance | 福島第一原子力発電所の事故により発生した放射性廃棄物処分の安全評価研究では、処分場で用いられるセメント系材料と放射性核種の相互作用の理解が求められている。セシウム等の陽イオン性の放射性核種は、セメントの主要な水和物であるケイ酸カルシウム水和物(C-S-H)に収着すると考えられる。これまで、C-S-Hへのカチオン収着試験やゼータ電位測定により、C-S-Hの化学組成の指標となるCa/Si比や液相のpHがカチオン収着量に影響することが報告されている。しかしながら、Ca/Si比の違いによるC-S-Hの構造変化とそれに関連した吸着現象は不明な点が多く、詳細な吸着機構の解明が求められている。本研究では、Csの吸着現象の解明を目的に、様々なCa/Si比のC-S-Hを単相合成し29Si MAS NMRによる構造解析を行った。さらに、合成したC-S-HへのCs収着実験を行い133Cs MAS NMRによりCs吸着サイトとその選択性の解明を試みた。 | C-S-Hの合成は、酸化カルシウム(CaO)と非晶質シリカ(SiO2)を直接水和させることにより合成した。900℃でCaCO3を脱炭酸して得たCaOおよびSiO2をCa/Si=0.83, 1.00, 1.20, 1.40(モル比)となるようにN2雰囲気下で秤量し、固液比が1:40(重量比)となるように原料粉末および超純水をポリエチレン容器内で混合して密閉し、56日間、室温で水和させることでC-S-Hを合成した。沈殿したC-S-Hを含む平衡液を固液分離し、固相を2日間、真空乾燥させ乳鉢で粉砕することでC-S-H粉末を得た。粉末X線回折および29Si MAS NMR測定によりC-S-Hの生成を確認した。Cs収着実験は、Cs濃度で1,000, 5,000, 10,000 ppmとなるように超純水でCsI水溶液を調製し、固液比が1:100(重量比)となるようにC-S-H粉末を浸漬させて行った。浸漬期間は7日間とした。Cs収着固相を遠心分離し、真空乾燥させてCsを収着したC-S-H試料を得た。収着したCsの定量および収着前後のC-S-Hの組成分析は、試料を溶解後にICP発光または原子吸光分析により行った。29Siおよび133Cs 固体NMR測定は、9.4 Tおよび18.8 Tの磁石を用いて行った。 | Figure 1はCa/Si比の異なるC-S-Hの29Si MAS NMRスペクトルである。Ca/Si比の増加に伴い、Q2が減少しQ1が増加していることが確認された。ここでQnのnはSiO4ユニットの架橋酸素数を示す。この結果は、3次元的な鎖状の架橋を形成するSiO4(Q2b)が減少し、二量体Si2O7の割合が多くなり平均鎖長が短くなっていることを示している。これよりCa/Si比の増加によりシリケート鎖の平均鎖長は減少し、C-S-H層間の空間に存在するCaが増えると考えられる。収着試験の結果、Ca/Si比の低い試料ほどCs収着量が大きい傾向が見られた。Ca/Si比の増加に伴いC-S-H構造内のシラノール基が減少し、カチオンとの親和性が低下したためと考えられる。Figure 2はCs濃度10,000 ppmのCsI水溶液を用いたCs収着実験より得られたCa/Si比の異なる乾燥C-S-H試料の133Cs MAS NMRスペクトルを示す。Ca/Si比の低い試料ではピークAのみが観測され、Ca/Si比の高い試料ではピークAに加えて低磁場側にピークBが見られ、Ca/Siに依存した吸着サイトの存在が示された。Csの収着を調べた先行研究では、C-S-H層間のCaとCsの交換反応による吸着メカニズムが提案されている[2]。Ca/Si=0.83のC-S-Hでは、層間のCaは2つの二量体を架橋するSiO4(Q2b)に配位しており、Ca/Si比が増加するとともにSiO4(Q2b)が欠落したサイトが生じ、そのサイトにCaが配位することで二量体が連結した構造をとることが提案されている。このようなCaとCsの交換反応によりCsが吸着すると考え、ピークAをシリケート鎖の架橋SiO4(Q2b)のシラノール基(サイトA)に吸着したCs、ピークBを二量体Si2O7のシラノール基(サイトB)に帰属した。Figure 3は、Ca/Si=1.40のC-S-Hに対して得られた133Cs MAS NMRスペクトルのCs濃度依存性を示す。低いCs濃度ではピークAのみが観測され、Cs濃度が高くなるにつれピークBが観測された。これら結果より、2つの吸着サイトの選択性として、サイトAへの吸着が優先的に起こり、サイトAへの吸着が飽和することでサイトBへの吸着が起こると考えた。 | 5TFv6C1SHbkiTc21
JPMXP1222NM0063 | 2533 | 2022 | NM | 63 | 外部利用 | 技術代行 | ---- | 鉄鋼標準物質の分析・評価 | 井田 巌 | 一般社団法人日本鉄鋼連盟 | 計測・分析 | ---- | マテリアルの高度循環のための技術 | ---- | NM-203：誘導結合プラズマ発光分析装置群 | NM-206：酸素窒素水素分析装置、炭素硫黄分析装置 | [7 empty] | 電子分光,高度素材識別技術/ Advanced material identification technology |  |  | 鉄鋼標準物質（JSS）11品種（061-10、151-20、GS９-2、252-4、517-8、245-7、066-7、1203-6、066-7再分析、605-12、240-15）の分析技術代行を申請し、良好な結果を得られた。（結果一覧をJPEGにて登録） | AzvHJ9kAk96WtI84
JPMXP1222NM0062 | 2532 | 2022 | NM | 62 | 外部利用 | 技術代行 | ---- | カーボンニュートラル社会を実現する触媒開発に関する研究 | 伊藤 良一 | 筑波大学 | 計測・分析 | ---- | マテリアルの高度循環のための技術 | 次世代ナノスケールマテリアル | NM-502：実動環境対応電子線ホログラフィー電子顕微鏡 | [8 empty] | 電子顕微鏡/Electron microscopy,資源代替技術/ Resource alternative technology,資源循環技術/ Resource circulation technology,ナノ粒子/ Nanoparticles | 2050年までのカーボンニュートラル（実質的CO2排出量ゼロ）に向けて、世界中でさまざまな取り組みが行われている。再生可能エネルギーと水の電気分解を組み合わせたクリーンな次世代水素製造技術の一つとして、固体高分子型（PEM）水電解がある。この技術は、排気ガスやアルカリ廃液が発生せず、得られる水素の純度やエネルギー効率の観点から、小中規模発電所や水素ステーションなどに併設し、水素ガスの輸送が不要なオンサイト方式での利用が期待されている。しかし、現状のPEM水電解は、強酸性環境で行われるため、大量の貴金属電極の使用が不可欠で、特に、アノード電極（陽極）に関しては、酸化イリジウム（IrO2）しか選択肢がない。また、1 GW相当の電力（＝1日当たり約 30 万世帯分もしくは原発1基分）を得るためには、理論上、イリジウムが700 kg必要になりますが、イリジウムは市場価格2万円/ｇを超える高価な材料である上、世界年間産出量は7トンしかなく、PEM水電解を本格普及させようとすると、量的不足に陥ることも指摘されている。このような背景から、本研究では、不働態化しやすい卑金属と電極としての触媒能力が高い卑金属を合金化することで、PEM水電解において腐食環境下でも本来の触媒能力を発揮し、貴金属を代替する卑金属電極の開発を試みた。 | 卑金属合金は、組成、元素種類、元素の組み合わせがほぼ無限に存在しており、まず、その中から目的に合致したものを、できるだけ少ない労力とコストで見つけ出すことが重要である。そのため、候補元素を一つずつ評価するような従来の探索方法に代えて、元素を入れられるだけ入れた多元合金を先に合成し、目的とする電気化学反応条件下で不要な元素を取り除いていく新たなアプローチを採用した。本研究では、アーク溶解法を用いて様々な多元合金を作製し、ボールミル法を用いてナノ粒子化して各種構造同定及び電気化学測定を行った。 | 多元合金として、ボタンインゴット型の４元合金（Ti、Nb、Zr、Mo）、５元合金（Cr、Mn、Fe、Co、Ni）と９元合金（Ti、Cr、Mn、Fe、Co、Ni、Zr、Nb、Mo）をそれぞれ作製した。これらのインゴットがほぼ等モルで金属状態が保持されていることを確認した後、透過型電子顕微鏡を用いたその場元素マッピング法などにより原子レベルの混ざり具合を観察し、いずれの合金も、全ての元素が均一に含有されていることを確認しました。これらの合金についてそれぞれ腐食測定を行い、腐食電位と腐食電流を算出して既存の金属や合金と比較したところ、いずれの合金も、鉄、ニッケルや高エントロピー合金よりも腐食しにくく、貴金属である白金微粒子よりも腐食の進行が遅いことが明らかにした。次に、疑似その場電気化学X線光電子分光（EC-XPS）実験により、硫酸水溶液中で電位を印加しながら電流値の変化を調べ、電流値に大きな変化が現れた電位において表面組成分析を行った。その結果、水素発生電位方向には特に特出する変化は観測されなかったが、酸素発生電位方向では酸素発生が起こる電位に到達する前に全ての元素の酸化が完了して不働態化していることが分かった。さらに、上記のEC-XPS法において検出角度を変更した角度依存性測定から、酸素発生が起こっている電位1.9 Vでは、CoとNiが表面に偏析していることが明らかとなった。つまり、0～1.65 V印加状態では、CoとNiは酸化被膜の下で保護されており、1.9 V印加状態になると酸素系種（OとOH）が内部に入り込み、酸化が表面下部まで進行すると同時に、CoとNiが不働態表面へ押し出されるという現象が見られた。この表面構造の変化は、水電解を起こそうとする外力によって、合金が、電極として最適な構造に向かって自己再構成していると考えることができる。このような防食能力と自己再構成能力を持つことが明らかとなった合金を電極とし、PEM水電解の環境を再現する0.5 M硫酸水溶液中で電極性能の検証を行いました。加速劣化試験（水電解槽使用時の電源スイッチオンオフに相当するサイクル特性実験）の結果、4元合金は腐食しないが電極性能もなく、5元合金は電極能力が高いが腐食耐性がないことが分かった。これは、４元合金の成分が不働態膜、5元合金の成分が電極の触媒性能の役割を担っている実験的証拠といえる。４元合金の成分と5元合金の成分を合わせた9元合金電極では、5元合金より電極性能は劣るものの、腐食せず電極能力を発揮していることが明らかとなった。さらに、0.5 Mの硫酸水溶液中で2 A/cm2を維持できる電圧で定電流測定を行ったところ、酸素発生用９元合金電極は200時間劣化しなかった。これらの試験後に、電極の様子を調べたところ、全ての元素は存在しており、形状は大きく変わっていないことが明らかとなった。一方、水素発生用9元合金電極は50時間未満で全て溶解したことから、水素発生用電極としては適性がないことが分かった。この9元合金の電極性能の起源を理解するために、さまざまな理論計算とシミュレーションにより合金の性質を調べた。その結果、Fe、Co、Niが電極の触媒活性サイトとして働いていることを突き止めた。1.9 V印加時に表面へ押し出された（自己再構成した）CoやNiが、酸素発生に関する良い触媒活性サイトになっていると示唆され、CoやNiは溶けてしまうために最初から電極には適さないという、従来の考え方を覆す知見が得られた。これらの結果から、各元素の役割をまとめると、酸素発生に優位な電極の触媒活性サイトはFe、Co、Niであり（CrとMnはこれらをサポートする）、Ti、Zr、Nb、Moが不働態の役割を担っていると分類することができた。酸性電解液中では、5元合金の成分（Cr、Mn、Fe、Co、Ni）が表面から溶けだし、４元合金の成分（Ti、Zr、Nb、Mo）が不働態膜を形成し、不働態膜完成とともに腐食の進行を防いだと考えられる。この表面状態は、９元合金が必要な元素を自己選択した結果であり、４元合金とほぼ同等の表面構造であると考えられる。その後、電極上の化学反応に必要な外因（今回は電圧）を加えることで、化学反応に都合の良い自己再構成（CoとNiが表面へ偏析）を起こしていると考えると、４元合金でも５元合金でもなし得なかった相乗効果が９元合金で発揮されていると結論付けることができる。なお、従来の多元合金の探索法に基づき、5元合金（Cr、Mn、Fe、Co、Ni）に、Ti、Zr、Nb、Moを順次加えていき、各合金の電極性能を評価したところ、この方法でも電極性能が改善されることが分かった。しかし、このプロセスでは、構造解析や電気化学評価などに係るコストや労力は5倍以上となることから、9元合金を先に作製しその特性を理解する、本研究で提唱したアプローチの方が優れているといえる。このようなアプローチは、腐食しない卑金属電極の探索の高速化と性能向上に大きく役立つと期待される。 | HbXqjysRchGp7nkr
JPMXP1222NM0058 | 2528 | 2022 | NM | 58 | 外部利用 | 技術補助 | 機器利用 | 走査型熱電応答顕微鏡を用いたPt/Si界面における熱電特性評価 | 霜鳥 由季 | 東京理科大学 | 加工・デバイスプロセス | ---- | 革新的なエネルギー変換を可能とするマテリアル | ---- | NM-604：マスクレス露光装置 [DL-1000/NC2P] | NM-608：スパッタ装置 [JSP-8000] | NM-629：ダイシングソー [DAD322] | NM-605：水蒸気プラズマ洗浄装置 [AQ-500 #1] | [5 empty] | 電子顕微鏡/Electron microscopy,走査プローブ顕微鏡/Scanning probe microscopy,熱電材料 | マクロに観測される熱電特性は、粒界や金属界面を含む不均一構造における物性を反映している。特に界面においては熱と電子の輸送特性に違いが生じ、熱電変換現象が特異的に変化することが知られているが、その定量的な評価や解釈はなされていない。本研究では、界面における熱電変換現象の基礎理解を目的とし、走査型プローブ顕微法(SPM)を用いた局所熱電特性の評価を行うこととした。この界面における特性評価を行う上で、バルクと界面における電気伝導と熱伝導特性の違いを明らかにすることが重要であり、リソグラフィ技術を用いて、様々に温度勾配が異なる領域有する試料を作製した。 | Si基板に対し、フッ酸処理を行ったのち、スピンコートによりレジストを塗布した。続いて高速マスクレス露光装置を用いてパターニングを行い、スパッタでPt膜を形成したのち、リフトオフによりμmオーダーのPtパターンを形成した。その後、Si基板をダイジングソーを用いて7 mm四方にカットし、測定用の試料とした。 | 作製したパターンのAFM像をFig.1に示す。四角形状の領域はSi基板上に形成されたPt薄膜であり、その膜厚が中央部においては、500 nmとなっていることを確認した。一方で、膜の端部においては、Pt層が隆起しており、膜厚は局所的ではあるが1000 nmになっていることが判明した。これは2層レジストによるリフトオフを行った際に、Pt膜の厚さに対しレジストの厚さが不十分であったために、このような端部の隆起が生じたと考えられる。以上の結果を踏まえ、レジスト材料を変更し、レジスト膜厚を変えてリフトオフを行った。その結果がFig.2である。中央部の膜厚が最大500 nmであり、端部に行くにしたがって、徐々に膜厚が薄くなっているPt膜試料を作製することができた。このように連続的に膜厚が減少する領域の電気伝導度の分布を計測することによって、Pt/Si界面に一定に存在する界面抵抗が熱電特性にどのような影響を及ぼすかを可視化できるようになると期待される。今後は、得られた試料を用いて、SPMでの熱電特性の評価を行っていく予定である。 | bOb605SE6rQ11SyS
JPMXP1222NM0059 | 2529 | 2022 | NM | 59 | 外部利用 | 機器利用 | ---- | Si深掘り穴内壁への絶縁膜形成 | 居村 史人 | 産業技術総合研究所 | 加工・デバイスプロセス | ---- | マルチマテリアル化技術・次世代高分子マテリアル | ---- | NM-633：SiO2プラズマCVD装置 [PD-220NL] | NM-624：顕微分光膜厚計 [F54-XY-200-UV] | NM-608：スパッタ装置 [JSP-8000] | [6 empty] | スパッタリング/Sputtering,CVD,3D積層技術/ 3D lamination technology | 近年、3次元積層チップの研究開発が広く進められている。この3次元積層チップ間は、シリコン貫通電極(TSV: Through Si Via)で電気的に接続される。これまでに、ミニマルファブでは、ミニマルSi深掘り(DRIE)装置を開発し、Siエッチング側面が滑らかなスキャロップフリーのプロセス技術が開発されている。TSVとSi基板間は絶縁されなければいけないため、DRIE後のTSV内側壁の絶縁膜(TEOS)成膜にプラズマCVD装置を用い、Si深掘り穴の内壁にどのようにTEOS膜が成膜されるか評価した。 | TSV形成プロセス形成には基本的にミニマルファブを用い、TEOS成膜のみ本利用施設のプラズマCVD装置を用いた。まず、ハーフインチSiウェハをSPM洗浄、DHF洗浄を行い、DRIE用レジストマスクパターンをフォトリソグラフィーで形成した。フォトレジストは膜厚3μm厚とした。DRIE、O2プラズマアッシング、アセトン, IPA洗浄を行った後、O2流量195sccm、TEOS流量5sccm、成膜時圧力80Pa、RFパワー50W、基板温度350℃、成膜時間40分の条件下でTEOS成膜した。その後、ミニマルスパッタ装置を用いて、密着層Tiスパッタ、めっきシード層Cuスパッタを行った。成膜後は断面SEM観察を行い、膜厚、カバレッジの成膜形状の評価を行った。 | Cuシードスパッタ成膜後にTSVサイズφ10μmの断面SEMを行った。断面SEM観察の結果より、TSV上部入口付近のTEOS膜厚は約600nmであり、これと比較して、TSV深さ約60μmの側壁には膜厚200nmと薄く成膜されてした。Si側壁はスキャロップが無くスムースなため、TSV側壁には連続してTEOS膜が成膜されていることがわかった。Cuシードスパッタ膜についてもTSV深さ60μmでは、膜厚約40nmと薄かったが、TSV内側壁で連続膜となっていることがわかった。これにより、電解Cuめっき時においてTSV底にも電流を流しめっき成膜を可能にすることが期待できる。このスキャロップフリーTSV側壁形成プロセスがその後の絶縁膜、シード膜形成に有効に機能することがわかった。 | x6q303qASj2M467E
JPMXP1222NM0068 | 2538 | 2022 | NM | 68 | 外部利用 | 機器利用 | ---- | Microstructure in Energy Engineering and Solid Oxide Fuel Cells | SCIAZKO Anna | 東京大学 | 計測・分析 | ---- | 革新的なエネルギー変換を可能とするマテリアル | ---- | NM-302：微細組織三次元マルチスケール解析装置 | [8 empty] | Solid Oxide Fuel Cell, Solid Oxide Electrolysis Cell, Machine Learning,電子顕微鏡/Electron microscopy,集束イオンビーム/Focused ion beam,燃料電池/ Fuel cell,電極材料/ Electrode material | The performance of many energy devices, in particular solid oxide cell (SOC), depends greatly on their microstructure. By quantitative evaluation of microstructural parameters, the degradation mechanisms can be clarified and the effectiveness can be improved. | The various designs of Solid Oxide Fuel Cells (SOFC) and Solid Oxide Electrolysis Cells (SOEC) electrodes were fabricated to study the dependance between SOC performance and materials, particle morphology and electrochemical operation strategies. In order to investigate microstructural properties, the porous SOC samples were filled with resin, polished by the CP polishing and coated by carbon coating. The sequence of cross-sectional images was acquired by a dual beam Focused Ion Beam Scanning Electron Microscopes (FIB-SEM SMF-1000) and reconstructed into 3D model. Additionally, the analysis by the Energy-dispersive X-ray spectroscopy (EDX) mapping was carried out. | The research focused on investigating degradation phenomenon in SOC electrodes. The influence of SOFC and SOEC operation modes was tested in the pattern electrode experiment. The operando study showed significantly different degradation mechanisms depending on the applied current. The 3D reconstructions revealed difference in the contact angle between nickel (Ni) and ceramic support. It was proved that Ni detaches from YSZ under cathodic polarization and Ni wettability depends on the polarization condition.The degradation mechanism of SOFC exposed to methane environment was studied. 3D carbon structures have been reconstructed for the first time with nanometer resolution by AI-assisted segmentation algorithm. Nickel particles in Ni-YSZ anode have been pulverized by metal dusting while YSZ network was destroyed by the internal stress caused by carbon deposition.Furthermore, the applicability of machine learning to study SOCs was tested. The method to fabricate artificial 3D models of multiphase materials with predefined spatial gradients by conditional C-GAN network was proposed. Additionally, the physically constrained UNIT and C-UNIT networks were implemented to simulate microstructural evolution of SOC electrode during NiO reduction process. | 42YIkA1FlHh5meXp
JPMXP1222NM0057 | 2527 | 2022 | NM | 57 | 外部利用 | 機器利用 | ---- | 黄斑上膜、黄斑円孔におけるプロテオーム解析 | 山本 瑠璃 | 日本大学 | 計測・分析 | ---- | 次世代バイオマテリアル | マルチマテリアル化技術・次世代高分子マテリアル | NM-002：LC-MS（Q-Exactive Plus） | [9 empty] | 黄斑円孔は60歳以上に発症する特発性の疾患であり、放置すると不可逆的な視力低下を招くため、硝子体手術を施行することが一般的である。黄斑円孔の発症メカニズムは、生理的に50～60歳代で起こる後部硝子体剥離の際に黄斑部と硝子体の癒着が強く牽引されると円孔を形成する。黄斑上膜は、60歳以上の７～34％に認められる疾患であり、黄斑上膜は進行性や可逆性のものがあり、一般的に視力障害や歪視などの症状が強い場合に硝子体手術を施行する。硝子体手術全体の10％以上を占めるとされており、黄斑上膜の発症メカニズムは、加齢による後部硝子体剥離の際に、グリア細胞が増殖するためと考えられているが、原因としては炎症によるものや裂孔によって色素が散布されることによるものなど多岐にわたる。上記のいずれの疾患においても硝子体液のタンパク解析や剥離した黄斑上膜の検体を解析した報告がある¹⁾²⁾が、病態解明には至っておらず、また、近年光干渉断層計を用いた黄斑上膜を画像所見によるステージ分類ではステージ進行に伴い有意に視力低下を認めた³⁾。本研究の目的は黄斑円孔や黄斑上膜のタンパク解析を行うことで原因を検索し、進行に影響する因子や病態を解明することである。 | 患者から同意を得て、手術時に硝子体液、黄斑上膜検体を採取し日大理工学部の実験室にて吸光度測定しタンパク定量、アセトン沈殿による硝子体検体の濃縮を行い各検体のうち200㎍相当を採取しアルブミン除去を行う。その後再度検体をアセトン沈殿によって濃縮し、還元アルキル化とトリプシン消化を行ったあとC18カラムによる脱塩を行う。膜検体についてはプロテアーゼインヒビターで処理し20㎕のRIPA bufferにピペッティングにて溶解し、硝子体検体と同様に還元アルキル化、トリプシン消化を行う。以上の工程を終えた検体をNIMSに持参しLC-Orbitrap/MSによるプロテオーム解析を行う。 | Bradford法によるタンパク定量では各検体のタンパク濃度は0.52～6.15㎍/㎕であった。初回のLC-Orbitrap/MSによるタンパク同定数は初回測定時に78～117種類であった。その後、LC-Orbitrap/MSへ取り込ませる各検体のタンパク量を上限である30㎍から15㎍に減らして測定を実施したところタンパク同定数は測定2回目で175～279種類まで増加した。3回目測定時は146～506種類であった。タンパクの詳細については現在解析中。 | 36J1608ShPC0hdGy
JPMXP1222NM0061 | 2531 | 2022 | NM | 61 | 外部利用 | 機器利用 | ---- | 地球惑星物質の薄膜試料作製・評価 | 奥村 大河 | 東京大学 | 計測・分析 | ---- | マルチマテリアル化技術・次世代高分子マテリアル | ---- | NM-404：無損傷電子顕微鏡試料薄片化装置 | [8 empty] | イオンミリング/Ion milling | はやぶさ2が持ち帰った小惑星リュウグウ試料について、そこに含まれる固体有機物を走査透過X線顕微鏡（STXM）で調べるための薄膜試料を作製した。 | 薄膜試料を利用者の研究室が所有する集束イオンビーム加工装置（FIB）で作製した後、FIBで形成されたダメージ層をNanoMillによって除去した。 | NanoMillで仕上げ加工をすることで、想定されるスペクトルがSTXMで得られることを確認した。リュウグウ試料中の固体有機物はその組成に多様性が見られ、また層状ケイ酸塩や炭酸塩と共存していたことから、リュウグウ母天体で水，有機物，鉱物との間で様々な条件で化学反応が進行したと考えられた。 | aHR1905B0aqtilmI
JPMXP1222NM0055 | 2525 | 2022 | NM | 55 | 外部利用 | 機器利用 | ---- | 自動車排出粒子の形状分析技術の構築 | 福田 圭佑 | 一般財団法人日本自動車研究所 | 計測・分析 | ---- | マテリアルの高度循環のための技術 | 次世代ナノスケールマテリアル | NM-503：200kV電界放出形透過電子顕微鏡（JEM-2100F1） | [8 empty] | 電子顕微鏡/Electron microscopy | 本研究では，自動車由来の微小粒子の粒径と形状の個数分布を同時に測定する技術の構築に向け，電子顕微鏡で取得した画像を機械学習で解析する方法を検討している．画像解析手法を構築する前段階として，特に健康影響に関与する可能性のある，粒径100 nm以下のナノ粒子について，透過電子顕微鏡による観察と分析を実施した． | シャシダイナモメータを走行中のガソリン乗用車からの排出ガスを希釈し，一部をカスケードインパクターに分取して，インパクタープレート上のTEM用グリッドに排出ガス粒子を捕集した． | 特徴的なナノ粒子について，STEM-EDS分析を実施した．Fig.1に示す房状の粒子からは，CおよびOが検出され，他に特徴的な元素は検出されなかった．房状の形状と検出元素を踏まえると，Fig.1の粒子はスス粒子だと考えられた． 一方，Fig.2に示す粒子は，短径40 nm，長径370 nmと細長く，ロッド状といえる特徴的な形状であった．STEM-EDSによる分析の結果，スス粒子に特有のCは検出されず，O，Ca，Moが特徴的に検出された．検出された元素から推測すると，ロッド状粒子はオイルの燃焼に起因する粒子だと考えられた．ただし，ロッド状の粒子の割合は全体のごく一部であり，粒子形状の分類と各形状の粒子の含有割合について，画像解析手法を利用して定量的に評価することが今後の課題である． | OWo5YYSO0D8j4H7L
JPMXP1222NM0053 | 2523 | 2022 | NM | 53 | 外部利用 | 機器利用 | ---- | 大幅な発生CO2削減が可能な高活性β-C2Sを主原料とした高循環型セメントの材料設計 | 斎藤 豪 | 新潟大学大学院自然科学研究科環境科学専攻 | 物質・材料合成プロセス | ---- | マテリアルの高度循環のための技術 | ---- | NM-102：500MHz固体高分解能NMRシステム | NM-103：800MHzナローボア固体高分解能NMRシステム | [7 empty] | 核磁気共鳴/Nuclear magnetic resonance,資源代替技術,未利用資源の有効利用技術 | 本研究では、高活性ビーライトを水和させることで得たCa/Si比2.0のC-S-Hに対するAl置換性状と再焼成によるビーライトの再生に関する検討を行った。その結果、Alは4配位、6配位AlとしてCa/Si比2.0のC-S-Hにおける架橋部分に取り込まれ、置換量の増加伴い底面間隔が広がることが示された。一方で、高Ca/Si比のC-A-S-Hからは800 ℃焼成によりビーライトが再生することが明らかとなった。この時、Al置換量の増加に伴い、β-C2Sからα’-C2Sの生成が優位となる傾向が見られ、結晶子径ならびに比表面積は水和前のビーライトと同等であることを確認した。以上より、再生可能セメントでは、その要であるCa/Si比2.0のC-S-HがAlにより変質しても、再生サイクルを維持できる可能性が示された。 | Al: 800MHz固体高分解能ＮＭＲシステム （NMR800)MAS条件(回転速度20kHz)においてシングルパルス法によって測定した．また化学シフト基準は，AlCl3飽和水溶液のピークを－0.1ppmとし，18°パルスを用い，積算回数256回とした．Si: 500MHz固体高分解能NMRシステムにてCPMASおよびDDMAS法にて測定を行った。 | 本研究では、Ca/Si比2.0のC-S-Hおよび再生可能セメントのサイクルに及ぼすAlの影響について検討した。得られた知見を下記に示す。 (1) Alは4配位および6配位として、Ca/Si比2.0のC-S-H中のBridging siteに置換しており、Al置換量が増加するとC-A-S-Hの底面間隔が広がり、(002)面の規則性が低下することを示した。 (2) 上記のC-A-S-Hを800℃で3時間焼成することでCa2SiO4が再び生成することが示された。また、Al置換率が増加すると焼成後のCa2SiO4は、β-C2Sよりもα’-C2Sが優位となる傾向を示した。 (3) 再焼成により生成したCa2SiO4の結晶子径は水和前のCa2SiO4試料と同等であり、比表面積値は同等以上であることから、水和前よりも高い水和活性を有すること考えられる。以上より、本論では再生可能セメントにおけるCa/Si比2.0の低結晶質C-S-Hは、Alが置換しC-A-S-Hを形成するものの、焼成することにより再び高活性のCa2SiO4として再生可能であることを示した。 | NHjU92UHLV30jtdV
JPMXP1222NM0051 | 2521 | 2022 | NM | 51 | 外部利用 | 機器利用 | ---- | CVDおよび液相法により合成した各種ナノカーボンの構造比較 | 山際 清史 | 帝京科学大学 生命環境学部自然環境学科 | 物質・材料合成プロセス | 計測・分析 | 次世代ナノスケールマテリアル | ---- | NM-504：200kV電界放出形透過電子顕微鏡（JEM-2100F2） | [8 empty] | 電子顕微鏡/Electron microscopy,ナノカーボン,ナノ粒子,ナノチューブ | 申請者は、基板材料を液相中で抵抗加熱することで常圧・短時間のナノ材料合成が可能である「液相合成法」を開発している[1]。最近、カーボンペーパー（CP）基板の炭素繊維表面に、特徴的なひだ状構造を有する“ひだ状ナノ構造体”の構築に成功し、電極材料としての検討を進めている。本研究では合成溶液に白金錯体を溶解させることでPt担持ひだ状ナノ構造体/CPの作製を試みた。物質・材料研究機構の透過型電子顕微鏡（TEM）を利用して生成物の観察と元素分析を行った。 | 炭素源のエタノール200 mLに、本研究では新たな添加剤としてアセチルアセトナト白金を適量添加し、溶液を調製した。基板にはカーボンペーパー（CP, 5×25 mm）を用い、溶液中で直流電圧を印可し、基板表面温度が950°Cとなるように調節して5分間抵抗加熱をした。走査型電子顕微鏡（他機関）および物質・材料研究機構の200kV電界放出形透過電子顕微鏡（JEOL JEM-2100F2）を用い生成物の観察を行い、またSTEM-EDSにより生成した金属ナノ粒子を元素分析した。またCP基板ごと電極に用い、メタノールを含む硫酸中において、その電気化学的なメタノール酸化特性を評価した。 | 合成後のSEM観察から、CP表面には特徴的なひだ状構造を有する“ひだ状ナノ構造体”が見られ、さらに多量のナノ粒子の形成が確認された。TEMによる観察から、平均粒径～10 nmの金属ナノ粒子が形成しており、STEMーEDSによる分析によりこれらの粒子がPtナノ粒子であることが確認された（Fig. 1）。合成後のカーボンペーパーを直接電極に用いた電気化学測定（所属研究室で実施）ではメタノールの電気化学的酸化に由来する電流が見られ、Pt粒子がメタノール酸化触媒として機能することが示唆されている。 | 1Qvp0Z9B3JZF2H0r
JPMXP1222NM0050 | 2520 | 2022 | NM | 50 | 外部利用 | 機器利用 | ---- | 量子コンピューティングのハードウェア研究 | 岩井 俊樹 | 富士通株式会社 | 加工・デバイスプロセス | ---- | 量子・電子制御により革新的な機能を発現するマテリアル | ---- | NM-603：レーザー描画装置 [DWL66+] | NM-608：スパッタ装置 [JSP-8000] | NM-613：リフトオフ装置 [KLO-150CBU] | NM-633：SiO2プラズマCVD装置 [PD-220NL] | NM-614：CCP-RIE装置 [RIE-200NL] |  |  |  |  | インターポーザ, 実装パッド形成,量子コンピューター | 近年、量子コンピュータの研究開発が盛んにされている。我々は量子チップとインターポーザのフリップチップボンディングによる接続を検討している。本開発では量子チップを実装するためのインターポーザ作製条件の検討を行った。 | 4インチシリコンウエハに、2層レジストLOR10A / AZMiR-703とレーザー描画装置を用いて露光現像し、スパッタ装置でTi 30 nm / Ni 100 nm / Au 500 nmを成膜し、リフトオフ装置でリフトオフにより配線形成した。その後、SiO2プラズマCVD装置でSiO2を50 nm成膜、 レジストAZ MiR-703とレーザー描画装置を用いて実装パッド部を開口し、CCP-RIE装置で実装パッド部をCHF3でドライエッチングにより実装パッドを作製した。最後にダイシングソーで20 x 20 mm2でダイシングを行った。パッド形成評価として設計値と作製値の比較を行った。 | 図１に作製したチップ外観およびパッド部の拡大写真を示す。パッドサイズは設計値125 μmに対して作製値は125.4 μmであった。パッド開口部は設計値100.0 μmに対して102.6 μmであった。パッドサイズは設計値と作製値の差は0.4 μm程度とほぼ設計値通りであったが、SiO2のパッド開口部は設計値より作製値が2.6 μmと大きかった。これはレーザー描画時にシリコンより金の反射率が高いためレーザー光が乱反射し、設計値より広く露光されたと考えられる。また、配線のエッジ部にテーパーが約1.0 μm作製された。これは、2層レジストによるリフトオフプロセス及びスパッタリングによる金属膜の回り込みでテーパーが形成されたと考えられる。今回のテーパー幅から本手法で実装パッドを形成するためには、現像時に2層レジストの犠牲層LOR10Aをパターンより1.5 μm以上内側までエッチングする必要があると考えられる。 | q310B2uz8X9Z1wQ8
JPMXP1222NM0047 | 2518 | 2022 | NM | 47 | 外部利用 | 技術補助 | ---- | 透過型電子顕微鏡を用いた高濃度NVアンサンブルの作製 | 早坂 京祐 | 早稲田大学 | 計測・分析 | ---- | 量子・電子制御により革新的な機能を発現するマテリアル | ---- | NM-401：300kV収差補正電子顕微鏡 | [8 empty] | 電子顕微鏡/Electron microscopy,スピントロニクス/ Spintronics,量子効果/ Quantum effect | ダイヤモンド中の窒素(Nitrogen)と隣接する原子空孔(Vacancy)がなす欠陥であるNVセンターは量子センシングや量子通信の候補としても注目を集めている。量子センシングにおいて、NVアンサンブルを用いた磁気センサは、NVセンターの数Nに対して磁気感度が√Nに比例する。高濃度なNVアンサンブルを作製するために最も用いられる方法は、シングルエンド加速器を用いた電子照射である。窒素を多く含む試料に対して、数MeVに加速された電子ビームをダイヤモンド中の炭素原子に衝突することで原子空孔を生成させ、アニール処理によりNVセンターを形成する。しかし、高濃度なNVアンサンブル作製には電子照射時間を増やす必要があり、このプロセスで作製された世界最高濃度のNVアンサンブルにおいては電子照射時間が285時間も必要になっていることから、今後さらなる高濃度なNVアンサンブルを作製することが難しいと予想される。そこで、本研究では透過型電子顕微鏡(TEM)から照射される電子ビームを用いて高濃度NVアンサンブルを作製した。TEMでは、電子ビーム径を絞ることが出来るため、試料全域への電子照射は出来ないものの、単位時間当たりの電子照射量を増やすことが出来るため、結果的にシングルエンド加速器の照射量を上回る電子照射が可能になる。 | 本研究では加速電圧300 keVのTEMを用いた。本研究で用いた(111)ダイヤモンドでは、炭素原子をはじき出すための閾値エネルギーが220 keVであるためである。なお、試料は高温高圧(HPHT)法によって合成された窒素濃度3×1019 cm-3の試料を用いた。 大きさ2mm四方のダイヤモンド単結晶小片をCuグリッドに乗せてTEMに搬入する。このとき、電子照射量の算出にあたり事前に電子ビームの電流密度を測る必要があるため、試料固定時は電子が透過出来るようなわずかに隙間を作ってセットする必要がある。試料への照射の前に、試料の外で電子ビームを観察し、必要に応じてビームの電流値を調整する必要がある。本研究では装置に備え付けのファラデーカップの値から単位時間当たりの電子dose量を計算し、電子照射時間を決めた。集束レンズの励磁を調整することで試料に照射される電子ビーム径を調節できる。 電子照射後は試料を1000℃で2時間アニール処理を行い、形成された原子空孔を拡散させることでNVセンターを形成した。フォトルミネッセンス測定での発光強度から形成されたNVアンサンブルの濃度を算出した。 | 電子照射量を増やすごとにNVセンター濃度の増加が確認された。作製されたNV濃度は最高で3×1017 cm-3であった(電子照射量1×1020cm-2)。電子照射量が1×1018 ~ 1×1020 cm-2の範囲では直径10μmの電子ビームが照射され、狙い通りに直径10μm程度の局所的なNVアンサンブルが形成された。一方で直径2μmの電子ビームが照射された領域では電子ビームが広がってしまい、直径8μm程度の局所的なNVアンサンブルが形成されてしまった。このため今後はさらなる条件出しが求められる。 | Ddr1sqn0xrmiEwYL
JPMXP1222NM0054 | 2524 | 2022 | NM | 54 | 外部利用 | 機器利用 | ---- | カビの環境変動に応答したタンパク質発現挙動の網羅的解析 | 桝尾 俊介 | 筑波大学 | 計測・分析 | ---- | マテリアルの高度循環のための技術 | 次世代バイオマテリアル | NM-002：LC-MS（Q-Exactive Plus） | [8 empty] | 質量分析/Mass spectrometry,未利用資源の有効利用技術/ Technologies for effective utilization of unused resources,抗菌・抗ウイルス材料/ Antibacterial/antiviral materials | 糸状菌（かび）は多細胞性の菌糸を伸長させることで生育範囲を拡大させる。菌糸を構成する細胞はどれも一見同じに見えるが、これらは機能的に異なる不均一な細胞の集団であると考えられている。本研究では、菌糸の部位特異的なプロテオーム解析と各種生化学・細胞生物学的解析を行うことで、糸状菌の菌糸の細胞ごとの機能分化を明らかとする。糸状菌は、醸造・発酵、創薬、工業製品の生産、作物病害などの広範な応用分野に関わる。本研究により、糸状菌の生育制御が可能となり、これら産業へ大きく貢献できると予想される。 | LC-MS(Q-Exactive)を用いてプロテオミクス解析を行った。糸状菌Aspergillus nidulansを液体培養し、得られた菌体からタンパク質を抽出した。Filter aid sample preparation (FASP)法を用いて全タンパク質をトリプシン消化後、ペプチドを回収した。C18チップを用いて得られたペプチドを脱塩・精製し、LC-MS/MSに供した。nano-LC の分離カラムはZaplous columna Pep-C18, 3um, 120Å, 0.1x150 mmを用いた。相互作用タンパク質を同定する際は、全タンパク質をGFP-Trapビーズを用いて免疫沈降した後、in gel digestion法によりサンプルを調製した。 | A. nidulansの菌糸先端部には伸長に関わる因子が多く存在することが知られ、これらの機能を明らかとすることは菌糸の機能分化を理解するうえで重要である。これまでに、A. nidulansのカルモジュリンCamが菌糸の先端部に局在化して菌糸の伸長に深く関与すること、先端部から基底部の細胞へのシグナル伝達に関与することが明らかとなっている。そこで、GFP-Trapビーズによる免疫沈降とLC-MS/MS解析により、Camおよび、カルモジュリン依存性キナーゼCmkA, CmkB, CmkCとそれぞれ相互作用するタンパク質を探索した。その結果、CamはCmkA, CmkB, CmkCとそれぞれ相互作用することに加え、ミオシンタンパク質など細胞内輸送に関与する様々な因子とも相互作用することが示された。また、CmkA, CmkB, CmkCで異なるタンパク質と相互作用することが示唆され、解糖系酵素など多様な因子との相互作用する可能性が示された。これらの成果は、菌糸伸長とカルシウムシグナル伝達の関係性を理解するうえで重要である。 | 5cyO7joTkwYK3erS
JPMXP1222NM0046 | 2517 | 2022 | NM | 46 | 外部利用 | 機器利用 | 技術代行 | シリコン微細素子及び2次元材料を用いた新機能デバイス作製とパッケージング | 森山 悟士 | 東京電機大学 | 加工・デバイスプロセス | ---- | 量子・電子制御により革新的な機能を発現するマテリアル | 次世代ナノスケールマテリアル | NM-601：電子ビーム描画装置 [ELS-F125] | NM-610：電子銃型蒸着装置 [RDEB-1206K] | NM-614：CCP-RIE装置 [RIE-200NL] | NM-629：ダイシングソー [DAD322] | NM-632：ワイヤーボンダー [7476D #2] |  |  |  |  | 蒸着・成膜/Evaporation and Deposition,EB,膜加工・エッチング/Film processing and Etching,トポロジカル量子物質,原子薄膜,原子層薄膜,ナノカーボン | 量子デバイス材料として新規電子機能材料の機能探索と応用可能性を探索し、新機能ナノエレクトロニクスの基盤技術の開発を目指している。その中で、シリコン微細素子、2次元層状物質材料であるグラフェンや六方晶窒化ホウ素（hBN）、遷移金属ダイカルコゲナイド（TMDC）を積層することによる新機能デバイス応用に関する研究を推進している。今回、シリコン微細トランジスタのパッケージングおよび、2次元電子材料を基板上に転写するための絶縁性基板の作製，転写後の原子層薄膜の微細加工・電極形成によるデバイス構造の作製，さらに電気伝導特性を評価するための素子のパッケージングを実施した。 | 2次元層状物質材料である、グラフェン、六方晶窒化ホウ素(hBN)、遷移金属ダイカルコゲナイドの層状原子膜物質材料をSiO2/Si基板上に転写し、原子層積層構造を作製した基板を準備する。この基板にレジストとしてPMMA（ポリメチルメタクリレート）を塗布する。そしてCADソフトで作製したパターンを電子線ビーム描画装置に読み込ませ、描画することで基板にエッチングマスクや金属電極蒸着のパターンを作製する。現像後、CCP-RIE装置を用いた原子層積層構造をエッチングによる形状の微細加工、電子銃型蒸着装置による原子層積層構造への金属電極蒸着を実施した。 | グラフェンをhBNでカプセル化したhBN/グラフェン/hBN積層構造に対しては、ホールバー形状への加工、グラフェンに電極をとるためのエッチングおよび金属電極蒸着を実施し、電気伝導特性を評価するデバイスを作製した。Fig. 1は作製したデバイスの光学顕微鏡写真を示す。室温および低温での電気伝導特性から、グラフェンのオーミックコンタクトの形成およびグラフェン特有の量子輸送特性を観測することに成功した。またTMDCの一つであるMoTe2をグラファイトで挟んだグラファイト/MoTe2/グラファイト積層構造に対しては、上下のグラファイトに金属電極を取り付け、MoTe2への電流注入を実現する縦型構造のデバイスを作製した。Fig. 2は作製したデバイスの光学顕微鏡写真を示す。室温での電気伝導特性からデバイスの動作実証を確認した。 | 856b8i1eD10e6ZZ1
JPMXP1222NM0045 | 2516 | 2022 | NM | 45 | 外部利用 | 機器利用 | ---- | 金属・金属酸化物ナノ微粒子混合系の無機バインダー成分との相互作用の解明 | 井上 友博 | 信越化学工業株式会社 | 物質・材料合成プロセス | ---- | マテリアルの高度循環のための技術 | 次世代ナノスケールマテリアル | NM-505：200kV透過電子顕微鏡 | NM-502：実動環境対応電子線ホログラフィー電子顕微鏡 | [7 empty] | 資源使用量低減技術,ナノ粒子 | 信越化学にて酸化チタンを中心とした機能性の水系ゾル製品群を上市している。これらの多くはナノ粒子の形態であり、サイズ、形状、表面状態などと物性・機能が密接に関わっている。製品が利用される様々な環境において粒子の微視的な挙動を知ることが、よりマクロな物性や品質の評価の上で重要である。本制度の利用においては、主に、透過型電子顕微鏡や、成分分析が可能な走査透過型電子顕微鏡を用いて、詳細な粒子挙動を把握することを主な目的とする。 | 酸化チタン、酸化ケイ素などの金属酸化物微粒子と、非晶質の酸化ケイ素や非晶質の酸化チタンからなるバインダーを混合した粒子分散液について、各成分の水分散液を精製水で希釈したのち、カーボン膜付きマイクログリッドに滴下・乾燥したものを観察試料とした。また、これらの分散液を市販ワイヤーバー（No.7~No.10）を用いて、親水化したPETフィルム等の上に塗布・硬化し膜厚100~300nm程度の薄膜形成したものを、断面試料として準備した。薄膜を大きく変形させないよう注意しながら、薄刃カミソリ(ナナロクカミソリ/日新EM製)を用いて塗膜面を1×3mm程度のサイズに切り出し、これを透明エポキシ樹脂に包埋したのち、ウルトラミクロトーム(社内)を用いて膜厚50~100nm程度の超薄切片を作製した。各々の粒子、および薄膜断面試料について、S/TEM観察、STEM-EDS分析・成分マッピングを行い、粒子の形状・成分に関する情報を得た。利用装置：・200kV透過電子顕微鏡(JEM-2100)・実動環境対応型電子線ホログラフィー電子顕微鏡(JEM-ARM200F-B) | ①酸化チタン粒子の状態について 無機バインダー添加有/無のサンプルについて、粒子形態と成分の分布を可視化できた。一部の非晶質成分についてはマッピング中に照射損傷が見られるため、観察条件の再設定が次課題として残った。②薄膜の状態について無機バインダー添加有/無のサンプルについて、薄膜が接しているPET界面、Air界面の粒子の数、バインダの状態に関して可視化が可能だった。ドリフトを抑制することでナノ領域の成分マッピングも可能であったが、①同様に照射損傷が見られるため、実施可能な照射条件は追加調整が必要。②の薄膜について、擦り耐久性、紫外線曝露耐久性などを評価したところ、微細構造とマクロな物性に一定の相関が見られており、有用な情報が得られた。 | xa2yq8zat0j0N7P9
JPMXP1222NM0043 | 2514 | 2022 | NM | 43 | 外部利用 | 技術代行 | ---- | グラフェンに関する研究 | 張 坤 | 株式会社マテリアルイノベーションつくば | 物質・材料合成プロセス | ---- | 革新的なエネルギー変換を可能とするマテリアル | 次世代ナノスケールマテリアル | NM-504：200kV電界放出形透過電子顕微鏡（JEM-2100F2） | [8 empty] | エネルギー貯蔵/ Energy storage,ナノチューブ/ Nanotube,ナノ多孔体/ Nanoporuous material,電極材料/ Electrode material | To puta few layers of graphene and graphene oxide films on carbon/metal materialswith high coverage, the hydrophilization treatment of carbon/metal materials isa key. | In this study, the effect of plasma treatment on the hydrophilizationof surfaces of carbon/metal materials is examined.The plasma hydrophilizationfunction of an Au coater was used in this study. TEM samples were prepared by dropping ca. 20 μL of the graphene oxide dispersion onto a holey carbon mesh grid and drying under 120 °C in a vacuum oven. TEM images were observed by a JEOL 2100 TEM with an operating voltage of 200 kV. | By dropping pure water containing graphene oxide flakes oncarbon/metal substrates immediately after 25 sec hydrophilization treatment, afew layers graphene oxides could cover on the carbon/metal substrates with highcoverage. When quantifoil is used as a grid, the hydrophilic treatment for 180 scan make 1-7 layers of graphene oxide uniformly cover the grid as shown in Fig.1. And thecoverage can reach 80%. | 2yi3DxvhPCv2Ij3f
JPMXP1222NM0038 | 2509 | 2022 | NM | 38 | 外部利用 | 技術代行 | ---- | 酸化金属粒子のバンドギャップ測定 | 吉野 晴彦 | AGC株式会社 | 計測・分析 | ---- | 高度なデバイス機能の発現を可能とするマテリアル | ---- | NM-402：単原子分析電子顕微鏡 | [8 empty] | シリコン基材料・デバイス,透過型電子顕微鏡,電子顕微鏡/Electron microscopy,高品質プロセス材料 | 酸化金属粒子のバンドギャップを測定するため、NIMSの設備を用いてEELS分析を行った。 | 粉末試料をTEM用グリッドに採取後、収差補正電子顕微鏡Titan Cubedを用いてEELS分析によりバンドギャップ測定を行った。 | 加速電圧80kVにおいてモノクロメータを作動させ、STEM-EELS法によるEELSスペクトルの計測を行った。図1に測定場所、図2にEELSスペクトルを示す。酸化金属粒子のバンドギャップは約2.8eV前後と見積もられた。 | cZ91aFfo0Ti9v9Dn
JPMXP1222NM0037 | 2508 | 2022 | NM | 37 | 外部利用 | 機器利用 | 技術補助 | 半導体基板における微細加工と特性評価 | 都筑 康平 | 筑波大学 | 加工・デバイスプロセス | 計測・分析 | 次世代ナノスケールマテリアル | ---- | NM-601：電子ビーム描画装置 [ELS-F125] | NM-614：CCP-RIE装置 [RIE-200NL] | NM-618：原子層エッチング装置 [PlasmaPro 100 ALE] | NM-621：FE-SEM [S-4800] | NM-624：顕微分光膜厚計 [F54-XY-200-UV] |  |  |  |  | フォトニック結晶,GaN,光学材料・素子,半導体微細構造,薄膜,プラズマエッチング,電子顕微鏡/Electron microscopy,リソグラフィ/Lithography,膜加工・エッチング/Film processing and Etching,蒸着・成膜/Evaporation and Deposition,CVD,EB | 低消費電力かつ高性能が期待される、光集積回路の光導波路に向けた可視光域のトポロジカルフォトニック結晶の実現が必要である。本課題では窒化ガリウム(GaN)薄膜に百数十ナノメートルの空孔を周期的にあけ、その空孔の形状を電子顕微鏡で観察した。加工にはプラズマCVDによるSiO2膜の堆積、電子線リソグラフィによるパターニング、反応性イオンエッチングを使用し、微細加工における最適な条件を研究した。 | はじめに、サファイア基板上の4.5μm厚のGaN薄膜(図1(a))に、プラズマCVDを用いてSiO2を堆積させた(図1(b))。その後、スピンコーターを用いてレジストを均一に塗布し(図1(c))、電子線リソグラフィー装置でパターンを投影した(図1(d))。レジストをマスクにSiO2膜のパターン以外の部分を反応性イオンエッチング(RIE)で除去し(図1(f))、さらにSiO2をマスクとしてRIEでGaN膜に空孔を作製した(図1(h))。作製した試料の空孔の形状を走査電子顕微鏡で観察し、評価した。 | 電子線リソグラフィでの電子のドーズ量を280~320μC/cm2ほどに調整することで約100nmサイズの四角形(図2)や円形(図3)、三角形のハニカム構造(図4)の空孔を作製することに成功した。ただし、四角形には角に丸み、ハニカム構造ではギャップの増大が見られた。また、図5の微細加工の精度については、50nm幅の溝が作製可能であったが、10nm幅の溝は描画されなかった。形状の誤差と加工精度の限界については電子の近接効果やリソグラフィでのレジスト厚によるものと考えられる。近接効果補正の見直しやレジスト厚の変更、リソグラフィー後のレジスト断面観察が課題である。 | rI2hCw1kft5uulrM
JPMXP1222NM0044 | 2515 | 2022 | NM | 44 | 外部利用 | 機器利用 | ---- | アルミニウムナノアンテナによる高次アップコンバージョン蛍光の増強 | 村井 俊介 | 京都大学 | 加工・デバイスプロセス | ---- | 高度なデバイス機能の発現を可能とするマテリアル | 量子・電子制御により革新的な機能を発現するマテリアル | NM-614：CCP-RIE装置 [RIE-200NL] | NM-615：ICP-RIE装置 [RIE-101iPH] | NM-617：ICP-RIE装置 [RV-APS-SE] | [6 empty] | リソグラフィ/Lithography,膜加工・エッチング/Film processing and Etching,EB,ナノフォトニクスデバイス,メタマテリアル,フォトニクス | アップコンバージョン発光 (UCL) 材料をさまざまなプラズモニック構造に組み込むと、ナノフォトニック システムにおける光と物質の相互作用が促進されます。 2 つの光子を伴う UCL 増強は、励起強度に対して 2 次依存性を示すことが実験的に実証されています。 しかし、プラズモニクスの分野では、高次多光子アップコンバージョン過程に関する十分な研究がありませんでした。 アルミニウムプラズモン格子に結合したコア – 不活性シェルナノ粒子から、波長 1550 nmの近赤外光が382 nmの紫外光に変換される、最大5光子のUCLを報告します。 プラズモニック格子上のナノ粒子の 5 光子 UCL 強度は、平面ガラス上のそれよりも 800 倍以上強力です。 UCL の強化が、n 光子プロセスの局所場強化の n 乗でスケールすることを示します。 これらの発見は、アルミニウム プラズモニック ナノ構造を備えた高次多光子 UPL を取得するための戦略を提供し、偽造防止アプリケーションに貢献する可能性があります。 | 石英基板上にアルミニウム薄膜を蒸着後、ナノインプリントと反応性イオンエッチングによりアルミニウムナノディスクアレイを作製した。別途合成したErイオンドープコアーシェル型ナノ粒子をアレイ上に自己集積させ試料とした。試料に1550nmのレーザを照射し、反射配置にて蛍光を測定した。 | 消光スペクトルにおいてディスクアレイは1550nm付近に表面格子共鳴に帰属される鋭い消光ピークを示した。ディスクアレイに堆積させた自己集積膜はフラットな石英基板上の膜に比べ目視で十分に確認出来る（図1）、最大で800倍に達する非常に強い蛍光を放った。アレイの周期をかえて測定を行ったところ、1550nm付近の消光が最大となるアレイで最大の蛍光増強が見られ、発光増強が励起光の吸収増強に起因することが示唆された。これはCOMSOLによる電磁気シミュレーションによっても支持された。 | T0SUKR6s2QLW0O0K
JPMXP1222NM0039 | 2510 | 2022 | NM | 39 | 外部利用 | 機器利用 | ---- | チオフェノール系高分子の開発 | 李 進才 | 東京大学工学系研究科マテリアル工学専攻 | 物質・材料合成プロセス | ---- | マルチマテリアル化技術・次世代高分子マテリアル | ---- | NM-003：ラマン顕微鏡 | [8 empty] | 赤外・可視・紫外分光/Infrared and UV and visible light spectroscopy,異種材料接着・接合技術 | チオール基は比較的反応性が高く、チオール基同士でジスルフィド結合を形成するほか、二重結合や三重結合への付加、金–チオール結合の形成などが容易に起こる。一方で、チオール基の反応性の高さは高分子の側鎖への導入を困難にしている。特に、チオフェノール基を側鎖にもつ高分子の合成はこれまで長年試みられてきたが、成功例はベンゼン環上にチオール基が1つのものに限られていた。2021年に、本研究室では新しい手法でベンゼン環上にチオール基が二つのものであるジチオカテコール基をもつポリマーの合成に成功した。今回は同じ手法でベンゼン環上にチオール基が1つもつチオフェノールポリマーを合成し、ラマン分光法によって確認した。 | 市販原料から、三段階の反応を通じて、目標のチオフェノールポリマーを合成した。最後の反応である脱保護反応前後のポリマーはラマン顕微鏡(Renishaw)によって、チオール基の存在及び酸化によるジスルフィド結合の存在について、確認した。 | 結果はFig. 1に示された。ラマン顕微鏡により、脱保護の後、波数2560cm-1のところに、チオール基由来のピークが観察された。一方で、脱保護の前に、当該ところにピークが存在しなかった。また、脱保護後でも、ジスルフィド結合(波数500cm-1付近)のピークが観察できず、酸化はほとんど発生しないことを示唆された。 | u4s6eQ3VBwy596lU
JPMXP1222NM0036 | 2507 | 2022 | NM | 36 | 外部利用 | 機器利用 | ---- | 細孔径の異なる酸化物触媒上の貴金属粒子の観察 | 久保 仁志 | 田中貴金属工業株式会社 | 計測・分析 | ---- | 次世代ナノスケールマテリアル | ---- | NM-503：200kV電界放出形透過電子顕微鏡（JEM-2100F1） | NM-504：200kV電界放出形透過電子顕微鏡（JEM-2100F2） | [7 empty] | 触媒,Pt,ナノ粒子 | これまで我々はアルミナやシリカ等の酸化物担体上の貴金属粒子径をコントロールする為、各種の研究を進めてきた。2019年度は熱処理温度の影響、2020年度は担持率の影響、2021年度は熱処理時のガス雰囲気の影響について調査を行い報告した。熱処理温度や担持率は高いほど貴金属粒子が成長する事が確認され、熱処理時のガス雰囲気に関しては、空気よりも水素ガスの方が粒成長しやすい事が明らかとなった。これらの知見は貴金属粒子径コントロールにおいて有益な指針となりえる。今年度は上述したこれまでの知見以外で、貴金属粒子径のコントロールについて検討を行った。具体的には、異なる細孔径のシリカ担体を準備し、それらにPtを担持して触媒化した後、それぞれPt粒子をTEM観察する事で、貴金属粒子に与える細孔径の影響を調査した。 | 細孔径の異なるSiO2ペレット担体（細孔半径：30,50, 80 nm）に対して、Ptが1 wt％になるように含浸法で担持した。Ptの出発原料は塩化物を用いた。熱処理は水素気流下、250 ℃で行った。調製したサンプルをTable 1に示す。比表面積測定はBET法を用いた。 TEM観察は以下の装置を使用した。利用装置：200 kV電界放出形透過電子顕微鏡 (JEM-2100F1、JEM-2100F2) | サンプルA、B、CのTEMイメージを、Fig. 1にそれぞれ示す。倍率（スケール）は同じに合わせてある。TEMイメージ内の黒い物がPt粒子である。 結論から述べるが、Ptの一次粒子径は3―6 nmで分布しており、サンプルA、B、Cで大きな違いは見られなかった（Fig. 1）。サンプルBでは大きな塊が見られるが、これは3―5 nmのPtの凝集体で1個1個は分離しているように見えた。 サンプルAとCを比較すると、サンプルCのシリカの一次粒子はサンプルAよりも明らかに大きく、細孔径や比表面積も異なるが、Ptの粒子径に大きな差は見られなかった。 本報告の信頼性を高める為、CO吸着測定（CO吸着量によるPt平均粒子径の算出）も行った。Ptの平均粒子径はサンプルA、B、Cでそれぞれ5 nm、5 nm、6 nmとなり、殆ど違いがない事が確認され、TEM観察の結果と一致した。 以上の結果より、Pt/SiO2において、細孔半径(30～80 nm)、比表面積(40～100 m2/g）の担体であれば、生成するPt粒子径に影響を与えない事が確認された。従って、本研究の範囲においては、この方法は貴金属の粒子径制御には適さないと結論した。 | rq6Nk5mVDq83w0dB
JPMXP1222NM0034 | 2505 | 2022 | NM | 34 | 外部利用 | 機器利用 | 技術補助 | 二硫化モリブデン電界効果トランジスタを応用した分子センサーの開発 | 和泉 廣樹 | 東北大学 | 加工・デバイスプロセス | 計測・分析 | 高度なデバイス機能の発現を可能とするマテリアル | 量子・電子制御により革新的な機能を発現するマテリアル | NM-601：電子ビーム描画装置 [ELS-F125] | NM-609：電子銃型蒸着装置 [ADS-E86] | NM-604：マスクレス露光装置 [DL-1000/NC2P] | NM-614：CCP-RIE装置 [RIE-200NL] | NM-629：ダイシングソー [DAD322] |  |  |  |  | 赤外・可視・紫外分光/Infrared and UV and visible light spectroscopy,リソグラフィ/Lithography,MEMSデバイス,ナノフォトニクスデバイス,ナノエレクトロニクスデバイス,スピントロニクスデバイス,原子薄膜,量子コンピューター,スピン制御,スピントロニクス,フォトニクス,表面・界面・粒界制御,超伝導 | 半導体デバイスの性能向上が望まれるなか、2次元層状物質は次々世代のチャネル材料として注目されている。遷移金属ダイカルコゲナイド（TMDC）は、グラフェンと並んで期待される2次元層状物質である。我々はTMDCの1種である二硫化モリブデンをチャネル材料に用いた電界効果トランジスタ（MoS2-FET）を作製し、電流の変化で分子を検出、識別できる新しいセンサーデバイスの実現を目指している。昨年度までに真空環境下で蒸着した分子の検出を達成した。次の段階として、より実用的な用途に期待できる、流れる溶液中での分子検出を実現したい。溶液環境下での分子検出は医療分野や環境保全分野をはじめとした幅広い応用につながり、喫緊の社会問題の解決に役立つと信じている。今年度はマイクロ流体環境下において、イソプロパノール（IPA）溶媒中のドーパミン分子（生体分子に関連する有機分子）を検出した成果を報告する。 | NIMSでは、MoS2薄膜を転写するためのアドレス基板の作製およびMoS2薄膜への電極取付けを実施した。4インチのSiO2 (285nm) /p++-Si(001)ウェハーに対して、表面にアドレスパターンを取り付けた（マスクレス露光装置および6連電子銃型蒸着装置）。さらに、CCP-RIE装置を用いて裏面の酸化膜をエッチングした後、スパッタ装置（i-Miller）を用いてゲート電極を取付けた。最後にダイシングソーを用い、1チップ2 cm角のサイズにカットしてアドレス基板を作製した。続けて、MoS2薄膜をアドレス基板上に転写してレジスト(MMA/PMMA A2) を塗布した後、125 kV電子ビーム描画装置と6連電子銃型蒸着装置を用いてMoS2薄膜へのソース-ドレイン電極の取付けを行った。デバイス作製後は我々の研究室に持ち帰り、溶液環境下の分子検出に向けた準備と実験を行った。準備としてソフトリソグラフィと呼ばれる接合技術を使い、MoS2-FETとPDMSマイクロ流路を一体化した。実験ではマイクロ流路に溶液を流しながらプローバー装置で電気測定を行った。電気測定にはソース・メジャー・ユニットとしてKeithley 2634Bを使用し、ドレイン電流（Id）-ゲート電圧（Vg）特性を調べた。 | PDMSマイクロ流路付きMoS2-FETデバイス（以下、マイクロ流路デバイス）は、Fig. 1で図示した構造を持つ。NIMSのリソグラフィー装置と我々が蓄積したノウハウによって、高性能なマイクロ流路デバイスを量産できる体制を整えた。次に、マイクロ流路デバイスに異なる濃度のドーパミン溶液を流したときのId-Vg測定結果をまとめた（Fig. 2）。MoS2チャネル上を溶液が通過したとき（溶液の流速は100 μL/h）、ドレイン電流が減少した。また、溶液の濃度が大きいほどドレイン電流の減少量も大きかった。さらに、ドーパミン溶液の濃度としきい値電圧の関係をuptake曲線としてプロットした（Fig. 3）。しきい値電圧は微小量の濃度増加で急激にシフトし、濃度がさらに増加するにつれて次第にシフトが緩やかになった。この傾向は真空環境下での実験結果とも一致したため、マイクロ流路デバイスを用いることで溶液環境下の分子検出を達成できたと考えている。電流の減少としきい値電圧のシフトはドーパミンとMoS2との相互作用によって生じたと考えられるが、物理吸着によるダイポールの影響と化学吸着による電荷移動の影響のうち、どちらの影響が大きいかについてはさらなる考察が必要である。次年度以降は、電流変化のメカニズムについて議論を深めるとともに、溶媒やターゲット分子を変更して様々な溶液環境下の分子検出を目指したい。 | 74q5t2I5bj3sd67D
JPMXP1222NM0031 | 2502 | 2022 | NM | 31 | 外部利用 | 機器利用 | ---- | 温度差不要環境熱発電素子に向けたナノ粒子の開発 | 中村 貴宏 | 株式会社GCEインスティテュート | 物質・材料合成プロセス | 加工・デバイスプロセス | 革新的なエネルギー変換を可能とするマテリアル | ---- | NM-504：200kV電界放出形透過電子顕微鏡（JEM-2100F2） | [8 empty] | 微粒子，コロイド,蒸着・成膜/Evaporation and Deposition | 我々は従来のゼーベック効果を利用した熱発電技術とは異なり，温度差を必要とせず室温付近から150℃程度までの低品位熱で温度差なしで発電する環境熱発電素子の開発に取り組んでいる．同素子は仕事関数の異なる電極基板間をナノ粒子分散体で満たしたシンプルな構成であり，これまでの研究により，電極材料の組み合わせやギャップ間隔，ナノ粒子の種類や粒径などの最適化によって素子の出力が向上することが示されている．本研究では，熱電素子の安定性ならびに特性向上を目的に，独自手法のレーザー誘起核生成法により作製したナノ粒子をバインダ材料に分散した固体分散膜の作製を試みた． | 金ならびに白金イオンを所定の割合で混合して調整した前駆体水溶液に対して，フェムト秒パルスレーザーを集光・照射することで一桁ナノメートルの金－白金合金ナノ粒子を作製した．作製した水分散ナノ粒子分散液に対して，アルカンチオールを所定の濃度で添加したヘキサン溶液を加え，一定時間激しく攪拌することで金－白金合金ナノ粒子の表面修飾を行った．この過程で表面修飾されたナノ粒子はヘキサン溶液中に抽出される．ナノ粒子ヘキサン分散液に対して，溶媒置換処理を行うことでトルエン分散液を得た．ナノ粒子トルエン分散液とバインダ樹脂のトルエン分散液を所定の割合で混合し前駆体溶液を調整した．前駆体溶液を基板上に製膜塗布して室温で乾燥することでナノ粒子固体分散膜を形成した．ナノ粒子とバインダ樹脂の混合比を制御することでナノ粒子／バインダ樹脂複合膜中のナノ粒子感覚を制御した．バインダ分散したナノ粒子固体膜の構造を透過電子顕微鏡 (TEM，JEM-2100F2) を用いて評価した． | 電極基板上への成膜と同条件の前駆体溶液をTEM観察用のカーボン支持膜付マイクログリッド上に滴下して作製した金－白金合金ナノ粒子／バインダ樹脂複合膜のTEM観察結果を図に示す．直径一桁ナノメートルのナノ粒子が，粒子間隔一桁ナノメートルで均一に分散されていることがわかる．金ナノ粒子の場合，観察中に粒子同士が融合し構造が変化するが，金－白金合金ナノ粒子では観察中の変化は見られず金に比べて融点の高い白金を合金化することでナノ粒子の熱安定性が向上していることが確認された．作製した金－白金合金ナノ粒子／バインダ樹脂複合膜を組み込んだ熱電デバイスは，高い動作安定性と出力特性が確認された．今後は環境熱発電デバイスの実用化を目指して，ナノ粒子の種類や組成を制御することによる環境熱発電デバイスのさらなる特性向上と，大面積プロセスの確立を目的に研究を進める． | tlWpLhz5Qnfui1kU
JPMXP1222NM0032 | 2503 | 2022 | NM | 32 | 外部利用 | 機器利用 | ---- | Ni異方性エッチング及び反応性エッチングを用いたダイヤモンド基板の微細加工 | 及川 耀平 | 慶應義塾大学 | 加工・デバイスプロセス | ---- | 量子・電子制御により革新的な機能を発現するマテリアル | ---- | NM-604：マスクレス露光装置 [DL-1000/NC2P] | NM-609：電子銃型蒸着装置 [ADS-E86] | NM-634：赤外線ランプ加熱装置 [RTP-6 #3] | NM-617：ICP-RIE装置 [RV-APS-SE] | [5 empty] | リソグラフィ/Lithography,膜加工・エッチング/Film processing and Etching,蒸着・成膜/Evaporation and Deposition,CVD,スピントロニクス | ダイヤモンド中窒素空孔中心(NVセンター)を用いた量子センサの高感度化には、NVセンターの並ぶ方向が揃う高配向率NVセンターの生成が重要である。そのためにNi異方性エッチングでダイヤモンド基板に微細加工を施すことで{111}面逆ピラミッド型ホール構造を露出し、その上で化学気相成長(CVD)を行ってNVセンターを生成する。従来手法では4面での99％以上の高配向率達成に至らず、NVセンターの性能は先行研究の値に劣っていた。そこで本研究では(100)ダイヤモンド基板上の{111}面の4面全てに99%以上の高配向率NVセンターを生成することを目的として実験を行った。今回は配向率低下の原因となっていた表面欠陥の除去、並びにホール内部の成長メカニズムを観察した結果について報告する。 | ダイヤモンド基板の表面欠陥の除去のため、精密研磨に加えて新たにICP(Inductively Coupled Plasma)エッチング+水素プラズマ処理を導入した。本手法ではICPエッチングで一面を約10 µm削り、その際に生じるダメージ層(約1 µm)を水素プラズマ処理で平坦化させた。その後はダイヤモンド基板にレジスト塗布後、ドーズ量100 mJ/cm2で露光を行った。そして現像後、Niを0.15～0.2 nm/sの条件で200 nm堆積させ、リフトオフによってNiをパターニングし、Ar雰囲気下で900 ℃の高温アニールを行った。その後、慶大のアニール装置で水蒸気雰囲気下アニールを行い、エッチングを行った。そして金沢大にて窒素ドープCVD成長を行い、サンプルを作製した。サンプル作製後は自作の共焦点レーザー顕微鏡にてODMR測定等を行い、成長のメカニズムを観察した。 | Figure 1に各サンプルの顕微鏡像と断面プロファイルを示す。Fig. 1(a)と(b)を比較すると、(a)のICPエッチング+水素プラズマ試料の方が底面の平坦性が向上していることが分かる。また各サンプルのホール底面を5つずつ抽出し表面粗さ測定を行った。算術平均高さSaの平均値で比較した結果、ICP+水素プラズマ試料は0.23 µm、研磨のみ試料は0.80 µmとなり、ICP+水素プラズマによる底面の平坦性の向上、即ち表面欠陥の除去が確認できた。Figure 2にホール内部の発光像とODMRスペクトルを示す。Fig. 2(a)よりホールの四隅の発光量が大きくなっているため、ホール内部では四隅(斜面の境界)から原子ステップが供給されやすく、成長の開始端になることが分かった。またODMRスペクトルからは、dipの周波数から配向方向を、面積の比から配向率を求めることができ、本サンプルは約90％の高配向率NVセンターが生成された。従来手法以上の高配向率ではあるが、>99%以上の高配向率は維持されなかった。高配向率の維持には{111}面を維持したラテラル成長が行われる必要があるが、今回の成長条件では成長面がずれてしまったと考えられる。またFig. 2(c)の結果より、(a)の測定点では下面で優位に出るdipが大きく、左面で優位に出るdipが小さい。一方でFig. 2(d)の結果を見ると、(b)の測定点では逆の傾向が見られている。これらの結果より、ホール内部の配向率低下はFig. 3のような成長機構によるものと考えられる。先述の通り、ホールの四隅は成長の開始端となるステップが供給されやすい。その影響でバンチングが起こり、成長面が理想的な{111}面からずれていくため、配向率低下が起こる。その際、Fig. 3のような機構で成長面がずれていくため、隣り合った面に優位に出るdipが現れてしまうと考えられる。 | r13yRuXZ537juv1q
JPMXP1222NM0028 | 2499 | 2022 | NM | 28 | 外部利用 | 機器利用 | 技術補助 | 透過型電子顕微鏡法によるナノ細孔質の高次構造を有する無機／複金属酸化物系複合物質の微細構造解析 | 山崎 淳司 | 早稲田大学創造理工学部環境資源工学科 | 物質・材料合成プロセス | 計測・分析 | 次世代ナノスケールマテリアル | マテリアルの高度循環のための技術 | NM-503：200kV電界放出形透過電子顕微鏡（JEM-2100F1） | NM-504：200kV電界放出形透過電子顕微鏡（JEM-2100F2） | [7 empty] | Zn-Cu-O系ナノ粒子,Zn-Cu-Al合金,アルカリ処理 | Zn-Cu-Al系合金を、常圧下において簡易焼結法で作製した後、アルカリ処理を行い、ZnO/Cu系の特異な微細構造を有する複合ナノ粒子を調製した。その微細構造をTEM-STEM-EDXで解析した。 | アルミナ製チューブ（タンマン管）に、Zn、Cu、Alの微粉（< φ1 μm）にフラックスとしてKClを混合した粉体を詰め、その上部を石英ウールで充填し、常圧下で600 ℃～1000 ℃で24時間焼結した。これにより得られたZn-Cu-Al系合金を、適当な粒度に切断し、1M～10 MのNaOH水溶液中で60 ℃、1～6 hのアルカリ処理を施した。アルカリ処理により、AlとKClが溶脱して、様々な微構造を有するZnO/Cu系複合ナノ粒子を調製した。構造解析には、NIMS電顕ステーションのJEM-2100F型分析電子顕微鏡を用いた。サンプルはMo150Pマイクログリッド（OKEN）上に分散させ、EDX分析対応型の2軸傾斜ホルダーに装着した。TEM, HAADF-STEM, EDX-mapping等の観察モードにて、複合体の組織・構造観察や元素マッピングを行い、各種物性との対応関係を考察した。 | 本プロセスで調製されたZnO/Cu系複合ナノ粒子は、数十nm～100 nm程度の粒子径と、20 nm以下の結晶子サイズのZnOとCu相の入り組んだ複雑な組織からなることが、HRTEMおよびSTEMイメージングによりわかった（図1）。その構成相の結晶子サイズや組織などの物性は、始めに作製するZn-Cu-Al系合金の出発組成、焼結温度、熱履歴、そしてアルカリ処理（ラネー処理）のNaOH水溶液濃度、温度、時間に依存して、様々な微細構造をとることが示された。 一般に金属酸化物ナノ粒子は、容易に2次凝集・固結して失活しやすいが、本ナノ微粒子試料は、約100 m2/gの比表面積を有し、室温・常圧下でアセトンをほぼ100 %の分解触媒活性を有することがわかった。本触媒活性は、ZnO相の触媒活性点の高濃度での表出とCu相との電荷移動により活性が保持される機構が推察された。 | Xyibo9ARIv6sRIyJ
JPMXP1222NM0027 | 2498 | 2022 | NM | 27 | 外部利用 | 機器利用 | 技術補助 | 超微細形状成形金型作製の検討 | 平井 雄介 | トーノファインプレーティング株式会社 | 加工・デバイスプロセス | ---- | 次世代ナノスケールマテリアル | ---- | NM-603：レーザー描画装置 [DWL66+] | NM-621：FE-SEM [S-4800] | [7 empty] | リソグラフィ/Lithography | 当社では超微細パターンの大量生産を実現するため、樹脂を用いた射出成形によるプロセスの開発行っている。この成形方式はシリコンウェハー表面に形成した微細パターンをニッケル電鋳により転写し、得られたスタンパーを成形金型内に設置することで射出成形を実現している。昨今、微細でかつ高さの異なるパターン形成を必要とするデバイスの必要性が増しており、本検討ではレーザー直接描画装置を用いたグレースケール露光により、金型原盤のパターン形状形成の検討を行った。 | 感光性レジストAZP4903（Merck）を、スピンコーターにて厚み10μmとなる様20×20のシリコンチップに塗布し、Prebakeの後、露光を行った。露光条件に関しては、事前にDoseとレジスト露光後高さを測定したコントラスカーブを作成し、BEAMER（Gnisys)による近接効果などの補正を行い入力した。2.38％TMAHにて現像、純水リンスを行い、露光により形成された形状を、SEMを用いて断面観察を行った。 | Fig.1に露光後のパターン形状を示した。両サイドのパターン高さが10.2μm、中心部のパターン高さが4.2μmである形状を得ることが出来た。グレースケール露光を用いず、他の方法で異なる高さのパターンを形成する場合、考えられる方法としては、ドライエッチングとレジスト形成の併用が挙げられる。（中心パターンをドライエッチング：Deep-RIEで形成し、両サイドパターンをレジストにて形成）しかし、今回のようにパターンに対して周辺部が十分広い形状の場合、Deep-RIEでは、パターンの側面が逆テーパー形状となり成形用途での利用は困難となる。またエッチングによる中心部のパターン形成後、スピンコーターにてレジストを塗布すると厚みばらつきが大きくなり、露光による正確な形状形成は難しい。よって、異なる高さのパターンを形成をする方法として、本検討にて行ったグレースケール露光方式は有効であると考えられる。 | 20teAl5S1WXQvC4b
JPMXP1222NM0022 | 2493 | 2022 | NM | 22 | 外部利用 | 機器利用 | ---- | 分光偏光撮影のための波状多層膜型フォトニック結晶の製造 | 篠田 一馬 | 宇都宮大学 | 加工・デバイスプロセス | ---- | 高度なデバイス機能の発現を可能とするマテリアル | ---- | NM-601：電子ビーム描画装置 [ELS-F125] | NM-607：スパッタ装置 [CFS-4EP-LL #3] | NM-614：CCP-RIE装置 [RIE-200NL] | NM-621：FE-SEM [S-4800] | NM-605：水蒸気プラズマ洗浄装置 [AQ-500 #1] |  |  |  |  | 膜加工・エッチング/Film processing and Etching,スパッタリング/Sputtering,蒸着・成膜/Evaporation and Deposition,EB,ナノフォトニクスデバイス | 多波長および多偏光画像を同時撮影を目的としたフォトニック結晶フィルタを作成するために，EB描画装置，RIE装置，および多元スパッタ装置を中心とした酸化物の微細加工を行う．パターンは格子とし，石英をベースとした酸化物の波状多層膜を形成させる．まず石英基板上にEB描画装置にて所望のパターンを転写させ，RIE装置にて石英基板のエッチングを行う．微細パターンが形成された基板に二種類の酸化物多層膜を交互に積層することで，目標のフォトニック結晶を製造する． | 試料サイズは30×20×0.5mmの溶融石英基板で，ベース基板の目標は石英基板上に150nm程度の溝幅のライン＆スペースを形成することである．まず基板上にレジストと帯電防止膜をスピンコータに塗布する．次に所望の格子パターンをCADで作成し，EB描画装置にてパターンを描画した後，現像工程を行う．RIE装置ではCHF3とN2の混合ガスを用いることで，石英基板のエッチングを行い，150nmのライン＆スペースを形成させる．その後，NB2O5とSiO2の交互多層膜をおよそ10層積層させることで，波状多層膜を製造する． | 製造したフォトニック結晶の断面図を図1に示す．通常，多層膜型のフォトニック結晶は自己クローニング法を用いて三角波状の形状を維持したまま積層するが，本プロセスではスパッタリングのみで積層しているため，上層ほど三角波が平滑化されていることがわかる．通常はこのような積層は望ましくないものの，本研究の多波長多偏光撮影では復元画像処理を前提としているため，バンドギャップが浅くとも線形逆問題を解くことで画像を復元できる可能性がある．よって，製造工程を簡素化しつつ，多波長多偏光を同時に撮影するフィルタを製造できる可能性を確認した． | Znx2I8UZkATCnSk8
JPMXP1222NM0019 | 2491 | 2022 | NM | 19 | 外部利用 | 機器利用 | ---- | 電子・レーザービーム描画を用いた微細デバイス加工技術開発 | 長坂 恵一 | 産業技術総合研究所 | 加工・デバイスプロセス | ---- | 高度なデバイス機能の発現を可能とするマテリアル | ---- | NM-601：電子ビーム描画装置 [ELS-F125] | NM-603：レーザー描画装置 [DWL66+] | NM-607：スパッタ装置 [CFS-4EP-LL #3] | NM-611：原子層堆積装置 [AD-230LP] | [5 empty] | リソグラフィ/Lithography,ナノエレクトロニクスデバイス | 微細半導体デバイス電気特性評価用素子の電極パッド形成のため、レーザービーム描画装置を利用しエッチングマスク・リフトオフ用レジストパターンの形成条件を調査。20mm角上に10分程度の処理時間での描画が可能であり，評価目的に合わせた数十ミクロン寸法の任意形状パターンを描画形成できることを確認した。 | 最表面がSiO2からなる20 mm角基板上に、ポジレジストを塗布しレーザービーム描画装置を用いてエッチングマスク・リフトオフ用のレジストパターンを形成した。レジスト塗布、レーザービーム描画、及び現像には以下の条件を用いた（レーザービーム描画以外は自機関にて処理）。●レジスト塗布・レジスト：TLOR-posi（東京応化）・回転数：5000 rpm・ベーク温度：110℃●レーザービーム描画・Head：5 mm・Laser Power：85 ｍW・Intensity：70%・Filter：100%●現像・現像液：NMD-3（東京応化）・現像温度：室温・現像時間：60 秒 | 上記描画，現像条件を用いることで残渣のない良好なレジストパターンを形成することができた。また150ライン程度の描画パターンとすることで20mm角基板に10分程度の時間で描画が可能となり，多数基板の処理も問題なく行うことができた。本装置はマスクレス描画となるため，CADパターンを作成することにより評価目的に合わせた任意の電極パターンが形成でき，開発段階におけるパターン変更にも柔軟に対応することが可能である。 | iB1u8g2sD1va8EAC
JPMXP1222NM0026 | 2497 | 2022 | NM | 26 | 外部利用 | 機器利用 | ---- | ポリロタキサン誘導体の合成確認と反応条件の適正化 | 窪田 陸 | 株式会社高研 | 物質・材料合成プロセス | ---- | 次世代バイオマテリアル | マルチマテリアル化技術・次世代高分子マテリアル | NM-001：NMR | [8 empty] | 核磁気共鳴/Nuclear magnetic resonance,バイオアダプティブ材料,細胞・組織再生誘導材料,ウエアラブルデバイス,コンポジット材料 | 生体高分子を主成分とするバイオマテリアルの強靭化·柔軟化は、組織再生が可能な医療足場材料などへの応用が期待される。ポリロタキサン (PR) は、直鎖状ポリエーテル及びシクロデキストリン (CD) からなる高分子であり、そのSlide-ring特性により材料の強度·柔軟性が向上することが知られている [Ref.1]。 コラーゲンは生体親和性の高いタンパク質であり、これまでにゲル·薄膜状態におけるPR架橋が試行されてきた。しかし、腱などの強靭かつしなやかな臓器の再生医療を実現するためには、コラーゲン糸に対するPR架橋も重要課題と言える。本研究ではアルデヒド基を架橋点とするPRを合成し、還元的アミノ化により作製したPR強化型コラーゲン糸 (Col-PRβCD1) の力学特性を評価した (Fig.1)。 | ポリプロピレングリコール及びβCDからなるpseudo-PRをトリアジン誘導体でキャッピングし、次いでニトロキシラジカル酸化剤と反応させることでPRβCD1を合成した。Col-PRβCD1の作製では、まずコラーゲン溶液を中性化処理し、脱泡後、37°Cリン酸緩衝液 (pH 7) に押出した。次に、コラーゲン糸を弱塩基性緩衝液に浸漬させPRβCD1を添加後、還元剤 (NaBH3CN) 存在下37°Cで振とうした。最後に、糸の表面を洗浄し、自然乾燥後に枠体へ固定化することでCol-PRβCD1を作製した。作製した糸の力学特性は、島津マイクロオートグラフにより評価した。 | 1次元NMR測定より、PRβCD1 1本当たりのβCD分子数は約25個と見積もられた。2次元NMR測定では、βCDとポリプロピレングリコール鎖との間に負のNOE相関が観測されたことから、PRβCD1合成が支持された。作製したCol-PRβCD1の力学特性を評価した結果をFig.2に示す。比較対照には、汎用的なタンパク質架橋剤であるグルタルアルデヒドで処理したコラーゲン糸 (Col-GA) を用いた。Col-GAは、未架橋糸 (Col alone) よりも破断応力が有意に上昇したが (Fig. 2a,b)、破断ひずみは低下した (Fig. 2a,c)。興味深いことに、Col-PRβCD1はCol aloneと比較して、破断応力・ひずみが共に上昇した (Fig.2a-c)。即ち、Slide-ring特性を有するPRβCD1の架橋によりコラーゲン糸の強度·柔軟性を共に高めることに成功した。本研究は、強靭性及び柔軟性を兼ね備えるバイオマテリアルの再生医療応用へ向けた足掛かりなると期待される[Ref.2]。 | IyYU6lf2m2595Dzh
JPMXP1222NM0025 | 2496 | 2022 | NM | 25 | 外部利用 | 機器利用 | 技術代行 | 赤外線カメラを用いた微細流路内の沸騰熱伝達の非定常測定 | 吉田 雅輝 | 防衛大学校 | 加工・デバイスプロセス | 計測・分析 | 高度なデバイス機能の発現を可能とするマテリアル | ---- | NM-607：スパッタ装置 [CFS-4EP-LL #3] | [8 empty] | スッパタリング（スパッタ）, 光露光（マスクアライナ）, ウェットエッチング, CAD, エネルギー関連技術, 沸騰熱伝達, 赤外線カメラ,リソグラフィ/Lithography,膜加工・エッチング/Film processing and Etching,スパッタリング/Sputtering,赤外・可視・紫外分光/Infrared and UV and visible light spectroscopy,蒸着・成膜/Evaporation and Deposition | 冷凍空調機器などの熱交換器では微細流路の流動沸騰が利用されており，機器の性能や信頼性向上のためには，沸騰気泡の挙動に対応した熱伝達変動を定量的に把握することが必要である．今回，赤外線カメラを用いた微細流路内の沸騰熱伝達の非定常測定を目指し，NIMS微細加工プラットフォームの設備を利用してITOの成膜を実施し，作成したサンプル越しに矩形微細流路内の水の沸騰挙動の可視化とITO表面の沸騰熱伝達変動の同時計測ができるかを検証した． | 沸騰熱伝達変動を計測するため，赤外線と可視光を透過するフッ化カルシウム（CaF2，φ30mm×t2mm）の片面に，酸化インジウムスズ（ITO，t700nm）をスパッタ成膜したサンプルを作成した．ITOスパッタはAr：13.3sccm，O2：0.7sccm，圧力：0.25Pa，DCパワー：200W の条件で行った．図1に示すように，成膜したITOは可視光を十分に透過し，赤外線をほとんど透過しない（透過率1％以下）．そのため，サンプル越しに可視画像の撮影と赤外線カメラによるITO表面の温度変動の計測を行うことができる．さらに，サンプルに成膜したITO膜の形状を流路の形状に合わせるため，ウェットエッチングを行った．サンプルのITO膜面にレジスト（AZ1500，38cp）を成膜（3μm）し，流路の形状（辺長2mm）に合わせたフォトマスクを被せて露光し，現像を行うことで，レジストパターンを作成した．このサンプルをITOエッチング液（ITO-07N）でウェットエッチングすることで，ITOパターンを作成した．サンプルのITO成膜面を流路壁とし，流路の外部からITO膜を通電加熱するため，ITO成膜面から裏面にかけてスパッタでAu電極（t200nm）を成膜した（図1参照）．AuスパッタはAr：15sccm，圧力：0.25Pa，DCパワー：200W の条件で行った．図2に実験装置の概要を示す．今回は，平均流速v=0.134m/sの水（脱気した純水）をプレヒータで温度Tpre=102.8℃に加熱することで気体プラグを発生させた．図3に示すように，水平に設置したポリカーボネート製の矩形ミニチャネル（断面2mm×2mm）の下面の一部に作成したサンプルを設置した．サンプルのITO膜を熱流束qin=80.6 kW/m2で通電加熱し，その上面に加熱した水流を通過させた．水流の沸騰挙動を2台の高速度カメラ（2000fps）で真上および斜め下方から撮影し，加熱面（ITO膜）の温度変動を高速度赤外線カメラ（2000fps，0.2mm/pix）で測定した．さらに，赤外線カメラで測定したITO膜の温度分布Tw(x,z,t)を境界条件とした窓材内の三次元非定常伝導解析を行い，加熱面から水流への熱流束qw(x,z,t)を算出した[1]． | 図4の左図に気体プラグ先頭が通過する瞬間（t=0ms）における気泡の様相および加熱面の熱流束分布qw(x,z,t)を示す．図4の右図には，流路中央で流れ(x)方向に平均した熱流束(qw)xと流路中央における局所熱流束qwの時間変動を示す．(qw)xの時間変動から，気体プラグの通過に伴って周期的な熱流束変動が現れることが確認できた．さらに，局所熱流束qwの時間変動から，気体プラグにより薄液膜が形成されることで熱流束が急上昇することが確認できた．今後は，高速（2000fps）かつ高空間分解（25μm/pixel）な赤外線カメラによる計測を行い，沸騰気泡のどのような挙動が伝熱に寄与するのかをより詳細に明らかにしていく． | nG7ckp4Gs0baF7YZ
JPMXP1222NM0024 | 2495 | 2022 | NM | 24 | 外部利用 | 技術代行 | ---- | 高性能二次元電気泳動法による次世代プロテオミクスの実用化 | 林 宣宏 | 東京工業大学 | 計測・分析 | ---- | 次世代バイオマテリアル | ---- | NM-002：LC-MS（Q-Exactive Plus） | [8 empty] | 質量分析/Mass spectrometry | “高性能二次元電気泳動法を用いた次世代プロテオミクス法の開発”の一環として、申請者が独自に開発した二次元電気泳動法で得られたゲル上のスポットを形成するタンパク質の、高精度、かつ、ハイスループットの同定法を開発する。本年度は、月経周期に伴い変化する生理反応の網羅的解析、および、移植片対宿主病(GvHD)の早期診断法の開発を実施した。 | NIMSナノバイオグループのLC-MS/MS(LXQ)、および、LC-MS/MS (Q-Exactive)を使用して、申請者が調製する、切り出した二次元電気泳動のスポットのゲル内プロテアーゼ消化産物を用いたタンパク質の同定を行う。本年度は、以下の二つの研究を行った。月経周期に伴い変化する生理反応の網羅的解析：⽇本体育⼤学の⼥⼦ソフトボール部37 名から1 週間おきに計5 回、⾎清を採取した。同時に、SHS を1〜5（5 に近いほど良いコンディション）で点数化した。さらに、SHS をスコアによって、Low (1, 2)、Mid(3)、High(4, 5)の３群に分けた。⾎清から計185枚の含有タンパク質の⼆次元電気泳動像を取得し、それらを⽤いてプロテオミクス画像解析ソフトウェア（Melanie）によってタンパク質の状態を定量化した。タンパク質の変動データと、⾎清から得た⼥性ホルモンのデータを、SHSの３群間で⽐較し、有意に変動するタンパク質を探索した。移植片対宿主病(GvHD)の早期診断法の開発：白血病治療のための骨髄移植直後から9週間、週に１度採取した血清を用いて、10名の患者から90枚の二次元電気泳動画像を取得した。 | 月経周期に伴い変化する生理反応の網羅的解析：SHS Highとその他のグループにおいて、４つのタンパク質が有意に変化していた。これらの結果を、ROC曲線を⽤いて、SHSの識別能を評価したところ、４つのタンパク質を複合的に⽤いた判断が、⼥性ホルモンよりも⾼いSHSの識別能を持つことが分かった。このことから、主観的な健康状態を評価するには、従来の⼥性ホルモンではなく、健康状態に直接的に関与するタンパク質を⽤いたほうが良いことが分かった。移植片対宿主病(GvHD)の早期診断法の開発：縦断的プロテオーム解析により、代謝性合併症と溶血性貧血に関連するタンパク質が明らかになった。インスリン抵抗性の信頼できるマーカーであるRetinol-binding protein 4（RBP4）は、急性移植片対宿主病（aGvHD）や皮膚GvHDの発症メカニズムに関連する可能性があることが解った。このことは、インスリン抵抗性と代謝性合併症が移植後の直接的な合併症となりうること、そしてaGvHDと関連することを示唆している。 | e7ydqGpC09Mo5TGz
JPMXP1222NM0015 | 2487 | 2022 | NM | 15 | 外部利用 | 機器利用 | ---- | 量子センサによるナノ材料熱電計測 | 清水 麻希 | 埼玉大学 | 加工・デバイスプロセス | ---- | 革新的なエネルギー変換を可能とするマテリアル | 量子・電子制御により革新的な機能を発現するマテリアル | NM-601：電子ビーム描画装置 [ELS-F125] | NM-604：マスクレス露光装置 [DL-1000/NC2P] | NM-609：電子銃型蒸着装置 [ADS-E86] | NM-610：電子銃型蒸着装置 [RDEB-1206K] | [5 empty] | リソグラフィ/Lithography,蒸着・成膜/Evaporation and Deposition,熱電材料,量子効果 | IoT実現のために交換不要の電源が求められているなかで排熱という捨てられているエネルギーから電力を取り出す熱電材料が注目されている。カーボンナノチューブ（CNT）は、集合体にしたときに良好な熱電特性を得られることがしられているが１本の特性はほとんど明らかではない。本申請では、CNTに電極を形成し、ヒーターで温度差をつけながら、ゼーベック係数の測定を行う。ナノサイズの温度計として近年量子センサとして注目されている、ナノダイヤモンドによるNVセンタを用いる。NIMSにおいて、CNTに電極形成を行う。 | カーボンナノチューブは１本の直径が数ナノメートル長さはマイクロメートルスケールである。ＣＮＴの熱電計測には、カーボンナノチューブ両端に温度差をつけて、両端の温度を計測して温度差を算出し、起電力を測定する必要がある。起電力を計測するためにＥＢリソグラフィーによって、ＣＮＴ両端に電極を形成し、両端に温度差をつけるために片一方の電極（高温側電極）に沿って局所ヒーターを設けた。両端の温度を測定する際に、ナノスケールの温度測定が必要となるが、熱電対等の温度計では計測できないほど小さいためナノサイズの温度計測が可能であるＮＶセンタを含むナノダイヤモンドを配置した。 | 基板全体を299Kに固定してEBリソグラフィーによって形成した局所ヒーターを加熱したとき高温側、低温側電極ともに温度が上昇した。特にヒーター近傍の高温側電極のほうが温まり、温度差が生じたことがわかった。次にゲートを変調しながら起電力の測定を行ったところゲート電圧がマイナス側の時には温度差に比例した起電力が測定され本システムにおいてCNTのゼーベック係数が測定可能であることが示された。一方ゲート電圧がプラス側の時には、絶縁体の両端の電圧を測るのが難しく、正確には測れていない。積算回数を増やす等精密な計測が必要だとわかった。 | z9nN76MhCbFpcj6d
JPMXP1222NM0014 | 2486 | 2022 | NM | 14 | 外部利用 | 機器利用 | ---- | 半導体向け固体、液体材料の分析、精製 | 村瀬 圭一 | 日本エア・リキード合同会社 | 計測・分析 | ---- | 高度なデバイス機能の発現を可能とするマテリアル | ---- | NM-001：NMR | [8 empty] | 核磁気共鳴/Nuclear magnetic resonance,高品質プロセス材料/ High quality process materials | 未知濃度 の有機金属化合物の純度測定について1H-NMRを用いて行った。 | 未知濃度の有機金属化合物をNMR測定溶液として調製し、1H-NMR測定を行った。得られたNMRスペクトルから化合物の純度を算出した。 | 材料の特性から、他の分析方法ではできなかった化合物純度測定を、1H-NMRを用いて算出することができた。また、反応性が非常に高い物質なので、分析結果の再現性が良くなかったが、使用する容器の乾燥不十分が原因の一つと考えられ、容器の乾燥条件を変えて、テストを行い、得られた結果から最適な乾燥条件を検討した。 | KZ33P03hO0nC5192
JPMXP1222NM0013 | 2485 | 2022 | NM | 13 | 外部利用 | 機器利用 | ---- | 格子ひずみ誘起の周期ポテンシャルによるグラフェンのバンド構造制御 | 友利 ひかり | 筑波大学数理物質系 | 加工・デバイスプロセス | ---- | 高度なデバイス機能の発現を可能とするマテリアル | 次世代ナノスケールマテリアル | NM-601：電子ビーム描画装置 [ELS-F125] | [8 empty] | ナノカーボン | グラフェンには、格子ひずみによってベクトルポテンシャルが生じるという特異な性質がある。特に、格子ひずみが周期的に分布する場合には、バンドギャップやフラットバンドが生じることが予測されている。本研究では、このような周期的な格子ひずみに着目し、周期ひずみ誘起のバンド構造変調を電気伝導測定によって観測することを目的とする。周期ひずみ構造は、シリコン基板に電子線レジストHSQ のラインアンドスペース構造を形成し、その後、そのレジスト構造上にグラフェンを転写することによって実現する。前年度まで周期構造作製に用いていた電子ビームレジストXR1541-002の廃番に伴い、今回は代替品であるH-SiOx（Applied Quantum Material inc.）の描画テストを行なった。 | 粉末状のH-SiOxをMIBKに溶かし、H-SiOxレジスト溶液（1 wt%）を作製した。その後、285 nmの熱酸化膜付きシリコン基板にスピンコートし、ラインアンドスペースパターンの描画テストを行なった。露光・現像条件は下記の通りである。[レジスト・スピンコート条件]電子線レジスト： H-SiOx (1 wt%)スピンコート： 6000 rpm, 60 secベーキング： なし[描画条件]電流量： 1 nAField: 500 µm2, 500000 dot電子線照射量： 2000 ~ 10000 µC/cm2 (1000 µm/cm2刻み)[現像条件]TMAH 25 %, 30 秒純水 30 秒N2ブロー | 8000 ~ 10000 µC/cm2の電子線照射量において、ピッチ 30 nmまでのラインアンドスペースのパターンの形成が確認できた。しかし、25 nm以下のパターンに膜状になっていたため、よりピッチを小さくするために描画・現像条件などを見直す必要があると考えられる。 | I11rIHrlmBGg6Xns
JPMXP1222NM0012 | 2484 | 2022 | NM | 12 | 外部利用 | 機器利用 | 技術補助 | 金属半導体接合における界面状態の新機能開発 | 石黒 亮輔 | 日本女子大学 | 加工・デバイスプロセス | ---- | 高度なデバイス機能の発現を可能とするマテリアル | 量子・電子制御により革新的な機能を発現するマテリアル | NM-604：マスクレス露光装置 [DL-1000/NC2P] | NM-609：電子銃型蒸着装置 [ADS-E86] | NM-610：電子銃型蒸着装置 [RDEB-1206K] | NM-607：スパッタ装置 [CFS-4EP-LL #3] | [5 empty] | 蒸着・成膜/Evaporation and Deposition,スパッタリング/Sputtering,リソグラフィ/Lithography,EB,ナノエレクトロニクスデバイス,量子効果デバイス,原子薄膜,表面・界面・粒界制御,超伝導 | 本研究は金属と半導体との接合界面における障壁と界面状態における新機能の開発を目的とする。本研究では、半導体として二硫化モリブデンMoS2やMoTe2等の遷移金属ダイカルコゲナイド層状物質を用いた二次元半導体のほか酸化亜鉛(ZnO)などを用い、金属として常磁性金属であるTi、強磁性金属であるNi、反強磁性金属であるCr、また超伝導物質であるNbやNbNを用い、これらの半導体と金属の間に形成される界面状態の性質を明らかにすること、界面状態と障壁の制御、界面状態と障壁を利用した新規デバイスの開発を目指している。このため本研究では電気二重層トランジスタ構造を持つデバイスを作製し、チャネルにおける電流パスを制限することで、これまでの研究とは異なった視点で界面状態の研究利用を行っている。 | 本研究では、主に遷移金属ダイカルコゲナイト層状物質を劈開法によって数原子層程度まで薄くた小片をアドレスマークを付けた基板上に転写し、転写された二次元半導体の小片に電子ビームリソグラフィーやフォトリソグラフィーによって電極を形成し、少量のイオン液体を試料上に付着させることで、液体トップゲートをもつ電気二重層トランジスタ構造を作製した。超伝導金属以外は電子ビーム蒸着法を用いたが、超伝導物質であるNbは高融点金属であるためスパッタ法を用い、NbNは反応性スパッタ法により電極形成を行った。作製した試料は同じように作製しても接触抵抗値が3桁以上の違いが出るため、アニールによって接触抵抗の改善を試みた。接触抵抗がある程度改善した試料についてはトップゲート依存性、バックゲート依存性、室温から5K程度までの温度依存性、バイアス電圧依存性等により界面状態と障壁の性質について検証した。また、今回の本施設を利用した試料作製における問題についてここに記す。本試料作成ではグラフェンと同様のスコッチテープ法を用いた劈開法を用いたが、転写前のアドレスマークを付けた基板をクリーニングするアッシャー装置が更新されたことを期に、スコッチテープの糊が基板上に大量に付着し残留するようになり試料作製に対する障害となった。アッシャー装置の仕様上の条件は同じではあるが、装置の更新の他の原因は考えにくい。しかしながら装置を元に戻すことはできないため、劈開法の見直しを行い、スコッチテープにかわる適度な粘着性をもち、糊がシリコン基板上に残留しないテープ等を見つけるためにかなりの試行が必要になった。 | 二次元半導体としてMoTe2とMoS2、金属としてNi、Cr、Ti、超伝導金属としてNbとNbNを用いた固体バックゲートとイオントップゲートを併用可能な電界効果トランジスタ構造の作製と動作の実証に成功し、またいずれの試料においても界面状態が確認された。この界面状態は半導体側にあり面内伝導性を持つ。金属半導体界面における界面状態は特に面直方向の電気伝導、つまり接触抵抗に関する膨大な研究が有るが面内伝導生も持つことについてはほとんど研究がなく、本研究結果の大きな特徴である。また研究の初期で懸念された、極めて薄いMoTe2上へのNbのスパッタ、NbNの反応性スパッタ成膜の影響はＴiなどの電子ビーム蒸着と比較して特に差は見られなかった。これは今後の微細加工プロセスの自由度を広げるという点で意義深い。MoTe2試料のゲート依存性は、NbとNbNどちらのサンプルも両極性動作が確認された。NbとNbNは仕事関数が異なるが電極金属の違いによるMoTe₂チャネルの動作の差は無いと考えられえる。また、これらの試料について、それぞれホール伝導、電子伝導状態で温度変化について調べたところ、どちらの試料も高温における電気伝導は熱電界放出機構の影響が大きく接合抵抗は高い。接合伝導におけるNbやNbNの超伝導の影響を観測するためには、接合抵抗を十分低くし量子トンネル機構による電気伝導を大きくする必要があるが、本研究では十分に低い接合抵抗を実現するまでには至らなかった。ただしアニール効果なども確認されたため、このアニール条件の最適化などを行うことで接触抵抗を改善する可能性がある。 またNi/MoS2接合の電子状態においても、Ti/MoS2接合と同様に「界面状態」と「2種類の障壁」が存在することが示された。この様な接合構造は金属/TMDC接合では一般に共通する性質の可能性がある。また、これまでは接合抵抗を低減するには金属/MoS2接合にあるエネルギー障壁の高さを小さくするためにTiのような仕事関数が小さい金属が選択されていた。しかし接合抵抗を低減するにはエネルギー障壁の高さをあえて高くすることで障壁の幅を狭め、量子トンネリング機構を大きくすることができる可能性を示した。 | Yuti2Nawd1gk4jdd
JPMXP1222NM0018 | 2490 | 2022 | NM | 18 | 外部利用 | 機器利用 | ---- | グラフェンの格子ひずみの空間分布制御 | 友利 ひかり | 筑波大学 数理物質系物理学域 | 物質・材料合成プロセス | 計測・分析 | 高度なデバイス機能の発現を可能とするマテリアル | 量子・電子制御により革新的な機能を発現するマテリアル | NM-003：ラマン顕微鏡 | [8 empty] | グラフェン、格子ひずみ、バンド構造制御 | グラフェンは卓抜した移動度を示すことから次世代エレクトロニクス材料としての可能性を有しているが、ゼロギャップ半導体であるという問題点がある。本研究では、グラフェンに空間的に変調する格子ひずみを導入することで、トポロジカル物性特有の疑似ベクトルポテンシャルを生成させ、これによりバンド構造を変調させることを目的とする。ラマン顕微鏡は、ひずみ量を見積もるために用いる。 | Si/SiO₂基板上に電子線リソグラフィーを用いてレジストHSQの凹凸構造(周期100nm)を作製し、その上にhBNに密着したグラフェンを転写することでグラフェンに周期ひずみを導入した。その後、ホールバー形状への加工、電極接続を行った。試料を希釈冷凍機で室温から0.1 Kまで冷却し、電気伝導特性を測定した。 | 凹凸構造上に転写したhBN／グラフェンに対してラマン分光・AFM測定を行った結果、ひずみ量は0.1%程度と見積もられ、目標値（数%）よりも小さな値になった。これはグラフェンに密着させたhBNが30層程度で厚かったためであると考えている。hBN/グラフェンの電気伝導率のゲート電圧依存では、hBNが無い試料と比較してV字状のカーブが先鋭化し、ディラック点がゲート電圧0Vに近づいた。これはhBNの密着によってグラフェン上の荷電不純物が減少したためである。hBNが無い場合に比べて移動度・平均自由行程に大幅な改善が見られ、平均自由行程は凹凸周期を超す値となった。さらに移動度の向上によって、4Kで明確な量子ホール効果が観測された。最小電気伝導率の温度依存では高温領域で熱活性型の振る舞いが見られ、伝導ギャップは14 meVとなった。一方、低温領域ではバリアブルレンジホッピングの振る舞いが見られた。伝導ギャップは凹凸構造のないhBN／グラフェンでも観測された。このことから、伝導ギャップの原因は、凹凸構造による周期ひずみではなく、hBNとの接触であると推察される。先行研究で、hBNに密着させたグラフェンにおいてモアレパターンに由来する周期的なひずみが生じてバンドギャップが生じることがすでに報告されている。伝導ギャップの値は、先行研究と同程度であった。 | 9x9XoYRDqtnf4bAa
JPMXP1222NM0017 | 2489 | 2022 | NM | 17 | 外部利用 | 機器利用 | ---- | Raman顕微鏡を用いたパワー半導体材料および全固体電池材料の加工面品質評価技術 | 小貫 哲平 | 茨城大学 | 計測・分析 | 加工・デバイスプロセス | 革新的なエネルギー変換を可能とするマテリアル | 量子・電子制御により革新的な機能を発現するマテリアル | NM-003：ラマン顕微鏡 | [8 empty] | 光学顕微鏡/Optical microscopy,赤外・可視・紫外分光/Infrared and UV and visible light spectroscopy,太陽電池/ Solar cell,ワイドギャップ半導体/ Wide gap semiconductor,全固体電池/ All-solid battery,パワーエレクトロニクス/ Power electronics,表面・界面・粒界制御/ Surface/interface/grain boundary control | 炭化珪素、窒化ガリウムなどパワー半導体用ウエハ材料の加工技術開発における加工品質評価技術、および電池材料の品質評価技術の開発を目的として、顕微Raman分光装置のデプススライスモードでの計測を行い、計測特性などの調査検討を行った。 | NM-003の装置を用いて試料表面に対してデプススライス計測を行い、深さ方向への2次元Ramanスペクトルデータアレイを取得し、Ramanピークの特徴量（ピーク幅、ピーク位置、ピーク強度、ベースライン）を抽出し、断層Ramanイメージを形成した。仕上げ加工面、研削加工面、ラップ加工面など加工条件ごとの測定面を準備して、各表面の加工変質層の断層Ramanイメージを比較して、加工損傷を対象とした計測特性について調べた。 | 4H炭化珪素ウエハ（Si面）の仕上げ加工面、研削加工面、および窒化ガリウム（Ga面）の仕上げ加工面、ラップ加工面などを対象にサンプリング間隔0.5ミクロンで幅25ミクロン深さ10ミクロンの領域の2次元Ramanスペクトルデータアレイを取得し、Raman断層イメージを形成した。得られたイメージには加工損傷の分布に対応したピーク特徴量の変動が表れた。また、波長785nmおよび波長532nmの励起レーザ波長の違いによるMg2SiウエハのRaman断層イメージング計測への影響を確認した。 | bRhTRanjZe0hI90J
JPMXP1222NM0009 | 2481 | 2022 | NM | 9 | 外部利用 | 機器利用 | 技術代行 | CMOSプロセスを用いたSi熱電発電集積デバイスの開発 | 柏崎 翼 | 早稲田大学 | 加工・デバイスプロセス | ---- | 革新的なエネルギー変換を可能とするマテリアル | 量子・電子制御により革新的な機能を発現するマテリアル | NM-612：SiNプラズマCVD装置 [PD-220NL] | NM-604：マスクレス露光装置 [DL-1000/NC2P] | NM-605：水蒸気プラズマ洗浄装置 [AQ-500 #1] | NM-607：スパッタ装置 [CFS-4EP-LL #3] | NM-614：CCP-RIE装置 [RIE-200NL] |  |  |  |  | リソグラフィ/Lithography,膜加工・エッチング/Film processing and Etching,スパッタリング/Sputtering,蒸着・成膜/Evaporation and Deposition,CVD,熱電材料/ Thermoelectric material | 筆者らはSi微細加工技術を用いて作製する微小熱電発電デバイス(Micro ThermoelectricGenerator: μ-TEG)の開発を行っている。筆者らのグループが提案するデバイスは、外部熱源から導熱路(Heat guide; HG)によって基板に熱を局所注入し、発電部に形成した温度差で発電する。そのため、HGによる熱流制御が発電性能向上にとって重要となる。先行研究では単段デバイスにおいて、HGを厚くすることで発電性能が向上することを明らかにした[1]。本研究では、37572段の集積デバイスを作製し、集積デバイスおけるHGが発電性能に与える影響を調査した。 | 今回２種類のHG厚さを持つ集積µ-TEGを作製した。集積されている単位構造の模式図をFig. 1に示す。このµ-TEGでは、上部から熱源を接触させたとき、層間絶縁膜(Inter-layer dielectric; ILD)に比べて熱伝導率が2桁高いAl-HGを通して選択的に熱を注入する。HG厚さは400nmと800nmの2種類で、HG厚さに合わせILD厚さも変更した。今回、第一配線層までの精密加工は産業技術総合研究所に依頼した。第一配線層加工に次ぐ、熱注入層の加工をNIMS微細加工プラットフォームを利用し実施した。第一配線層形成後、プラズマCVDによりILDを形成し、CCP-RIEによるエッチングで開けた孔に埋め込むように第二配線層を形成した。二層の配線は電気的に絶縁されており、第二配線層は熱注入を行うHGとして働く。熱電特性の測定にあたっては、20℃に保たれたステージに測定基板を置き、上から25℃のヒーターを接触させ、5℃の温度差を基板表面と裏面の間に印可したときの電気抵抗と開放電圧VOCを測定した。 | µ-TEGの電気抵抗はHG厚さに依らない結果を得た。これは二層の配線層同士を電気的に絶縁させることが出来ていることを示している。また、HGを400nmから800nmに厚くすることでVOCが約4倍上昇した。これは、ILDが厚くなることで、デバイスのSi-NWのコールド側端への熱流が抑制され、Si-NW両端の温度差が増加したためだと考えられる。 | 61S5RHCld8p30fDY
JPMXP1222NM0011 | 2483 | 2022 | NM | 11 | 外部利用 | 機器利用 | ---- | 質量分析による核内タンパクの翻訳後修飾の解析 | 矢作 直也 | 筑波大学 | 計測・分析 | ---- | 次世代バイオマテリアル | ---- | NM-002：LC-MS（Q-Exactive Plus） | [8 empty] | 質量分析/Mass spectrometry,細胞・組織再生誘導材料/ Materials for inducing cell and tissue regeneration | マウスの肝臓の核内タンパク質にどのような翻訳後修飾が生じているかを明らかにする目的で、超遠心法ならびに免疫沈降とSDS-PAGEにより分取した核内タンパク質を用いて質量分析(LC-MS/MS)による分子修飾の検出を行う。 | Zaprous ADVQ-Exactive systemを使用して、核内タンパク質の分子修飾の検出を試みた。 | 現在まだ実験が進行中であり、確定的な結果は得られていないが、目的とするタンパク質の検出率自体が想定をかなり下回っているため、装置にアプライするタンパク質量を増やす方向性で検討を重ねている。また、カバー率を向上させるためにトリプシン以外のタンパク分解酵素によるin-gel digestionの併用も試みた。さらにトリプシン切断部位に人工的な変異を入れることでカバー率向上を目指した。 | ql06Jqn0oy16Eyh4
JPMXP1222NM0007 | 2479 | 2022 | NM | 7 | 外部利用 | 機器利用 | 技術代行 | 電子線露光とドライエッチングで作製する微細素子を用いたエッジAI用抵抗変化デバイスの材料探索 | 島 久 | 産業技術総合研究所 | 加工・デバイスプロセス | ---- | 高度なデバイス機能の発現を可能とするマテリアル | 量子・電子制御により革新的な機能を発現するマテリアル | NM-608：スパッタ装置 [JSP-8000] | [8 empty] | スパッタリング/Sputtering,ナノエレクトロニクスデバイス,表面・界面・粒界制御 | エッジAI用抵抗変化デバイスの候補材料として、従来のシリコン系材料と異なる酸化物等の材料開発が盛んに行われている。半導体微細加工プロセスへ新材料を取り入れ、信頼性の高いデバイスプロセスを確立するためには、高品質な酸化物薄膜をSi基板上へ堆積することが必要不可欠である。そこで、本報告ではSi基板上に抵抗変化デバイス用材料であるTa2O5薄膜をスパッタリング法で堆積し、成膜レートの評価と成膜後の薄膜／基板界面の平坦性の評価を行った。 | 評価に用いたTa2O5薄膜は、アルバック製JSP-8000でSi基板上へ成膜した。Si基板のサイズは直径6インチである。ターゲットはセラミックスターゲットを用いた。成膜条件は、RF300 W、Ar/O2 = 20 SCCM、プロセス時の圧力は約0.1 Paである。成膜時間は1724 secとした。成膜後の薄膜断面について、透過電子顕微鏡(TEM)観察を行い、膜厚を評価した。 | 図1はTa2O5／Si基板界面の透過電子顕微鏡(TEM)写真である。観察時の倍率は100万倍である。TEM像から評価したTa2O5の膜厚は89.6 nmであった。この膜厚と成膜時間から計算される成膜レートは、0.052 nm/secである。このレートの場合、例えば5 nm以下の極薄膜を成膜する場合であっても100 sec近い成膜時間を確保できるため、シャッターの開閉時間や基板回転のスピードン観点から十分な成膜時間を確保できる。また、基板とTa2O5との界面は非常に平滑であり極薄膜の成膜に適した材料の組み合わせであると推察される。コントラストが異なる層が形成されているが、Ta2O5の成膜前に基板表面の逆スパッタによるクリーニングを行っていないため、Siの自然酸化膜によるコントラストであると考えている。 | B7gru4k81QsWtW90
JPMXP1222NM0008 | 2480 | 2022 | NM | 8 | 外部利用 | 機器利用 | ---- | イオン液体／固体界面で起こる電気化学反応を情報処理に利活用するためのデバイス・プロセス開発 | 島 久 | 産業技術総合研究所 | 加工・デバイスプロセス | ---- | 高度なデバイス機能の発現を可能とするマテリアル | 量子・電子制御により革新的な機能を発現するマテリアル | NM-604：マスクレス露光装置 [DL-1000/NC2P] | NM-605：水蒸気プラズマ洗浄装置 [AQ-500 #1] | NM-633：SiO2プラズマCVD装置 [PD-220NL] | NM-614：CCP-RIE装置 [RIE-200NL] | [5 empty] | リソグラフィ/Lithography,膜加工・エッチング/Film processing and Etching,蒸着・成膜/Evaporation and Deposition,CVD,ナノエレクトロニクスデバイス,表面・界面・粒界制御 | イオン液体を用いた物理リザバーデバイスは、微細加工プロセスにより作製される固体デバイスと液体材料を融合させたデバイスである。その微細加工プロセスは、リソグラフィやドライエッチングなどを組み合わせた複数のプロセスから構成される。これらのプロセスの信頼性を高めるためには、リソグラフィ後にドライエッチングされる領域の基板表面の状態や、ドライエッチング後のレジストマスクの剥離工程の残差の状態に着目し、次の工程への影響を低減させた状態を得る必要があり、例えば、プラズマアッシングによるレジスト残差の除去などを行う。その際に、デバイスに用いる材料によってはアッシング工程の影響を受ける可能性があり、本報告では、水蒸気プラズマを用いたアッシング工程によるTiN薄膜とTa薄膜の抵抗率の変化について調べた。 | TiN(20 nm)およびTa(20 nm)の薄膜を、マグネトロンスパッタリングを用いて熱酸化膜付きシリコン基板上に成膜した。成膜条件は、TiNはDC200W、0.075 Pa、Ar/N2=5/1 SCCM、TaはRF50 W、0.5 Pa、Ar=10 SCCMである。基板加熱は行っていない。水蒸気プラズマ洗浄装置を用いて、H2Oによるアッシングの時間を1分、3分、5分と変化させながらアッシングを行った。アッシング条件は、RF250 W、H2O=20 SCCM、7 Paである。アッシング後の薄膜の抵抗率を四端子測定で計測した。 | アッシング工程前のそれぞれの薄膜の抵抗率を評価した。TiNは6.92x10-5 Ohm cm、Taは3.3x10-4Ohm cmであった。TiNでは成膜圧力を低圧力とすることにより、抵抗率を低減することができている。図1は、両薄膜の抵抗率とアッシング時間の関係である。どちらの薄膜の抵抗率も、5分間のH2Oによるアッシング後も抵抗率はほとんど変化しなかった。一般に、TiNは膜中の酸素量が増えると顕著に抵抗率が増大し、また、Taは酸素との親和性が高い材料であり酸化によって抵抗率は大きくなるが、今回の結果から、H2Oによるプラズマアッシングでは酸化の影響をほとんど受けることなくアッシングできると推察される。 | knYBb6i5OH99rA79
JPMXP1222NM0006 | 2478 | 2022 | NM | 6 | 外部利用 | 機器利用 | ---- | 光デバイス用シリコン加工 | 今福 諒平 | 慶應義塾大学 | 加工・デバイスプロセス | ---- | 次世代ナノスケールマテリアル | ---- | NM-601：電子ビーム描画装置 [ELS-F125] | NM-605：水蒸気プラズマ洗浄装置 [AQ-500 #1] | NM-614：CCP-RIE装置 [RIE-200NL] | NM-616：シリコンDRIE装置 [ASE-SRE] | [5 empty] | シリコン基材料・デバイス/ Silicon-based materials and devices,半導体微細構造/ Semiconductor microstructure,プラズマエッチング/ Plasma etching,リソグラフィ/Lithography,膜加工・エッチング/Film processing and Etching,EB | 同機構にある装置（125kV電子ビーム描画装置、シリコン深堀エッチング装置、プラズマアッシャー）を利用し、課題遂行に必要であるラインアンドスペース基板の微細加工を行った。 | 事前に用意した酸化膜をもつシリコン基板にスピンコーターを用いて電子線レジストを塗布した。その後、125kV電子ビーム描画装置を諸条件(Dose: 680)で用いてラインアンドスペースのパターンを作製し、キシレンを用いて現像した。次に多目的ドライエッチング装置にて気体(CHF3, Ar, O2)を用いてシリコン酸化膜層をエッチングした。さらにシリコン深堀りエッチング装置にて気体(He, O2, SF6, C4F8)を用いてシリコン層をエッチングした。最後にNMPを用いてレジストをリフトオフした。 | 弊大学内の電子線顕微鏡(SEM)を用いて、作製したラインアンドスペース基板を観察した。本基板では1000 mnの溝が問題なく描画及びエッチングされていることが確認できた(図1参照)。以上から、使用している条件が適切であると考えられる。 | lbZ55Yd20XYJY5N3
JPMXP1222NM0005 | 2477 | 2022 | NM | 5 | 外部利用 | 機器利用 | ---- | ペプチドフィンガーマッピング(PFM)による微生物タンパク質の同定 | 押木 守 | 北海道大学大学院工学研究院環境創生工学部門水質変換工学研究室 | 物質・材料合成プロセス | ---- | 次世代バイオマテリアル | ---- | NM-002：LC-MS（Q-Exactive Plus） | [8 empty] | 質量分析/Mass spectrometry | 本事業では環境微生物から分離・精製したタンパク質の同定を質量スペクトルデータとMASCOTを用いて行った。タンパク質抽出、前処理(トリプシン消化・脱塩)、質量スペクトル測定を所属機関で実施し、得られた質量スペクトルデータおよび検索用データベースのデータを送付、MASCOTを遠隔操作することで同定作業を実施した。MASCOT検索操作を問題無く実施できることを確認し、タンパク質同定作業を遠隔操作で行うことに成功した。 | 嫌気性アンモニウム酸化(anammox)細菌から界面活性剤を用いて、総タンパク質を抽出した。総タンパク質を限外ろ過膜上でトリプシン消化し、トリプシン消化物についてLC/MS/MS分析を実施した。MS測定データからMSピークリストを出力し、MASCOT検索の入力データとした。また、MASCOT検索にて参照データベースとなるanammox細菌のの全タンパク質配列データをNCBIよりダウンロードした。MSピークデータおよび全タンパク質配列データを物質・材料研究機構のPCサーバーへアップロードし、同定ソフトウェア MASCOTがインストールされたPCに北海道大学からリモートデスクトップを用いて接続・遠隔操作を行うことでMASCOT検索を行った。 | 北海道大学からリモートデスクトップを介して遠隔接続し、MASCOT検索を実施した。今回解析したLC/MS/MSデータから合計で500種程度の主要タンパク質が同定され、半定量的な定量データ(emPAIスコア)を得ることができた。本共同利用では、装置ではなく同定ソフトウェアの利用のみを目的としており、具体的な移動を伴わずにデータの電子的なやりとりのみで、遠隔地から操作・解析ができる環境は極めて魅力的である。こうした遠隔操作できる共同・共通利用機器の存在は国内のあらゆる研究者に大きな恩恵をもたらす仕組みであり、本システムの活用が大いに期待される。 | H9h6j6XMym6auW8r
JPMXP1222NM0004 | 2476 | 2022 | NM | 4 | 外部利用 | 機器利用 | 技術補助 | 超伝導ダイヤモンドソースドレインと2DHGダイヤモンドによる超伝導FETの実現 | 若林 千幸 | 早稲田大学 | 加工・デバイスプロセス | ---- | 量子・電子制御により革新的な機能を発現するマテリアル | ---- | NM-601：電子ビーム描画装置 [ELS-F125] | NM-604：マスクレス露光装置 [DL-1000/NC2P] | NM-609：電子銃型蒸着装置 [ADS-E86] | NM-616：シリコンDRIE装置 [ASE-SRE] | NM-632：ワイヤーボンダー [7476D #2] |  |  |  |  | カーボン系材料/ Carbon related materials,リソグラフィ/Lithography,膜加工・エッチング/Film processing and Etching,蒸着・成膜/Evaporation and Deposition,EB,超伝導 | 超伝導ダイヤモンドはNbやAlに代表される他の超伝導材料で課題となる耐酸化性に優れ、堅牢な超伝導材料として注目いる。また、ダイヤモンドは他材料で困難である、同一材料による超伝導体と半導体のハイブリッドデバイスの作製が可能である。そこで、その優れた界面特性を生かして超伝導ダイヤモンド電極から、超伝導体のキャリアであるクーパー対のしみだしをゲート電界よって制御し、半導体中に超伝導電流を誘起する超伝導FETの実現を目指す。超伝導FETは、超伝導量子コンピュータと組み合わせた量子ビットの読み出しを行う古典コンピュータや、超高速、超低消費電力でのFET動作への応用が期待される。超伝導FET実現に向けて、本研究ではまず、チャネル長を65nmまで微細化したFETを作製し、極低温環境(1.6 K)でのFET動作を実証した。 | 最初に、電極となるボロンドープダイヤモンド成膜用のTi/Auマスク蒸着のために、125kV電子ビーム描画装置と高速マスクレス露光装置により、パターンを形成し、6連自動蒸着装置によってTiを30 nm、Auを50 nm蒸着した。また、この時、125kV電子ビーム描画装置では、レジストとしてPMGI-SF6Sとの二層レジストを使用し、電子のドーズは340µC/cm2とした。また、高速マスクレス露光装置では、レジストとしてLOR5AとAZ MiR802の二層レジストを使用し、ドーズは とした。その後、これをマスクとして、シリコンDRIE装置によって、O2プラズマを用いて75 nmエッチング後に、研究室所有のマイクロ波プラズマ化学気相堆積装置によって、ボロンドープダイヤモンドを150 nm成膜した。マスク除去後、表面全体を水素終端化し、高速マスクレス露光装置にAZMiR802の単層レジストを用いて素子分離用パターンを形成後、大学所有のO2プラズマリアクターによって酸素終端することで素子分離を行った。そして、大学所有のALD装置によってAl2O3を30 nm堆積後、高速マスクレス露光装置でAZ MiR802の単層レジストにより、電極露出用パターンを形成、TMAH 2.38%により、Al2O3のウェットエッチングを行った。最後に、高速マスクレス露光装置でLOR5AとAZ MiR802の二層レジストを使用し、ゲート電極形成用パターンを形成後、ゲート電極として6連自動蒸着装置によってAlを100nm蒸着した。 | 上記の実験の結果、チャネル長LSDを65, 140 nmまで微細化したデバイスの作製に成功した。ボロンドープダイヤモンドを成膜した後のSEM像を図2,3にそれぞれ示す。極低温環境下(1.6 K)FET動作を実証した。LSD = 65 nmの結果を図4に、LSD = 140 nmの結果を図5にそれぞれ示す。しかしながら、超伝導FETの動作実現には至らなかった。この原因として二つ考えられる。一つ目は、超伝導ボロンドープダイヤモンドと半導体ダイヤモンドチャネルの間にエネルギー障壁があり、この障壁の存在によって、超伝導体から半導体へのキャリアのしみだし確率が減少してしまうことが挙げられる。二つ目は、低温での移動度低下である。h-BNをゲート絶縁膜とした水素終端ダイヤモンドでは、150 K以下で移動度が減少している様子が観測されている[1]。これは低温で不純物散乱による影響が顕著となるためである。このため、低温での移動度低下を抑制するために、不純物を低減する必要がある。以上より、チャネルのさらなる微細化及び不純物低減による低温での移動度向上を目指すことによって、超伝導FET実現を目指す。 | i6qWuif1xI0rVqyC
JPMXP1222NM0002 | 2474 | 2022 | NM | 2 | 外部利用 | 機器利用 | ---- | Nano/Micro機能付加による高性能伝熱面に関する研究 | 馬場 宗明 | 産業技術総合研究所 | 加工・デバイスプロセス | ---- | 高度なデバイス機能の発現を可能とするマテリアル | 革新的なエネルギー変換を可能とするマテリアル | NM-604：マスクレス露光装置 [DL-1000/NC2P] | NM-616：シリコンDRIE装置 [ASE-SRE] | NM-607：スパッタ装置 [CFS-4EP-LL #3] | [6 empty] | リソグラフィ/Lithography,膜加工・エッチング/Film processing and Etching,スパッタリング/Sputtering,MEMSデバイス,パワーエレクトロニクス | 電子機器の高性能化やパワー半導体の高出力化に伴い、高密度発熱体の冷却が課題となっている。我々は、高い熱拡散・熱輸送能力を持つ沸騰・凝縮熱伝達およびそれを利用した熱交換器や冷却デバイスに関する研究開発を行っている。2022年度は、沸騰伝熱面の高速度可視化計測のために、熱応答性を高めたTemperature Sensitive Paint(以下、TSP)塗膜の形成条件を系統的に調べた。そのために、水やアルコールの沸騰試験条件に耐久する感温センサ膜を作製を行った。 | 石英ガラス基板の表面にITO膜（20nm）を透明加熱膜としてスパッタで成膜し、両端には下地用のTi（20 nm）とAu電極（200 nm）をスパッタ成膜した。TSP物質としては、無機物質であるZnO:Znや有機のPtTFPP等を採用して、スピンコータを用いて膜厚5µm程度以下になるように成膜した。TSP表面には遮光膜としてAu膜を200nm程度スパッタした。また、応答性の検証のために、ITO膜をパターン化したサンプルも作製した。サンプルについては、水およびフロリナート系冷媒の沸騰実験に供して、加熱条件での耐久性を確認した。 | 水の強制対流沸騰条件に無機および有機TSPを適用し、沸騰気泡挙動と伝熱面温度分布を取得することができた。無機蛍光体および有機TSPの薄膜層の膜厚を制御しつつ伝熱面に形成し、高い時空間分解能（最高で空間約1µm、時間約5µs）での燐光強度、時間遅れの計測を実施することができた。これにより、伝熱面の熱伝達率(熱流束)分布と気泡の相互作用を評価可能である見通しを得た。さらに、ハニカム多孔質体を伝熱面に設置した場合の沸騰現象へのTSP適用性を検討し、機能性伝熱面を有する沸騰伝熱面の温度・熱流束を評価可能である見込みを得た。 | eCV3M6oCm38ClCfS
JPMXP1222NM0003 | 2475 | 2022 | NM | 3 | 外部利用 | 機器利用 | ---- | シリコンフォトニクスデバイスの開発 | 渥美 裕樹 | 産業技術総合研究所 | 加工・デバイスプロセス | ---- | 量子・電子制御により革新的な機能を発現するマテリアル | ---- | NM-607：スパッタ装置 [CFS-4EP-LL #3] | NM-615：ICP-RIE装置 [RIE-101iPH] | NM-617：ICP-RIE装置 [RV-APS-SE] | NM-629：ダイシングソー [DAD322] | [5 empty] | 膜加工・エッチング/Film processing and Etching,フォトニクス | 大規模シミュレータやビッグデータの多目的利用などに伴い、光信号伝送技術を用いたより高速大容量かつ低消費電力な処理システムの開発が求められている。その中で、シリコンを導波路した光配線技術であるシリコンフォトニクスは、熟練したCMOS技術との集積性に優れており、光トランシーバを中心に商用化が進んでいる。一方で、光ファイバとシリコンフォトニクスチップ間の信号入出力部である光結合デバイスはシステムの性能・コストに多大な影響を与えることから、引き続き高性能化が求められている。このような背景のもと、本研究では導波路を三次元湾曲させた高効率かつ広波長帯域なシリコン光結合デバイスの開発を行った。 | 外部シリコンフォトニクスファウンダリを用いて作製した光電子集積回路ウエハに対し、ダイシングソー(設備ID：NM-629)を用いて小片チップ化した。その後、スパッタ装置(設備ID：NM-607)にてアルミ膜を550nm成膜(Ar20sccm/ RF200W/ 0.25Pa/ 3200sec)した。アルミ膜は後述のシリコン酸化膜エッチングのマスクとして利用する。その後、i線露光装置を用いて窓パターンニングを行い、ICP-RIE装置(設備ID：NM-615) を用いてアルミ膜に転写(Cl2+N2=5+5sccm/ 0.3Pa/ ICP50W/ Bias200W/ 6min30sec)した。さらに、アルミ膜をマスク材としてICP-RIE装置(設備ID：NM-617)を用いて、深さ約7µmのシリコン酸化膜エッチング(C4F8+He=15+5sccm/ Coil1800W/ Platen600W/ 0.5Pa/ Temp10℃/ 12min)を行った。その後、ウェットエッチングによりアルミ膜とシリコン導波路周りの局所的なシリコン熱酸化膜の除去を行い、シリコン導波路片持ち梁を形成した。さらに、イオン注入、TEOS-PCVD成膜により、導波路の三次元湾曲加工、クラッド層形成を行い、デバイスを完成させた。 | 図1にアルミ転写後の鳥瞰SEM画像を示す。SiO2層表面の露出が確認できた。点在するピラー構造は、アルミニウムスパッタ時のグレインによるものと考えられる。次に図２にシリコン酸化膜エッチング後の鳥瞰SEM画像を示す。角度85度以上の比較的垂直な側壁が得られた。一方、パターンのエッジ部分や一部表面に損傷が見られており、これはシリコン酸化膜エッチングのプラズマ損傷によるものと推測される。エッチング条件を見直すことで改善できる可能性がある。最後に図３に完成させた三次元湾曲シリコン光結合デバイスの鳥瞰SEM写真を示す。TEOS-PCVD装置により直径約6µmの先端ドーム状構造付きSiO2クラッド層が形成できている。また、本デバイスの中心軸として数百nm断面寸法のシリコン導波路が埋め込まれている。光学測定により波長1.55µm帯赤外光のチップ表面出射が可能であることを確認した。 | N527qUEHD2Pb9GWA
JPMXP1222NM0001 | 2473 | 2022 | NM | 1 | 外部利用 | 機器利用 | ---- | 希土類ドープ窒化ガリウムへのフォトニック結晶構造形成 | 佐藤 真一郎 | 量子科学技術研究開発機構 | 加工・デバイスプロセス | ---- | 高度なデバイス機能の発現を可能とするマテリアル | 量子・電子制御により革新的な機能を発現するマテリアル | NM-633：SiO2プラズマCVD装置 [PD-220NL] | NM-614：CCP-RIE装置 [RIE-200NL] | NM-618：原子層エッチング装置 [PlasmaPro 100 ALE] | NM-609：電子銃型蒸着装置 [ADS-E86] | NM-629：ダイシングソー [DAD322] |  |  |  |  | 膜加工・エッチング/Film processing and Etching,蒸着・成膜/Evaporation and Deposition,CVD,EB,ナノフォトニクスデバイス,フォトニクス | 窒化ガリウム(GaN)半導体にドープされたネオジム(Nd)は、線幅の狭い安定した近赤外の発光を示すため、室温動作する単一光子源への応用が期待できるが、発光レートの改善が課題となる。本研究では、イオン注入したNdの自発放出レートをフォトニック結晶(PhC)との光学カップリングにより向上させる試みを行っており、室温での単一希土類からの単一光子発生の観測を目指している。 | シリコン (Si) 基板上 GaN (300 nmt) に150 nmφのホールを形成したイオン注入マスクを形成し、その上からNdをイオン注入（100 keV, 1×1014 cm-2）することで、150nmφのNd注入領域を形成した。その後、 SiO2 ハードマスクを約 100 nm 積層し、高速熱処理(1200℃, 2 min)によりNdを活性化させた。続いて、電子ビーム描画装置を用いて形成したPhC L3共振器のパターンを150 nmφNd注入領域と重ね合わせ、RIE ドライエッチング(CHF3, 3.0 Pa, 100 W, 5min)によってSiO2層に転写し、さらにICPドライエッチング(BCl3:Cl2=1:4, 0.5 Pa, 50 W, 3.5 min)によって GaNに転写した。最後に、RIEドライエッチング(SF6, 5.0 Pa, 50 W, 25 min)によってSi基板をエッチングし、エアギャップ構造を形成した。得られたL3共振器中央部に存在するNdの室温での発光スペクトルを、通常のNd発光スペクトルと比較した。また、発光遷移寿命の比較を行った。 | イオン注入したNdからは、4f殻内遷移発光に起因する916 nm, 934 nm, 943 nmのピークが現れたが、L3共振器と光学的に結合したNdからは、916 nmピークのみが顕著に増加し、他のピークは相対的に減少した。また、発光遷移寿命が有意に低下していることがわかった。これらはパーセル効果による自発放出レート向上によるものと考えられる。共振器Q値は400程度であり、通常のNd発光と比較して、最大で26倍の発光強度増強が得られた。今後は、電磁界シミュレーションを用いてよりQ値の高い共振器構造を設計し、発光強度のさらなる増強（自発発光レートの向上）と、単一Ndからの単一光子発生の観測を行う。 | N2cHtiwLhQt2cXi2
JPMXP1222BA0050 | 1490 | 2022 | BA | 50 | 内部利用（ARIM事業参画者） | 機器利用 | ---- | 電解放出型走査電子顕微鏡の分解能評価 | 俵 妙 | 筑波大学 | 計測・分析 | ---- | 高度なデバイス機能の発現を可能とするマテリアル | ---- | BA-008：電界放出型走査電子顕微鏡 | [8 empty] | 分解能評価,電子顕微鏡/Electron microscopy | 本学共用装置の電解放出型走査電子顕微鏡（FE-SEM）SU-8020を用いて、加速電圧と倍率を変えたときの分解能の違いを評価し、利用者の参考データとする。 | 本共用装置では、装置利用に慣れていない場合はWorking Distance (WD)8 mmで固定した状態で観察を行うため、WDは8 mmとして、分解能測定用金粒子(粒度分布1~40 nm、日新EM_Cat.No.1105）の観察を行った。 | 図1に加速電圧を10.0, 5.0, 2.0, 1.0 kV、倍率10k, 50k, 100k, 200k, 500kで観察したSEM像を示す。今後は、装置の実際の分解能の説明資料として利用する予定である。 | 0LAkB1N2VKpxksSu
JPMXP1222BA0049 | 1489 | 2022 | BA | 49 | 内部利用（ARIM事業参画者以外） | 技術代行 | ---- | 走査型電子顕微鏡によるツボカビ細胞の観察 | 宮村 新一 | 筑波大学 | 計測・分析 | ---- | 次世代バイオマテリアル | ---- | BA-003：FIB-SEM | [8 empty] | 電子顕微鏡/Electron microscopy | ツボカビ(Allomyces macrogynus)の配偶子と配偶子が融合してできた接合子の細胞をSEMで観察し、ついで細胞をFIBで切断し細胞内部構造を二次電子と反射電子で観察することことによって雌雄配偶子の細胞融合の方向性を明らかにすることを目的とする。 | ツボカビ(Allomyces macrogynus)の配偶子と接合子を走査型電子顕微鏡観察用に固定、試料作成後にHelios Nanolab600iで細胞の表面および断面を観察した。 | Helios Nanolab600iで配偶子と接合子を観察した結果、雌配偶子と接合子の眼点様構造を視覚化することができた。その結果、接合子の２本の鞭毛は眼点様構造に対して常に一定の場所にあることが明らかになった。 | 99Uq7aj5BsZ9IFp4
JPMXP1222BA0045 | 1486 | 2022 | BA | 45 | 外部利用 | 機器利用 | 共同研究 | ダイヤモンドパワーデバイス構造の計算 | 松本 翼 | 金沢大学ナノマテリアル研究所 | 加工・デバイスプロセス | 計測・分析 | 高度なデバイス機能の発現を可能とするマテリアル | ---- | BA-001：デバイスシミュレーター | [8 empty] | シミュレーションCAD,パワーエレクトロニクス/ Power electronics | ダイヤモンド半導体を用いた新規パワーデバイス構造の提案、実証をサポートするデバイスシミュレーションを筑波大学の設備であるSILVACOを利用して行った。 | 従来構造のMOSFETと新しく提案するMOSFET構造に対して、デバイスシミュレーターのSILVACOを用いて、バンド図、電気的特性、電界集中等の計算を行った。 | Fig. 1に、デバイスシミュレーターのSILVACOを用いて計算した新規構造ダイヤモンドMOSFETの電界分布を示す。最も電界が高い点が、Schottky電極とAl2O3酸化膜、n型ダイヤモンドの境界になることがわかった。また、この点に近いAl2O3酸化膜のエッジにも高い電界が集中することがわかった。Al2O3酸化膜の形成領域を考慮する必要があると認識するとともに、新しいデバイス構造の着想も得られた。そして、電界としては半分程度であるが、Gate電極エッジにも集中していることがわかった。これは、本デバイス構造で高耐圧化を進めていく上で課題になってくることが容易に想定できる。今後は、所望の耐圧を仮定して、絶縁破壊が起こりづらい構造を調査していく必要もある。その他、重要知見が得られているが、十分な議論ができておらず、対外的に報告が難しいため、公表を控えさせていただく。 | Rjzq2I7Y03QlEnXl
JPMXP1222BA0044 | 1485 | 2022 | BA | 44 | 内部利用（ARIM事業参画者以外） | 機器利用 | 技術補助 | 熱分解制御下の炭素化により生成するナノ構造化炭素の解析 | 木島 正志 | 筑波大学 | 計測・分析 | ---- | 革新的なエネルギー変換を可能とするマテリアル | ---- | BA-015：X線光電子分光装置 | [8 empty] | カーボン系材料/ Carbon related materials, X線光電子分光（XPS（硬X線を含む））/ X-ray photoelectron spectroscopy,電子分光,電子分光,エネルギー貯蔵/ Energy storage,電極材料/ Electrode material | グルコース8分子が環状に結合したγ-シクロデキストリン (γ-CD)が筒形に分子集積した結晶性ミクロキューブ(CDcube)の内部空洞と分子間隙を反映した特異なナノ空間を保有する多孔性炭素材料の合成開発を目的に、CDcube、CDcubeージイソシアナート処理物、CDcubeーMg処理物、ならびポリプロピレングリコール (PPG) を内包した貫通型γ-CD積層構造体 (CD-PPGポリロタキン: PR) の同様の石しあなーと、Mg処理物を調製し、炭素化を行い物質解析を行った。。 | 調製したCDcube誘導体を不活性雰囲気で室温から900 ℃まで昇温過熱して炭素化を行い、炭素化物を調製した。洗浄、乾燥等精製した各炭素化物は、各種測定（XRD, SEM、IR、ガス吸着、Raman、XPS等）により物質解析を行った。ガス吸着では室温常圧下で、CO2吸着能の測定を行った。 | CDcube誘導体の炭素化では、ジイソシアナート架橋やMg塩処理することで、形状維持炭素化や固相炭素化が進行した。原料の種類により調製された炭素は、ミクロ孔性炭素よりナノ細孔径が大きいメソ孔やマクロ孔を持つような多孔性炭素が調製できることが分かった。X線光電子分光（XPS）で各炭素化物の表面分析を行い、表面積、孔性とC、O、N、Mgの元素存在量(表1）を把握することで、常圧、室温(25 ℃）における多孔性炭素表面へのCO2吸着能の比較評価を行った。その結果、特に比表面積が約900 m2/gの含窒素ミクロ孔性炭素(mXy-PR-C)で高いCO2吸着能(3.06 mmol/g)が確認された。 | zSYFnKOd4zIQV9VN
JPMXP1222BA0043 | 1484 | 2022 | BA | 43 | 内部利用（ARIM事業参画者以外） | 機器利用 | 技術補助 | 内部反射HD-VSFG分光のための金属薄膜の製作 | 石橋 孝章 | 筑波大学 | 計測・分析 | ---- | その他 | ---- | BA-002：スパッタリング装置 | [8 empty] | 赤外・可視・紫外分光/Infrared and UV and visible light spectroscopy | 我々は、固液界面に保持した脂質二重膜の系にヘテロダイン検出振動和周波発生（HD-VSFG）分光を適用することで、膜の構造や膜と生体関連分子との相互作用に関する研究を行うことを目指している。HD-VSFG分光を固液界面に適用するためには、水の赤外吸収を回避するためにプローブ光を固体基板側から入射する、内部反射配置を取る必要がある。本課題の目的は、内部反射HD-VSFG分光測定において、参照試料として使用するための金属薄膜を作製することである。 | 固体基板表面に、シリカ、金、銀を組み合わせた厚さ数百nmの薄膜をスパッタ装置を用いて作製した。具体的には、図1の通り、直径20 mm、厚さ5 mmのフッ化カルシウム（CaF2）平行平面基板の平面に、シリカ薄膜(厚さ約100 nm)、銀薄膜(厚さ約200 nm)、金薄膜(厚さ約200 nm)を蒸着した。CaF2基板にシリカ薄膜のみを蒸着した試料も作製した。 | 蒸着した金属薄膜を内部反射HD-VSFG分光測定の参照試料として使用するために、作製した試料表面に脂質単分子膜を形成し、そのSFG信号を観測した。得られたSFG信号の質や再現性が十分でなかったため、スパッタ装置のサンプル台への基板の固定方法の改善などを行ったが、参照試料として使用できる金属薄膜を作製することができなかった。この原因について検討するため、金属薄膜の土台となるシリカ薄膜表面の構造をHD-VSFG分光で調べた。CaF2基板にシリカ薄膜のみを蒸着し、その表面にLB法で形成した脂質単分子膜のSFG信号を観測したところ、最初は脂質由来の信号が観測されていたが、装置の定期メンテナンス後からその信号が全く観測されなくなった。同じ基板のシリカ層を蒸着していない面上に形成した脂質膜からはSFG信号が観測されたことから、装置の蒸着状況が変化し、蒸着したシリカ薄膜に問題が生じたと考えた。SFG信号が観測されなくなったシリカ薄膜表面の粗さを原子間力顕微鏡で観測したところ、信号が観測された基板と比べて粗さが５倍になっていた。SFG信号は表面で分子が配向していないと発生しないので、表面が粗くなったことで脂質分子の配向性が低下し、SFG信号が観測できなくなった可能性がある。シリカ薄膜の厚さや蒸着時の基板の温度などを変えることで、以前と同じ質の蒸着膜を作製できる条件について検討する必要がある。 | Rc87t7B0nqL2tI4W
JPMXP1222BA0048 | 1488 | 2022 | BA | 48 | 内部利用（ARIM事業参画者以外） | 機器利用 | ---- | 金属ハライドペロブスカイト半導体の物性評価 | 松石 清人 | 筑波大学 | 計測・分析 | ---- | 革新的なエネルギー変換を可能とするマテリアル | ---- | BA-020：顕微ラマン | BA-015：X線光電子分光装置 | [7 empty] | ラマン分光,電子分光,太陽電池/ Solar cell | 非鉛系ペロブスカイト太陽電池材料の光・電子物性と構造物性の相関には不明な点が多く、変換効率向上と結晶安定化のためには基礎物性の解明が不可欠である。本研究では、顕微ラマン分光装置を使用して高圧力印加による局所構造の変化を調べた。また、Sn系ペロブスカイト太陽電池材料ではSn2+からSn4+への酸化並びにI-欠損が大きな問題となっている。本研究では、Ｘ線光電子分光装置を用いてSnイオンの酸化状態（価数の変化）とI-欠損について調べた。 | 1) 顕微ラマン散乱測定（JASCO NRS-5100） Cs₂AgInCl₆単結晶に対して、ヘリウムを圧力媒体として大気圧～24.6 GPaまで加圧しながら測定を行い、その後再び大気圧まで減圧しながら測定を行った。 2) X線光電子分光測定（JOELJPS-9010TR） グアニジン系の1,3-ジアミノグアニジン塩酸塩を添加したSn系ペロブスカイト半導体膜のSnとIの価数状態を調べた。 | 加圧過程のCs₂AgInCl₆単結晶のラマン散乱スペクトルの圧力変化を図１に⽰す。8.1 GPaまでは観測された３つのピークP1, P2, P3が高波数側へシフトしていき、8.4 GPa付近でピークが分裂した。このピーク分裂は、3つのピークから９つのピークに分裂する変化であり、P1（T2g：４個のClのはさみ（変角）振動）、P2（Eg：４個のClの反対称伸縮振動）、P3（A1g：4個のClの対称伸縮振動）がそれぞれ３成分に分裂していると考えられる。このピークの分裂は、X線回折測定で観測した8 GPa付近でのⅠ相（cubic Fm-3m）からⅡ相（tetragonalを基本構造とし、それにインコメンシュレートな変調構造が加わった構造）への構造相転移に対応していることがわかった。 Sn系ペロブスカイト半導体FASnI3（FA: NH2CHNH2）の前駆体溶液にグアニジン系の1,3-ジアミノグアニジン塩酸塩（DAGCl）添加剤を導入してSn系ペロブスカイト太陽電池を作製した。その結果、DAGClのDAG+とSnI2のI-が結合し、ペロブスカイト膜のI-欠損が抑制されることをＸ線光電子分光（XPS）から明らかにした。さらに、XPS測定から、Cl-イオンが配位不足のSn2+イオンと配位し、ペロブスカイト構造を安定化させ、Sn2+がSn4+に酸化されるのを効果的に抑制することもわかった。このSn2+の酸化とI-欠損の抑制によって、電力変換効率が向上し、安定性が改善した。 | wjP3g3gjKzy4u77t
JPMXP1222BA0041 | 1482 | 2022 | BA | 41 | 外部利用 | 機器利用 | 技術補助 | イオン輸送を利用して動作するメモリスタ素子の電気特性評価 | NUR Roda Omar | 物質・材料研究機構 | 計測・分析 | ---- | 高度なデバイス機能の発現を可能とするマテリアル | ---- | BA-013：半導体特性評価システム | [8 empty] | Memristor, Synapse, Neuromorphic | This study explored the development of forming-free crossbar arraymemristors for neuromorphic applications. The resistive switching layerconsists of a bilayer structure using ZnO (semiconductor) and HfO2(insulator). An evaluation of the impacts of metal contacts on the resistiveswitching behavior was explored. A [4x4] crossbar array was fabricated with100% yield and its synaptic behavior of long-term potentiation and depressionwas also evaluated. | Silicon substrate was cleaned with Acetone and IPA using a sonicator.TiN bottom electrode was deposited by DC sputtering (i-Miller CFS-4EP-LL) usinga Ti target with Nitrogen gas flow. The resistive switching layer was depositedby RF sputtering of 6nm of ZnO from ZnO target and followed by 4 nm of HfO2using HfO2 target using O2 and Ar gas flow.Photolithography [Heidelberg DWL66+] process was used to pattern the topelectrode. The top electrode was deposited using e-beam evaporation (R-DECADS-E86) with Pt and Ti/Pt thin films. Liftoff was done followed by IPAcleaning. | Moderncomputing systems are based on the Von Neumann architecture where thecomputing/logic is physically separated from the memory which results inlimited processing speeds. Developing neuromorphic computing systems involvesdeveloping a new architecture based off the human brain. A Neuromorphiccomputing system offers advantages such as low power consumption, complex andparallel processing. Memristor devices are two terminal memory devices based onresistive switching. They have been previously demonstrated to mimic synapticbehaviors and are considered to be a promising device for acting as a synapsein a neuromorphic architecture. Traditional memristor devices display digitalswitching where an abrupt set (low resistance state [LRS]) and reset (highresistance state [HRS]) is observed. For neuromorphic applications, analogswitching behavior of gradual conductance modulation is preferred since it mimicsneuron’s synaptic plasticity.The device structure and image of the crossbar array can be seen inFig 1. To switch between digital and analog resistive switching, differenttop electrodes on HfO2 was evaluated. Fig 2 shows the hysteresischaracteristics of the digital memristor (Pt) and the analog memristor (Ti-Pt).A gradual high resistance state modulation was achieved by inserting aninterlayer of Ti that functions as an oxygen getter. Fig 3 shows acomparison between the digital and analog memristor during a set (highresistance state to low resistance state switching) and reset (low resistancestate to high resistance state switching). A 4x4 crossbar was fabricated withdevice cell sizes of 2μm x 2μm. All 16 devices worked with100% yield and showed forming-free switching behavior.To test the synaptic plasticity of the analog memristor, the long-termpotentiation (LTP) and long-term depression (LTD) was measured in Fig 4. Aconstant amplitude pulse train consisting of write pulses (LTP using positivevoltages and LTD using negative voltages) was applied. This device showedconductance modulation which demonstrates synaptic capability. | 781NczbyR703aFLG
JPMXP1222BA0047 | 1487 | 2022 | BA | 47 | 外部利用 | 技術代行 | ---- | 分子機械の作製と評価 | 櫻井 亮 | 物質・材料研究機構 | 計測・分析 | ---- | 高度なデバイス機能の発現を可能とするマテリアル | ---- | BA-006：走査型プローブ顕微鏡 | [8 empty] | 分子機械,走査プローブ顕微鏡/Scanning probe microscopy | ナノギアを組み立てて分子機械を作製し、ナノスケールで起こる諸現象のメカニズムを解明する。 | 集束ヘリウムイオンビームを用いて削り出したグラフェンシート上のナノギアの形状を走査プローブ顕微鏡で確認した。また、ナノギアをプローブで動かすことを試みた。 | 集束ヘリウムイオンビームを用いて削り出したグラフェンシート上のナノスケールの円板状構造の形状を、走査プローブ顕微鏡を用いて詳細に調べた。削り出しに用いるビームのドーズ量が多いと円板の溶融やグラフェン基板の膨張が起こること、ドーズ量が少なすぎると照射した部分のみが盛り上がっていることなどの形状変化の様子を知ることができた。集束ヘリウムビーム照射による高さ方向の構造や形状の変化、ヘリウムイオン顕微鏡では観察できない小さな変化を走査プローブ顕微鏡による観察を通して得ることができた。これらの観察結果を基にして、集束ヘリウムイオンビームによるナノスケールの加工メカニズムを解明する予定である。 | zw9vbBWKgjm4aqPE
JPMXP1222BA0027 | 1470 | 2022 | BA | 27 | 内部利用（ARIM事業参画者） | 機器利用 | 技術補助 | 高周波デバイスの作製に向けた微細加工装置の利用 | 柏木 隆成 | 筑波大学 | 加工・デバイスプロセス | ---- | 高度なデバイス機能の発現を可能とするマテリアル | ---- | BA-009：パターン投影リソグラフィシステム | BA-002：スパッタリング装置 | [7 empty] | 高周波デバイス/ High frequency device,リソグラフィ/Lithography,スパッタリング/Sputtering | 材料の微細加工及び電極用配線の作製を目的に、リソグラフィ装置及びスパッタリング装置を利用した。 | 材料の微細加工に使用するエッチング用レジスト膜形成のために、リソグラフィ装置（μPG501）を利用した。また、サファイア基板上に電極膜を形成するために、スパッタリング装置（CFS-4EP-LL）を利用した。 | リソグラフィ装置を用いて形成したエッチング用レジスト膜を用いることで、一辺数十から数百マイクロメートルの長方形状に材料を成形することができた。また、サファイア基板上に電極を安定的に作製することができた。Fig. 1 には、スパッタリング装置（CFS-4EP-LL）を用いてサファイア基板状に電極を作製した例を示した。電極は、CrとAuを用いてトータル100 nm程度の膜厚になるようにして作製した。 | P3xs3OKyDRmpRg34
JPMXP1222BA0042 | 1483 | 2022 | BA | 42 | 外部利用 | 技術代行 | ---- | TEM sample preparation of Pt/a-Si/c-Si structure byFIB | Sijie Li | 物質・材料研究機構 | 計測・分析 | ---- | その他 | ---- | BA-003：FIB-SEM | [8 empty] | 集束イオンビーム/Focused ion beam | To characterize thestructure stability of Pt/a-Si/c-Si interfacial structure after thephotoelectrochemical test, the FIB-SEM (Helios NanoLab 600i) equipment ofUniversity of Tsukuba was utilized to prepare the corresponding cross-sectionalview of the TEM sample. | The preparation ofsample: the cleaned single crystal Si (c-Si) wafer (0.5 mm thickness, 1 cm2area) is put into the Na2PtCl6 and NH4Fmixture solution for the redox reaction. After the reaction, Pt nanoparticleswere in-situ reduced and deposited on the surface of the c-Si wafer, and theinterlayer of amorphous Si (a-Si) was formed simultaneously, which form theinterfacial structure of Pt/a-Si/c-Si. | A hierarchical Pt/a-Si/c-Si sample consisting of three layers was formed. The previous TEM-charactered cross-sectionalviews effectively demonstrated the successful formation of this structure.Since the as-prepared Pt/a-Si/c-Si sample acts as a photoelectrode forphotoelectrochemical application, we want to characterize the structurestability of Pt/a-Si/c-Si after the photoelectrochemical test via thecross-section view of TEM. Therefore, the TEM sample of Pt/a-Si/c-Si structure prepared by FIB-SEM (HeliosNanoLab 600i) were successfully completed, which laid the foundation for thesubsequent TEM observation. | 1B6a999kC4S97NDk
JPMXP1222BA0024 | 1467 | 2022 | BA | 24 | 内部利用（ARIM事業参画者以外） | 機器利用 | 技術補助 | MIMダイオードを用いたレクテナの開発 | 嶋村 耕平 | 筑波大学 | 加工・デバイスプロセス | ---- | 高度なデバイス機能の発現を可能とするマテリアル | ---- | BA-002：スパッタリング装置 | BA-007：ウェハーダイシングマシン | BA-009：パターン投影リソグラフィシステム | BA-013：半導体特性評価システム | [5 empty] | スパッタリング/Sputtering,リソグラフィ/Lithography,膜加工・エッチング/Film processing and Etching,高周波デバイス/ High frequency device,MEMSデバイス/ MEMS device,量子効果デバイス/ Quantum effect device | MIM(金属-絶縁層-金属)構造によるトンネルダイオード(MIMダイオード)はテラヘルツ帯の整流を可能にする。先行研究において、絶縁層を複数層にすることで純バイアス、逆バイアス印加時に流れるトンネル電流に非対称性を生じさせ、高い整流性能を持ったMIIIM(金属-絶縁層-絶縁層-絶縁層-金属)ダイオードが開発された。本研究では、このダイオードを用いたレクテナ(アンテナと整流回路が一体となったもの)を作成する前段階としてMIIIMダイオードを用いた整流回路を作製した。この整流回路を作製する際にスパッタリングおよびリソグラフィ装置を用いてウェットエッチングを行った。また、トンネルダイオードの動作確認のために半導体特性評価システムを、Si基版切り出しのためにダイシングマシンを用いた。 | 20 mm角にダイシングした高抵抗Siウエハ上にCrを下地としたAuを100 nmスパッタにより堆積し、ウェットエッチングによって下部回路を作製した後、この試料に対して産業技術総合研究所にて原子層堆積装置[FlexAL]を用いてZnO,SiO2, Al2O3をそれぞれ2 nmずつ連続で堆積を行った。また、その後Alの200μm堆積、ウェットエッチングによる上部回路の作製を行った後電気の直流特性および28 GHz電力の整流能力を測定した。 | 本実験ではダイードと負荷抵抗が直列で接続されているSeries回路と、並列で接続されているShunt回路を作製した。双方ともコプレーナ導波路を採用しており、上部金属には理論上ダイオードでの消費電力が0になるF級フィルタを回路形状の工夫によって作製した。加えてShunt型に対してはF級フィルタの作製を回路形状ではなく、キャパシタを用いたものも作製した。MIIIMダイオードはトンネル効果がなければキャパシタであるということ、周波数が高くなるとキャパシタの能力が上昇することを利用し、28 GHzにおいてはキャパシタとして働くような設計で回路を作製した。これら3つの整流回路をそれぞれFig. 1(a), (b), (c)に示す。この回路にGSGプローブによって28 GHz電力を入力し、負荷抵抗200 kΩにおいて19.0 mVの電圧が出力されることを確認した。 | nuX2Lj9A07So8eVx
JPMXP1222BA0028 | 1471 | 2022 | BA | 28 | 内部利用（ARIM事業参画者以外） | 技術代行 | ---- | SiC-MOSFET内蔵ダイオード順方向サージ電流導通時の破壊箇所断面観察 | 岩室 憲幸 | 筑波大学 | 計測・分析 | ---- | 高度なデバイス機能の発現を可能とするマテリアル | ---- | BA-003：FIB-SEM | [8 empty] | SiC MOSFET、内蔵pinダイオード、順方向サージ耐量,電子顕微鏡/Electron microscopy,パワーエレクトロニクス/ Power electronics | SiC MOSFETの更なる普及を達成するためには、パワエレ装置事故時における素子の破壊耐量を確保することが極めて重要である。SiC MOSFET内蔵ダイオードの順方向サージ耐量は、例えば、電気自動車用途のインバータ回路においてActive short circuit制御が作動した際のダイオード保護の際に必要な特性である。そこでSiC トレンチMOSFETの内蔵pinダイオードの順方向サージ試験時の素子破壊メカニズムの解明するため、故意に破壊させた素子の破壊箇所を観察し、その破壊メカニズムを明らかにすることを目的とする。 | 産総研にて開発中のSiC トレンチMOSFETを用い（定格電流75A)、定格電流の約3倍の250Aを初期値とし、50Aずつ増加させながら電圧、電流波形の測定を、素子が破壊するまで実施じた。各電流値での測定終了後、端子間の抵抗をチェックし、素子の破壊発生有無を確認しながら行った。素子破壊後、樹脂モールドをはく離し、光学顕微鏡ならびにSEMで破壊箇所を同定。その後、破壊箇所の断面FIB-SEM像を取得し、観察を実施した。 | 順方向サージ試験において、素子破壊直前に必ずゲート・ソース間にもれ電流が流れることを確認した。また破壊箇所の断面SEM像観察から、溶融したアルミ電極が、比較的厚い層間絶縁膜に浸潤していることも確認された。一方、膜厚の薄いゲート酸化膜は一切ダメージを受けていないことも併せて分かった。このことから、順方向サージ電流試験中の温度上昇によって溶融したソース電極のアルミが、層間絶縁膜に浸潤することでゲートもれ電流が発生し、この異常を起点にしてゲート・ソース間が短絡し破壊が生じたと結論付けた。 | k13jJ87z353aWqHI
JPMXP1222BA0025 | 1468 | 2022 | BA | 25 | 内部利用（ARIM事業参画者以外） | 機器利用 | ---- | マスクアライナーを使用したCIGS太陽電池のデバイスのパターニング | 櫻井 岳暁 | 筑波大学 | 加工・デバイスプロセス | ---- | マテリアルの高度循環のための技術 | ---- | BA-011：微細パターン形成装置群（スピンコーター、マスクアライナー） | [8 empty] | リソグラフィ/Lithography | CIGS太陽電池のZnO透明導電膜はプロセス上メカニカルスクライブ法を用いて加工される。ただし、電気特性評価には電極面積を規格化する必要があり、リソグラフィーシステムを使いZnOを直径0.5 mmφに加工する必要がある。 | ZnO電極にマスクパターンを露光し、0.5 mmφの電極を形成した。 | 形成した電極を用いて太陽電池特性を評価したところ、メカニカルスクライブ法と同等の性能を確認できた。これを用い、太陽電池の光容量法、アドミッタンススペクトロスコピー法の評価を実施することができ、信頼できる結果を得ることに成功した。 | tCpmfxLqyd8PK4DG
JPMXP1222BA0021 | 1465 | 2022 | BA | 21 | 内部利用（ARIM事業参画者以外） | 機器利用 | 技術補助 | TEM/AFMを用いた超高速計測技術の研究 | 藤田 淳一 | 筑波大学 | 加工・デバイスプロセス | 計測・分析 | その他 | ---- | BA-002：スパッタリング装置 | BA-004：電子線蒸着装置 | BA-005：電子線描画装置 | BA-009：パターン投影リソグラフィシステム | BA-011：微細パターン形成装置群（スピンコーター、マスクアライナー） |  |  |  |  | CVD,PVD,リソグラフィ/Lithography,EB,膜加工・エッチング/Film processing and Etching,電子顕微鏡/Electron microscopy,イオンミリング/Ion milling,集束イオンビーム/Focused ion beam | AFM/TEMを用いた表面プラズモン現象などの高速現象可視化に向けた研究に取り組んでいる。試料として用いる表面プラズモン共鳴デバイス作製を行うために、筑波大学の設備を利用した。表面プラズモン共鳴を誘起するためには、照射する光の波長程度の長さを持つ周期構造が必要とされる。本課題では、電子線リソグラフィ、スパッタ装置、電子線蒸着装置などを用いてナノメートル～マイクロメートルスケールの周期的な構造を加工した。作製したデバイスを用いて光学特性を評価した結果、表面プラズモン共鳴（SPR）による光学特性の向上を確認した。 | 石英ガラス板を基板として、蒸着装置を用いてチタン10 nm、金50 nmを堆積させた。その後、スピンコーターを用いて電子線レジスト（ZEP520A）を塗布した。電子線リソグラフィ装置を用いて、ブルズアイパターンとして知られる光アンテナ構造を作製した。本課題においては、中央に直径500 nmの穴があり、その周辺に同心円状に幅500 nmのリングが1 μm周期で連なる構造を設計し作製した。このとき、近接効果を補正するために、電子線ドーズ量の異なる2領域を設定し、ドーズ量を最適化し描画を行った。電子線描画後にはキシレンとIPA溶液を用いて現像した。その後、電子線蒸着装置を用いて、金を50 nm厚堆積させたのち、アセトンによるリフトオフを行いレジストを除去した。加工したデバイスをSPRデバイスとして、本研究室が所有する光学顕微鏡を用いた集光特性及び、分光光度計を用いた光学特性を取得した。集光特性は、SPRデバイスの背面から光を照射した際に、表面における共鳴光集光について光学顕微鏡像の明度から解析した。分光光度計を用いてSPRデバイスと、平坦なデバイスにおける光吸収特性を評価した。 | 実際に設計したSPRデバイスをFig. 1(a)に作製したデバイスのSEM像をFig. 1(b-c)に示す。全領域にわたって同じ電子線ドーズ量で描画を行った場合、中央穴の領域が近接効果によってつぶれてしまう(Fig. 1(b))。そこで、デバイスの中央穴領域（Fig. 1(a)中の赤い領域）と、その他の領域(Fig. 1(a)中の青い領域)でドーズ量を変調し、設計通りの加工精度が得られるように最適化を行った。その結果、中央部は50 μC/cm2周辺部は、50 μC/cm2のドーズ量のとき、パターンの加工精度が高いことがわかった(Fig. 1(c))。この時の加工精度は設計値に対して±20 nm程度であった。このように、近接効果を補正しすることで、任意の設計パターンを正確に描画できた。本課題において作製したSPRデバイスの穴の直径(200 nm ~ 800 nm)に依存した光の集光特性をFig. 2に示す。SPRデバイスでは、照射光の波数を、リング部の回折格子波数を組み合わせて表面プラズモンの分散関係を一致させる。すると、照射光と表面プラズモンがカップリングし表面プラズモン共鳴が誘起される。生成された表面プラズモンがパターン上を伝搬していき、中央部の穴の領域で強く共鳴しあうことで強い光輻射を発生する。まず、中央穴がない場合は中央部に光は集光しない。一方、中央穴が存在する場合は穴の領域で強い光輻射が観測された。穴の直径を800 nmから500 nmに変化させるにつれ中央穴の集光度は増加するが、中央穴の直径が500 nm未満に減少すると、集光度は低下した。集光度が最大になるのは、中央穴が直径500 nmのときで、このとき、一番外側のリング領域の明るさに比べ、中央穴領域では3倍以上明るい領域が現れた。中央穴の直径を500 nmとして、5 mm四方にFig.1aのSPR構造を敷き詰めたデバイスを作製し、分光光度計を用いて光吸収特性を調べた結果をFig. 3に示す。平坦デバイスと比較してSPRデバイスは可視光領域全般に割って吸収特性が増加していることがわかった。これは、表面プラズモン共鳴によって、SPRデバイスの方に照射光のエネルギーがより効率的に吸収された結果であると考えられる。以上の結果から、電子線リソグラフィ装置を用いたサブマイクロスケールのデバイス加工によって、表面プラズモン共鳴を誘起することに成功した。本手法を発展させ表面プラズモン導波路を作りこみ、AFMやTEMを用いて表面プラズモン伝搬過程の可視化に向けて本研究室の装置開発を進めている。また、SPRデバイスによる光吸収特性の向上は可視光を用いた光触媒反応への応用が可能と考えている。実際に、本研究室ではSPRデバイスを用いて可視光光触媒反応を実証しており、エネルギー変換デバイスとしての発展も期待される。 | jS14IPoUe2IYb4an
JPMXP1222BA0020 | 1464 | 2022 | BA | 20 | 外部利用 | 機器利用 | ---- | フッ素樹脂の表面分析 | 黒崎 健児 | 株式会社潤工社 | 計測・分析 | ---- | その他 | ---- | BA-015：X線光電子分光装置 | [8 empty] | 電子分光 | フッ素樹脂（PTFE）に接着性を付与するため、コロナ放電処理やプラズマ処理等による表面改質が広く行われている。しかし、PTFE表面に強いエネルギーを与えると脆弱層が生成し、逆に接着力が低下するという問題がある。本研究は、脆弱化が起こらない程度の低いエネルギーでプラズマ処理を行い、その後にオゾン中に曝露することで酸化を促進して接着力を向上させることを目的とする。 | フッ素樹脂フィルムにプラズマ処理を行った後、オゾン発生器を介した酸素ガス（オゾン生成量 約0.5vol.%）中に1時間曝露した。プラズマ処理だけを行ったフィルムとオゾン処理を加えたフィルムをX線光電子分光装置（XPS)で分析し、表面官能基の状態を比較した。 | XPSによる分析結果（CとO）を図1, 2に示す。オゾン処理を加えたサンプルはプラズマ照射だけのサンプルよりも表面の酸素原子が増加しており、酸化が促進されていることを確認した。また、Cの結合状態を比較すると289 [eV]付近のピークが増加していることから、主にカルボキシル基が生成して酸素量が増加したものと考えられる。 | 71zKaEc1S5EB1L1Z
JPMXP1222BA0019 | 1463 | 2022 | BA | 19 | 外部利用 | 機器利用 | ---- | ナノギャップソース-ドレイン電極を備えた金属酸化物チャネル電界効果トランジスタの作製 | 木下 健太郎 | 東京理科大学 | 加工・デバイスプロセス | ---- | 高度なデバイス機能の発現を可能とするマテリアル | ---- | BA-004：電子線蒸着装置 | BA-009：パターン投影リソグラフィシステム | [7 empty] | リソグラフィ/Lithography,蒸着・成膜/Evaporation and Deposition,ナノエレクトロニクスデバイス/ Nanoelectronics device | イオン液体をゲート絶縁膜に用いた電界効果トランジスタ (IL-FET)は、低いゲート電圧 (VG)で金属酸化物(MO)チャネルの物性を制御できる注目の技術である。 しかし、IL-FETによるMOの物性変化の要因は静電的なキャリア注入[1]、酸素欠陥 (VO)の生成/修復[2]、H+の注入/脱離[3]など様々で、議論は未収束である。その一因として、成膜条件等の違いでMOの初期VO濃度が異なることが考えられる。本研究では、MOとしてWO3薄膜を用い、短ギャップのソース-ドレイン (S-D)電極 (Nanogap電極)を具えたIL-FET (Nanogap-IL-FET)を作製した。これによりS-D電圧 (VSD)印加で、ソース/WO3/ドレイン領域を抵抗変化メモリとして機能させることで、同一デバイス内でWO3のVO濃度が制御できる。 | チャネル材料としてWO3(40 nm)がRFスパッタ成膜されたSiO2/Si基板上に、パターン投影リソグラフィシステムおよび電子線蒸着装置を用いてNanogap電極を形成した。ReRAM動作によるVO濃度制御後、S-D電極間にイオン液体 (IL, [C2mim][Tf2N])を滴下し、ILに接触したPtプローブをゲート電極として用いた。プロトンの脱離及び/またはVOの修復を促進するためVG = -2 Vを印加し、この時のS-D電流(ISD)の時間依存性(ISD-t)を評価した。 | Figs. 1(a), (b)に作製したNanogap電極の光学顕微鏡像およびSEM像を示す。Fig. 1(a)の黒丸で囲んだ領域にNanogapが形成される。SEM像から複数の素子で幅が80~120 nmのNanogap電極が確認された。これによりNanogap間に強電場が印加され、WO3のVO濃度が制御できる。VO生成前はWO3のチャネル抵抗が高くISDがゲートリーク電流(IG)より小さい。このためISDはIGに支配され、正しく評価できない。本来、このようなデバイスは成膜時の酸素分圧を下げることで、WO3のVO濃度を増加させ、チャネル抵抗が下がるよう作り直す必要がある。しかし本研究ではVSD印加でVO濃度を増加させることで、同一素子でISDを測定可能範囲まで増加させることができる。 VO生成後、VG = -2 V印加時のISD-t特性に対して、デバイ緩和の荷重和を仮定したフィッティングを行った。その結果、それぞれ103, 102, 101 sオーダーの緩和時間を持つ3項の存在が示唆された。H. Kalhori等によるとVO修復によるISD緩和はVG = 0 Vで1461 s, VG = -2 Vで200 sである[2]。これらは本研究で見積もられた緩和時間と近い値であり、103 sはVGに依らないVOの自然酸化、102 sはVG = -2 V印加によるILからの酸素供給で生じたVO修復に要する時間であると考えられる。VO修復より速い101 sオーダーの緩和は、WO3成膜時やIL滴下時に意図せずWO3に導入されたプロトンの脱離に依るものと考えられる。以上より、Nanogap電極の形成でチャネルVO濃度を制御できるIL-FETの作製に成功した。VO生成後のWO3におけるVG = -2 V印加時のISD緩和には3種類の緩和項が存在し、VO修復とプロトン脱離が共存し得ることが示唆された。 | kuGs7fCxhMhOpCwI
JPMXP1222BA0018 | 1462 | 2022 | BA | 18 | 内部利用（ARIM事業参画者以外） | 機器利用 | ---- | 電界放出型走査電子顕微鏡による2次元半導体の観察 | 池沢 道男 | 筑波大学 | 計測・分析 | ---- | 次世代ナノスケールマテリアル | ---- | BA-008：電界放出型走査電子顕微鏡 | [8 empty] | 電子顕微鏡/Electron microscopy,原子層薄膜/ Atomic layer thin film,ナノ粒子/ Nanoparticles | 遷移金属ダイカルコゲナイドや六方晶窒化ホウ素などの原子層厚さの物質を、SiO2/Si基板上に成長させた試料やサファイア基板上に成長させた試料、及びナノフレーク状の試料を電界放出型走査電子顕微鏡を用いて観測し、形状や分布を調べる。 | 主に六方晶窒化ホウ素ナノフレークをSiO2/Si基板上にドロップキャストした試料を電界放出型走査電子顕微鏡(SU-8020)を用いて観察した。ナノフレークの提供元によって形状や粒径分布がどのように違うか、また、光学活性な欠陥を生成するためのアニールによってどのように変わるかを調べた。 | Fig. 1はA社のhBNナノフレークのSEM像の一例である。円盤状のナノフレークが観察され、直径は大きなものでも300 nm程度である。B社の試料では、形状が多岐にわたり、サイズの分布も数ミクロンサイズのものも含まれるなど非常に広い事が分かった。また、A社のナノフレークを、850 ℃で真空中でアニールすることによって光学活性な欠陥の数を増加させることができたが、SEMで観察した形状には大きな変化が見られなかった。酸素が関わった欠陥である可能性があることから、大気中でのアニールも試みたが、SEM観測の結果、円盤状の形状が壊れている事が分かり、より適切な雰囲気の選択が必要であることが示唆された。 | z0Yu7VKGOwWrHSdi
JPMXP1222BA0040 | 1481 | 2022 | BA | 40 | 内部利用（ARIM事業参画者） | 機器利用 | 技術補助 | イオンミリング装置を利用した各種材料の表面研磨、断面試料の作製 | 関口 隆史 | 筑波大学 | 計測・分析 | 加工・デバイスプロセス | その他 | ---- | BA-018：イオンミリング | [8 empty] | イオンミリング,電子顕微鏡/Electron microscopy,膜加工・エッチング/Film processing and Etching,スパッタリング/Sputtering | 走査電子顕微鏡観察試料作製のために、ARIMのイオンミリング装置（IM4000）を使用する。① 表面のコンタミネーションの除去・断面試料 ・斜め研磨試料を作製する。 ② NEG膜の膜厚評価を行う。 | ① SEMの電子検出器のアクセプタンスを評価するために、ステンレス(SUS)球（直径0.5㎜）の表面をイオンミリング装置を用いて研磨した。② SUS板の上に堆積させたNEG層の膜厚を測定するためにSUS板を切断し、断面をイオンミリング装置で研磨した。 | ① イオンミリング前は、表面に汚れが付着して反射電子像強度がばらついていた。イオンミリング後はSUS球表面が鏡面となり、反射電子強度が均一になった。これを用いてSEMの電子検出器のアクセプタンス評価を行うことができた。② イオンミリングによって、機械的に切断したNEG/SUS断面が研磨され、堆積したままの状態のNEG層が観察できた。これによって、NEG層の厚さを正確に測定することができた。また、EDX分析により、NEG層の組成分析を行うことができた。 | 400opkC58kGGwv42
JPMXP1222BA0037 | 1480 | 2022 | BA | 37 | 内部利用（ARIM事業参画者以外） | 機器利用 | 技術補助 | Observation of chemical states by using (ARIM)Photoemission Spectrometer(XPS/UPS) JPS-9010TR | 楊 英男 | 筑波大学 | 計測・分析 | ---- | マテリアルの高度循環のための技術 | ---- | BA-015：X線光電子分光装置 | [8 empty] | 質量分析/Mass spectrometry,電子分光,資源循環技術/ Resource circulation technology | Hydrogen evolution from water via photocatalytic water splitting process has been regarding as one of the most promissing approaches to solve energy crisis and environmetal pollutions caused by buring fossil fuels. During this process, the chemical features of photocatalysts playes an important role in hydrogen evolution efficiency. Therefore, it is very necessery to detect the chemical features such as chemical state of each element in photocatalysts. XPS has been repotred as a very useful method to give detailed information of chemical state. Based on this, in my own study, the chemical state of each elements in photocatalyst will be observed by XPS. | The photocatalysts was synthesized by a one-pot hydrothermal method, and cooled into room temperature. Then, the photocatalyst was ground into powder. After that, the chemical composition and elememtal state of prepared photocatalyst were detected by X-ray Photoelectron Spectroscopy (XPS, JEOL, JPS-9010TR). | Survey XPS spectra revealed the well existence of O, Ti, Ag and P elements in PAgT and OVs-PAgT composte.Ti 2p XPS spectra of original PAgT (Fig. 2A) exhibited two peaks at 458.7 eV and 464.4 eV, respectively. Both of them were attributed to the Ti4+ of TiO2 component in PAgT composite. However, as for OVs-PAgT (Fig. 2B-2F), the Ti 2p XPS spectra could be divided into several peaks. The peaks at 458.7 eV and 464.4 eV were assigned to the Ti4+, while the peaks at 463.2 eV and 457.8 eV were ascribed to the Ti3+. The existence of Ti3+ further confirmed the presence of OVs in OVs-PAgT. The peak at 529 eV was corresponded to the Ag-O, implying the existence of Ag2O in the obtained catalysts. The peak at 531.3 eV was originated from Ti-O-P, suggesting the substituted P element in lattice of TiO2. The peak located at 529. 7 eV and 530.9 eV were contributed to the lattice oxygen (Ti-O) and non-lattice oxygen (Ti-OH), respectively. | E5NF5KV2nth8SSzb
JPMXP1222BA0026 | 1469 | 2022 | BA | 26 | 内部利用（ARIM事業参画者以外） | 機器利用 | ---- | XPS装置によるBiVO4試料表面状態の観察 | 櫻井 岳暁 | 筑波大学 | 物質・材料合成プロセス | ---- | マテリアルの高度循環のための技術 | ---- | BA-015：X線光電子分光装置 | [9 empty] | 当研究室では、水分解光電気化学セルのアノード電極に用いられるBiVO4のスパッタリング製膜を実施している。この組成比はスパッタリング製膜中の酸素分圧に大きく影響されるため、実験条件の探索のためXPS計測を実施した。 | 酸素分圧（O2/(Ar+O2))が0,5,10,15,20,25,30 %の条件下でスパッタリング製膜したBiVO4薄膜試料のXPS計測を実施した。 | 酸素分圧が上昇するにつれ、V混入量が増え、Bi4V2O11→BiVO4→BiVO4+V2O5と相変化した。さらに、V2O5析出条件下の試料は蛍光強度が増大し、光電気化学特性も大幅に改善した。これは、Vの混入量が増えるだけでなく、生成したV2O5が自己フラックスの効果を有し、結晶成長を促す（欠陥が生成しにくくなる）ことを示唆する。また、組成制御が光電気化学セル特性を改善するのに不可欠であることが示された。 | d1dsEwz2diD3w351
JPMXP1222BA0036 | 1479 | 2022 | BA | 36 | 内部利用（ARIM事業参画者以外） | 機器利用 | 技術補助 | イオンミリングによるダイヤモンド電界放出電子源の試作 | 佐々木 正洋 | 筑波大学 | 加工・デバイスプロセス | ---- | その他 | ---- | BA-018：イオンミリング | [8 empty] | 膜加工・エッチング/Film processing and Etching | イオンミリングを用いたダイヤモンド電子源基体形成の可能性を検討する。 | {100}面を端面にもつダイヤモンド丸棒を用いて、マスクを介して選択的にイオンミリングを照射し、成形を試みるとともに、エッチングの面方位依存性に注目して、端面だけでなく、側面も{100}面で構成されたダイヤモンド角棒を用いた同様の実験を行った。 | 一般には物理的プロセスであるイオンミリングにおいて、マスクによる選択性に加えて、結晶面方位に依存した形状が現れた。結晶方位依存性が現れるのは、ここでのダイヤモンドのイオンミリングには化学的過程を含むことを意味する。機構の理解のためには、追加実験を含む詳細な検討が必要である。 | 2WFd1jUq8DVf9Off
JPMXP1222BA0034 | 1477 | 2022 | BA | 34 | 外部利用 | 機器利用 | ---- | パターン塗布製品開発のための基礎研究 | 齋藤 崇之 | デクセリアルズ株式会社 | 加工・デバイスプロセス | ---- | その他 | ---- | BA-010：インクジェットパターン形成装置 | [8 empty] | エラストマー/ Elastomer,配電・接合・実装/ Power distribution, bonding, implementation | 20 μm以下の微細パターンを作成し、実装材料および実装材の製品開発へと利用するため、筑波大学の設備「インクジェットパターン生成装置」を利用し、評価を行った。評価において“Agナノインク” および“UV硬化粘着剤”を用いて、微細パターン描画の評価を行い、製品への展開検討および材料開発の基礎評価を行った。 | 【利用した主な装置】インクジェットパターン生成装置 ST050 【実験方法】評価材料：Agナノインク／社内開発品UV硬化型粘着剤塗布基材：Siウエハ／PET基材インクジェットパターン生成にて、各材料と各基材での塗布評価をし、20 μm以下のパターン形成が可能な組み合わせの評価を実施。パターン形成品を社内に持ち帰り、次工程プロセスへ展開し評価を実施した。評価結果を元に、UV硬化型粘着の開発にフィードバックした。 | 評価① ドット塗布評価微細塗布パターン技術の評価にあたり、ドット塗布による各組み合わせの最適化評価を実施。評価／判定は、ドット塗布品をレーザー顕微鏡にてドットサイズを計測（図１参照）し、20 μm以下のサイズ塗布可能なものを判定した。評価結果一覧を表１に示す。Agナノインク②とUV硬化粘着剤②のみ、20 μm以下サイズのドット形状の安定塗布が可能であった。UV硬化粘着剤の開発では、粘度/表面張力の調整が必要である判明した。本結果より、ラインパターンの評価へのインクを選定し、ラインパターン塗布の評価へ移行した。評価② ラインパターン塗布評価評価①にて選定したインクを用いて、20 μm以下のパターンを目指し、ラインパターン塗布のテストを実施した。Agナノインクの塗布結果を図２にUV硬化粘着剤を図３に示す。いずれも想定した20 μm以下のラインパターンを形成可能。ドット評価による材料開発/選定により、微細パターン描画の判断が付くことが分かった。また、ラインパターン塗布用のUV硬化粘着剤の材料開発に有効なデータ（液粘度／表面張力の調整）が得られた。 | 58i3AI8LVmfN1D43
JPMXP1222BA0033 | 1476 | 2022 | BA | 33 | 外部利用 | 機器利用 | ---- | センサ/回路一体型・放射線検出器のためのデバイスシミュレータを利用した有機トランジスタの性能予測 | 菊池 洋平 | 東北大学 | 加工・デバイスプロセス | ---- | 高度なデバイス機能の発現を可能とするマテリアル | ---- | BA-001：デバイスシミュレーター | [8 empty] | 膜加工・エッチング/Film processing and Etching | 昨今、放射線を活用した放射線イメージセンサの進歩、特に、撮像画素の小サイズ化や多素子化によって高い解像度の放射線イメージングが実現している。しかし、これらの進歩により、センサの有感部（放射線検出器部。化合物半導体ウエハを材料として作製）で発生した放射線の検出信号を増幅/処理する後段集積回路（ASIC等）の接続や配置、および実装は難しさを増しており、さらなる性能の向上を達成するうえでのネックとなる要因の一つとなっている。この問題の解決手段として、本研究ではセンサ有感部が形成されているウエハを機械的な支持基板としても活用し、その上にプリンタブルエレクトロニクス技術で描画した後段回路を形成することを提案し、これによって後段回路の省スペース化に貢献することを目指す。 上記に記載した後段回路には材料として有機半導体を活用することを考える。この回路形成に用いる有機トランジスタの基本設計を行うため、デバイスシミュレータを用いて、当方の保有する印刷プロセスによって作成が見込まれる構造・寸法の有機FETの性能を計算し、主に放射線検出信号の増幅段（回路初段）に用いられる素子としての性能予測を試みる。 | ボトムゲート型の構造を有する有機FETを想定する。当該の有機FETの活性部の材料にはペンタセンを選択した。また、電極描画のプロセスにはスーパーインクジェット法を想定しているため、FETの構造を仮定する際の最小線幅は数ミクロン程度として検討を行う。 | シルバコ・ATHENA/ATLASを用いて、上記項目に記載したボトムゲート型有機FETの性能予測のための準備を行った。デバイスの断面構造の設計を行い、各種物性パラメータの最適化について検討した。設計においては各材料の層厚さが特に重要となる。これらについては実際の印刷/塗布プロセスにおいて想定される寸法を採用した。今後は上記の最適化を引き続き進めていく予定である。 | HaDjOd4QRLoueByg
JPMXP1222BA0035 | 1478 | 2022 | BA | 35 | 内部利用（ARIM事業参画者以外） | 機器利用 | 技術補助 | ナノ微細加工を用いたプラズモニック構造の作製 | 久保 敦 | 筑波大学 | 加工・デバイスプロセス | 計測・分析 | 量子・電子制御により革新的な機能を発現するマテリアル | ---- | BA-003：FIB-SEM | BA-002：スパッタリング装置 | BA-008：電界放出型走査電子顕微鏡 | BA-019：分光エリプソメータ | [5 empty] | 蒸着・成膜/Evaporation and Deposition,スパッタリング/Sputtering,膜加工・エッチング/Film processing and Etching,電子顕微鏡/Electron microscopy,集束イオンビーム/Focused ion beam,フォトニクス/ Photonics,表面・界面・粒界制御/ Surface/interface/grain boundary control | １．金属-誘電体界面の電磁波モードである表面プラズモンポラリトン波は、平坦な金属表面を直接光照射することでは励起できず、グレーティングやスリットなどのナノ構造を金属表面に加工し「光-表面プラズモン結合構造」を形成する必要がある。今回、波形整形したフェムト秒レーザー光を励起光源に用い、金(Au)薄膜にスリットを形成した試料表面に照射することにより、特殊な波面形状を持つ表面プラズモン波の励起を試みた。２．金属膜表面に、表面プラズモンの波長と同程度の周期でナノ構造を配列することにより、表面プラズモン波の持ち得る波数・振動数の関係がバンド構造を形成する「プラズモニック結晶」が作製できる。今回、金（Au）薄膜表面にナノスケールのAuプリズム構造を配列した「Auプラズモニック結晶」を作製し、光照射に伴って表面に励起される表面プラズモン場の観察を試みた。 | １．Au薄膜の作製は、Siウェハーから切り出したチップ基板上にスパッタリング装置を用いてCr接着層およびAu層を連続して堆積させることにより行った。次に集束イオンビーム（FIB）装置を用い、Au膜堆積チップに長さ～500 µmのスリットをエッチング形成した。この試料に対し、フェムト秒レーザーパルスのパルス整形技術を用いて生成した構造化光パルスの一種である「space-time（ST）光波束」を照射することで、スリット構造を起点としてAu表面を伝搬する構造化された表面プラズモンである「ST表面プラズモンポラリトン」を励起した。２．Au薄膜表面にナノスケールのAuプリズム構造が三角格子状に配列された「Auプラズモニック結晶」を、電子ビームリソグラフィー法を用いて作製した。試料の仕上がり具合や形状の詳細は走査型電子顕微鏡による観察で評価した。試料表面にフェムト秒レーザーを照射して励起される表面プラズモン場の空間構造を、光電子顕微鏡を用いて顕微的に可視化した。 | １．ST表面プラズモンの一種である、細線化した多数のビーム状に整形された「ストライプ型表面プラズモン」を励起し、Au表面における電場分布形状を顕微的に画像化することに成功した（Fig. 1）。この成果は、光パルスの振動数成分毎の波数ベクトルの精密制御を特徴とするST光波束を励起光源に用いることで、空間伝搬に伴う回折広がりが抑止されたST光パルスと同様の伝搬特性を有する構造化表面プラズモンである、「ST表面プラズモンポラリトン」の生成が実際に可能であることを示したものである。２．Auプラズモニック結晶に対し波長可変フェムト秒レーザーの出力パルスを入射し、試料表面から放出される光電子の空間分布を光電子顕微鏡により顕微的に観察した。光電子の放出強度には照射レーザーパルス波長への依存性が観測され、FDTD法によるプラズモニックバンド構造との比較により、バンド構造との対応関係が認められる結果を得た。 | 3MH0Jnb9a3k7EATa
JPMXP1222BA0032 | 1475 | 2022 | BA | 32 | 内部利用（ARIM事業参画者以外） | 機器利用 | 技術補助 | 極小螺旋ドーナツレーザーの開発 | 山本 洋平 | 筑波大学 | 加工・デバイスプロセス | ---- | その他 | ---- | BA-009：パターン投影リソグラフィシステム | [8 empty] | リソグラフィ/Lithography,膜加工・エッチング/Film processing and Etching | 本研究では有機材料を使用したリング共振器の開発を目的としている。ポリマーをリング状に並べるためのプロセスとして、初めにガイドとして石英基板にリング状の溝を作製し、そこへポリマーを導入した。この石英基板へのエッチングをARIMの装置を利用して行った。 | 石英基板に対し、有機洗浄及びUVオゾン洗浄を行い、ポジ型レジストであるofpr-800をスピンコートした。その後パターン投影リソグラフィシステム(μpg501)を利用しリング状のパターニングを行った。また小型イオンシャワー(10IBE-EPD_UoT-Y)を用いてドライエッチングを行った。 | Fig. 1にフォトリソグラフィでリング状のパターニングを施した後の画像を示す。Fig. 2に小型イオンシャワーでエッチングを施したリングの画像を示す。エッチング前はリングの壁面が綺麗であるのに対し、エッチングしたことにより壁面の形状が粗くなってしまっていることがわかる。溝の深さを確保するためにエッチングの時間を長くとったため、エッチングの過程でレジストが耐えることができなかったことが考えられる。今後はレジストの成膜条件の検討が必要であると考えられる。 | BDM7V4AcwJUU0GWk
JPMXP1222BA0023 | 1466 | 2022 | BA | 23 | 内部利用（ARIM事業参画者以外） | 機器利用 | ---- | マイクロ流体デバイスを利用した麹菌の酵素生産性に及ぼす菌糸形態変化の機構解明 | 竹下 典男 | 筑波大学 | 加工・デバイスプロセス | ---- | その他 | ---- | BA-009：パターン投影リソグラフィシステム | [8 empty] | リソグラフィ/Lithography | 糸状菌の微細形態を詳細に観察するため、マイクロ流体デバイスの作製を行なった。フォトリソグラフィを用いてマイクロ流体デバイスの型を作製するため、筑波大学の設備であるパターン投影リソグラフィシステムを用いてクロムマスクを作製した。 | 2D-CADで作製した図面をパターン投影リソグラフィシステム(μPG501, Heidelberg instruments)でマスクブランクス(AZP1350, Clean Surface Technology)に描画し、クロムマスクを作製した。シリコンウェハにSU-8をスピンコートし、クロムマスクを介して露光することでマイクロ流体デバイス用の型を作製した。作製したマイクロ流体デバイスの型をPDMSで転写し、カバーガラスに接着することでマイクロ流体デバイスを作製した。 | 糸状菌は菌糸を伸長させて生育する多細胞生物であるため、顕微鏡観察時にZ軸方向へピントがずれることが課題であった。本実験では菌糸の詳細な観察を行うため、流路の高さが菌糸幅と同程度であるマイクロ流体デバイスを作製した(Fig. 1)。内部の流路は1菌糸を観察するもの(Fig. 2)、菌体全体を観察するもの(Fig. 3)を作製した。Fig. 2, 3に示したように菌体全体にピントの合った撮影により、マクロ形態とミクロ形態の詳細な観察が可能となった。 | LJsgwbpSOvCjeLGx
JPMXP1222BA0031 | 1474 | 2022 | BA | 31 | 外部利用 | 機器利用 | 技術補助 | ナノカーボン材料の局所電気伝導特性評価 | 沖川 侑揮 | 産業技術総合研究所 | 計測・分析 | ---- | 次世代ナノスケールマテリアル | ---- | BA-006：走査型プローブ顕微鏡 | [8 empty] | 走査プローブ顕微鏡/Scanning probe microscopy,原子層薄膜/ Atomic layer thin film,ナノカーボン/ Nano carbon,ナノチューブ/ Nanotube | ナノチューブやグラフェン等の２次元材料において、局所的な電気伝導特性を明らかにしたい。 | 金基板上にカーボンナノチューブを接触させた試料を弊所にて準備した。その材料に関して、DimensionIconのC-AFMおよびPeak force TUNAを用いて、ナノカーボン材料の局所的な電気伝導特性の評価を試みた。 | C-AFMは、カンチレバーに電圧を印加することで、材料の局所的な電気特性が評価可能な装置である。金基板上およびカーボンナノチューブ上にカンチレバーのTIPをコンタクトさせて、局所的な電気伝導特性評価を測定した。金基板上およびカーボンナノチューブ上ともに、非線形の電流-電圧特性を示している。金基板上での電流電圧特性は、予想されたオーミック（線形特性）にはならなかった。今後は、まず金基板上でオーミック接触が得られるような条件出しを行う予定である。 | PP2ULtNwM7TDueBk
JPMXP1222BA0029 | 1472 | 2022 | BA | 29 | 内部利用（ARIM事業参画者以外） | 機器利用 | 技術代行 | 走査型電子顕微鏡を用いたプラズマ照射された金属の表面・断面観察 | 皇甫 度均 | 筑波大学 | 計測・分析 | ---- | その他 | ---- | BA-003：FIB-SEM | BA-008：電界放出型走査電子顕微鏡 | BA-015：X線光電子分光装置 | BA-018：イオンミリング | [5 empty] | 電子顕微鏡/Electron microscopy,イオンミリング/Ion milling,集束イオンビーム/Focused ion beam,赤外・可視・紫外分光/Infrared and UV and visible light spectroscopy | 核融合科学において、水素及びヘリウムのプラズマとタングステンなど耐熱性金属の相互作用により、金属表面及び表面近傍には様々な構造変化及び結晶方位の乱れが生じる。また、炉壁への熱負荷低減のために使用されるアルゴンなど冷却用ガスイオンは表面構造の様態をさらに複雑にする。これらは核融合炉壁である上記金属の耐熱性能や核融合炉の性能発揮に大いに影響するため、詳細な構造観察が必要である。したがって、本研究では定常プラズマ装置で生成したヘリウムプラズマに金属試料を照射したのち、その試料の表面及び表面近傍の断面等を詳細観察することを目的とし、その実施内容を報告する。報告内容は大きく分けて２つに分けられる。一つは、プラズマと金属を共堆積させたときの表面観察結果、一つは複数のガスの混合プラズマに照射した金属表面の観察結果である。 | 実験は小型プラズマ生成装置APSEDASを用いた。図１にAPSEDASの概略とともに、プラズマ金属共堆積実験の模式を示す。APSEDASはRF(13.56 MHz)周波数を用いており、外部磁場により比較的高密度もプラズマを生成可能である。99.95%タングステン板(10x10x0.2 mm3)を水冷試料台に設置し、試料上部10 mmにタングステンのスパッタリング用リングを設置した。ターゲットである試料はグラウンド接地され、スパッタリング用リングは外部電源に接続し、負のバイアス電圧を印加した。Heガスを容器内に一定圧力になるまで注入し、ヘリウム(He)プラズマを生成した。リングのバイアス電圧を調整することで共堆積するタングステンの量を調整し、照射後の試料を表面観察した。一方、混合プラズマ照射時には、図１のリングを接続した試料導入棒に10x10x0.2 mm3サイズのタングステン試料を接続し、プラズマ中心に挿入した。試料への印加電圧を負に調整し、注入ガスはHeに加えて一定割合のアルゴン(Ar)を追加した。この場合、試料へ印加されるバイアス電圧はHe及びArがタングステンをスパッタリングさせるのに十分なエネルギーを与え、試料には正味のスパッタリングが発生する。照射後、試料表面をSEMで観察した。 | 図２にHeプラズマとタングステンを共堆積した場合の試料表面を示す。未照射タングステン面が表面に製造時の突起や研磨痕などを有したのに対し、共堆積照射後の表面では異様な円形構造とともに明度の低い線状構造が観察された。表面にタングステンが堆積し、Heイオンが同時照射されることで微細構造を形成したと考えられる。図３に、同じ表面の断面構造を示す。下部のバルクタングステン面は横に伸びる結晶粒が鮮明に観察される。横に伸びる結晶粒は熱圧延過程で製造されたタングステン板試料の特有な性質である。一方、上部にはプラズマ照射による共堆積層が形成された。共堆積層とバルク面の間には空洞が存在した。これは、図２で見えた円形構造と同じ位置に存在しており、円形に突出した構造の内部には空洞が存在すると考えることができる。図３(b)は共堆積層の拡大図である。共堆積層にはバルク面とは異なり結晶粒が観測されなかった。マグネトロンスパッタリングコーティング膜の場合でも結晶の形成が見受けられないことから[1]、図３の堆積層もバルク面の変形ではなく、タングステンの堆積によって生成された層であると言える。堆積層には明度に変化が観察された。これは、プラズマ照射時にプラズマもパワー及びスパッタリング電圧を調整したことが原因であり、プラズマ密度と堆積するタングステン粒子数の割合によって堆積層の質が変化することを示唆する。 一方、HeとArの混合プラズマ照射では全く異なる表面変化を発生した。その表面観察結果を図４に示す。図４の地面は未照射タングステン面をほとんど変化せず、滑らかな面に不均一な微細構造を持つことが分かる。一方、数十 μmサイズの突起構造が不規則に形成されることが観察された。これは、ナノ構造バンドル(nano-tendril bundles)と呼ばれる島状突起構造であり、タングステンのスパッタリングと再堆積によって形成されると考えられている[2]。APSEDASでナノ構造バンドルの形成が確認されたのは今回が初めてであり、世界の他の装置と同じ条件で同様な結果が確認できた点で実験の有効性が立証される。突起状構造は不規則に成長したが、表面に数十 nmサイズのナノ構造は確認されない。これは、スパッタリング能力の高いArの割合が過度であったためと考えられ、今後HeとArの存在比の精密な調整によりバンドル構造の制御が可能であることが期待される。 | zlzhe4Tgri8uieho
JPMXP1222BA0017 | 1461 | 2022 | BA | 17 | 内部利用（ARIM事業参画者） | 機器利用 | 技術補助 | スピントロニクス材料の評価と素子作製 | 柳原 英人 | 筑波大学 | 加工・デバイスプロセス | ---- | 量子・電子制御により革新的な機能を発現するマテリアル | ---- | BA-009：パターン投影リソグラフィシステム | BA-002：スパッタリング装置 | BA-024：ワイヤボンダー | [6 empty] | リソグラフィ/Lithography,スパッタリング/Sputtering,スピントロニクス/ Spintronics | 酸化物スピントロニクス実現に向けて、酸化物磁性体と同程度の格子定数をもつ導電性材料の探索が一つの課題である。一般に遷移金属酸化物は通常の金属と比べて大きな格子定数を有することから、薄膜化可能な導電性酸化物を選択することになる。スピネルフェライトは、高いキュリー温度を持ち、軟磁性から硬質磁性まで様々な物質が知られている。本研究では、スピネルフェライトと同程度の導電性遷移金属酸化物として知られているスピネル型酸化物CoV2O4(CVO)のエピタキシャル薄膜を試み、その伝導特性を調べた。 | 単結晶MgO(001)基板上にCVO薄膜の成長を行った。CoとVのターゲットに対して反応性RFマグネトロンコスパッタリング法を用いて成膜を行った。基板温度は500℃とし、ArとO2の混合ガスをスパッタガスとして導入した。Coターゲットへの投入電力は一定(100 W)とし、Vターゲットへの投入電力を変化させることで最適な（高い導電性を示す）試料条件を探索した。また、酸素導入量も同様に成膜パラメータとして変化させた。成膜した薄膜試料は、高速反射式電子線回折、X線回折等を行い、その結晶構造、格子定数を決定した。組成については、He+によるラザフォード後方散乱法を用いて評価した。電気抵抗測定用にフォトリソグラフィ法により4端子素子化し、Physical Property Measurement System（カンタムデザイン社）を用いて、電気抵抗の温度依存性を評価した。 | 成膜条件をパラメータとして変化させることで得られた組成及び成膜時酸素流量の異なる試料に対して、結晶構造解析、電気特性評価、磁気特性評価を行い、室温における比抵抗が最も小さくかつスピネル型結晶となった試料を探索した結果を図１に示す。成膜条件がCo 30 W、V 100 W、酸素流量 1.0 sccmのときに得られる試料であることが明らかになった。この最適条件により作製した膜は電気抵抗率がバルクよりも1桁程度高いものの広い温度範囲で導電性を示し、そのキュリー温度はバルクの報告例とほとんど一致した。今後この条件で得られるCVO(001)薄膜上にスピネルフェライト薄膜を成長させて酸化物スピントロニクスデバイスの作製を試みる。 | Y6M9j1J8A29KNOo5
JPMXP1222BA0015 | 1460 | 2022 | BA | 15 | 内部利用（ARIM事業参画者以外） | 機器利用 | ---- | 超伝導デバイスの作製 | 南 英俊 | 筑波大学 | 加工・デバイスプロセス | ---- | 高度なデバイス機能の発現を可能とするマテリアル | ---- | BA-002：スパッタリング装置 | BA-009：パターン投影リソグラフィシステム | BA-011：微細パターン形成装置群（スピンコーター、マスクアライナー） | [6 empty] | 高周波デバイス/ High frequency device,リソグラフィ/Lithography,膜加工・エッチング/Film processing and Etching,スパッタリング/Sputtering,量子効果デバイス/ Quantum effect device | フォトリソグラフィを利用した超伝導デバイスの作製を行う。スパッタリング装置(芝浦メカトロニクス (CFS-4EP-LL))を使用し電極リードとなる薄膜を製膜する。パターン投影リソグラフィシステム(Heidelberg Instruments (μPG501)) 、スピンコーター、ホットプレートを使用しフォトレジストのパターニングを行う。 | 高温超伝導体と金属スパッタ膜とにスピンコートしたレジスト膜に、フォトリソグラフィ技術によって素子構造のパターニングを行った。研究室に持ち帰り、アルゴンイオンミリング装置によってメサ型構造に加工しデバイスの作製を行った。 | レジストの粘性は経時変化し上がっていく。年度途中でレジストを新しいものに交換したため、スピンコーターの回転スピードを変えてレジストを塗布した試料をいくつか準備することで、ミリング時間の条件出しを行い２ミクロン程度の高さを持つメサ型構造の作製が行えた。 | U3OuN0MaZdb3K1cV
JPMXP1222BA0030 | 1473 | 2022 | BA | 30 | 内部利用（ARIM事業参画者以外） | 機器利用 | ---- | XPSを利用した窒素ドープカーボン触媒電極触媒反応における素過程の解明 | 武安 光太郎 | 筑波大学 | 物質・材料合成プロセス | ---- | 革新的なエネルギー変換を可能とするマテリアル | ---- | BA-015：X線光電子分光装置 | [8 empty] | 燃料電池/ Fuel cell,電極材料/ Electrode material | ピリジン酸窒素（pyri-N）ドープグラフェンは、アルカリ性環境下で燃料電池の酸素還元反応（ORR）に高い活性を示すが、酸性環境下ではその活性が決定的に低下する。我々は、酸素吸着とpyri-Nの水素化の連動反応がORRキネティクスを支配しているというメカニズム的理解に基づき、活性低下を防止する方法について報告した。まず、不活性化はpyri-NH+の水和によるもので、酸化還元電位の低下につながる。疎水性籠状構造を導入することで、活性は向上した。一方、XPSによる評価から、籠状構造で活性点である窒素の個数および状態に変化はなかった。疎水性に導入によって阻害されたプロトン伝導を補うために、イオン液体ポリマー/Nafion®でコーティングしたSiO2粒子を導入したところ、酸性媒体でも高いオンセット電位を維持し、電流密度を高めることができた。 | NaCl 微結晶とグラフェンシートの混合溶液を乾燥させた後、固体混合物を 750 ℃で NH3 に曝露し、rGO に窒素を取り込ませることでNドープ還元グラフェン酸化物（NrGO）に疎水性を導入した。その後、水中でNaCl微結晶を選択的に溶出させることにより、3次元籠状構造を有するグラフェン複合体が得られ、ケージド窒素ドープ酸化グラフェン（caged-NrGO）と呼ばれるようになった。比較のため、NrGOも同様の方法で作製した。調製した粉末試料のX線光電子分光法（XPS）は、日本電子株式会社製JPS 9010 TRを用い、X線源はMgKα（1253.6eV）を用いた。 | 図1aに試料調製の概要を示す。図1bおよび図1cに示す走査型電子顕微鏡（SEM）画像からわかるように、caged-NrGOでは明確な籠状構造が見られるが、NrGOでは積層が観察された。caged-NrGOの細孔サイズは10～50μmであり、これは1～50μmのグラフェンシートのサイズと同程度である。caged-NrGOとNrGOでは形態が異なるが、図1d、1e、および図S3に示すように、ラマン分光法、X線光電子分光法（XPS）、およびX線回折で測定した化学組成と原子構造は似ていた。ドープした窒素中のpyri-Nの濃度は〜6 wt％であり、グラフェンシートの品質を示すID/IG比は1.1であった。NrGOとcaged-NrGOで測定した接触角はそれぞれ94°±1°と127°±1°であり（図1f, g）、caged-NrGOの方が高い疎水性を示すことがわかった。また、相分離法を用いて、NrGOとcaged-NrGOの疎水性の違いを確認した。化学成分が類似した触媒のマクロな疎水性の違いは、マクロなロータス効果に由来する疎水性であることを裏付けている。酸性溶媒では、caged-NrGOはNrGOよりも有意に高いORR活性を示したが、アルカリ性媒体では、両触媒は同様の活性を示した。NrGO、caged-NrGO、Pt/C触媒のオンセット電位（Eonset）は、それぞれ0.90、0.96、0.96 （V vs. RHE）であった。NrGO および caged-NrGO のアルカリ性媒体での活性は、N ドープグラフェン触媒の既報と同様に、Pt/C に近いものであった。一方、NrGO と caged-NrGO は 0.50 M H2SO4 水溶液中で ORR 活性が著しく異なり、オンセット電位は、それぞれ0.65 Vと0.86 Vであった。一方caged-NrGOのオンセット電位は0.86 Vと依然として高く、Pt/Cよりも0.1 V低い程度に留まった。酸性条件下では、NrGOとcaged-NrGOの電極触媒活性には、疎水性以外の触媒組成はほぼ同じであるにもかかわらず、明確な違いが見られる。caged-NrGOの活性は、メタルフリー触媒の中で最高レベルの活性を示した。 | W17m01H8o76HmQJP
JPMXP1222BA0014 | 1459 | 2022 | BA | 14 | 内部利用（ARIM事業参画者以外） | 機器利用 | ---- | バイオ電極の開発 | 大山 真紀子 | 筑波大学 | 計測・分析 | 物質・材料合成プロセス | 次世代バイオマテリアル | ---- | BA-008：電界放出型走査電子顕微鏡 | [8 empty] | 電子顕微鏡/Electron microscopy,走査プローブ顕微鏡/Scanning probe microscopy,ウエアラブルデバイス/ Wearable device,バイオセンサ/ Biosensor | バイオ電極材料に利用することを目的とし、Zeolite imidazoleframework (ZIF)に酵素を固定化するための研究において、ZIFの原型となる素材の形態構造、ZIFの原型となる素材の形態構造、ZIF-酵素複合体の構造、ZIFおよびZIF-酵素複合体の結晶サイズの観察を行うためにSEMを使用した。また、酸化マグネシウム鋳型炭素、カーボンフェルトの表面構造、またそれらの酸化処理後の表面構造の観察のためにSEMを使用した。 | ZIFに関する観察は試料の乾燥粉末をSEMで観察した。酸化マグネシウム鋳型炭素とカーボンフェルトに関しては、硝酸によって酸化して、それをSEMで観察した。また、コントロール実験として、未処理の酸化マグネシウム鋳型炭素とカーボンフェルトの表面観察も行った。 | ZIFに関するSEM特性評価に基づいて、合成したそれぞれZIFのモルフォロジーに対する酵素の効果を明確に説明することが可能になった。SEMの結果は電気化学的な評価の結果を裏付けるためにも重要であると考えられる結果を得た。また、未処理の酸化マグネシウム鋳型炭素のSEM像では、炭素材料が相互接続された構造を持つ明確な孔が見られた。酸化処理した酸化マグネシウム鋳型炭素のFESEM像では、細孔に欠陥がないことがわかる。この実験により、酸性のプロセスが酸化マグネシウム鋳型炭素の細孔構造に影響を与えないことが証明された。同様に、カーボンフェルトも酸化前と酸化後に大きな影響は観察されなかった。 | oHmqJRuDo89cQX3N
JPMXP1222BA0012 | 1458 | 2022 | BA | 12 | 内部利用（ARIM事業参画者以外） | 機器利用 | 技術補助 | プレーナー型マイクロ波共振器および光センサーの作製 | 野村 晋太郎 | 筑波大学 | 加工・デバイスプロセス | 計測・分析 | 革新的なエネルギー変換を可能とするマテリアル | ---- | BA-009：パターン投影リソグラフィシステム | BA-007：ウェハーダイシングマシン | BA-024：ワイヤボンダー | [6 empty] | 光学顕微鏡/Optical microscopy,走査プローブ顕微鏡/Scanning probe microscopy,リソグラフィ/Lithography,ワイドギャップ半導体/ Wide gap semiconductor | プレーナー型マイクロ波共振器および光センサーの作製を目的とした。そのために、シリコンウエハー切断のためにダイシングマシーン、パターンニングのためにパターン投影リソグラフィシステム、電極配線のためにパッケージング装置を使用した。 | シリコン基板をウエハダイシングマシン(DAD322, DISCO)を用いて切断したのち，アセトン，プロパノール，純 水でそれぞれ超音波洗浄を行った。シリコン基板をスピンコーター(Mikasa)にセットし，フォトレジストをスピンコートした。パターン投影リソグラフィシステム(μPG501, Heidelberg instruments)を用いてマイクロ波共振器、光センサー電極構造を描画した。現像後、真空蒸着装置で金属膜を形成した。リフトオフを行い、マイクロ波共振器構造と光センサー用電極構造を作製した。ワイヤボンダー(7476D, WEST BOND)を用いて、配線を行った。 | Fig. 1にリフトオフ後のマイクロ波共振器構造の光学顕微鏡像を示す。設計通りにリフトオフされていることがわかる。作製されたマイクロ波共振器構造と光センサー用電極構造の高周波特性をベクトルネットワークアナライザ、DC特性をソースメータで評価した。当初設計どおりの特性が示されていることが確認された。 | v15pA8qAuhiF1Ed2
JPMXP1222BA0011 | 1457 | 2022 | BA | 11 | 内部利用（ARIM事業参画者以外） | 機器利用 | ---- | 電子ビーム描画装置を用いた周期ひずみグラフェン試料の作製 | 友利 ひかり | 筑波大学 | 加工・デバイスプロセス | ---- | 高度なデバイス機能の発現を可能とするマテリアル | ---- | BA-005：電子線描画装置 | [9 empty] | グラフェンには、格子ひずみによってベクトルポテンシャルが生じるという特異な性質がある。特に、格子ひずみが周期的に分布する場合には、バンドギャップやフラットバンドが生じることが予測されている。本研究では、周期ひずみ構造は、シリコン基板に電子線レジストHSQ のラインアンドスペース構造を形成し、その後、そのレジスト構造上にグラフェンを転写することによって実現する。 | 電子ビーム描画装置を利用して、Si/SiO2 基板（SiO2 285 nm）上に周期80 nm のラインアンドスペース構造を形成した。また、試料への電極接続や試料形状の加工を行うためのレジストパターンを形成した。 | ・ラインアンドスペース構造の形成Si/SiO2 基板（SiO2 185 nm）上に周期40〜100 nm のラインアンドスペース構造を形成した。レジスト種類・スピンコート条件、描画条件、現像条件は下記のとおりである。[レジスト・スピンコート条件]電子線レジスト： XR1541-002スピンコート： 6000 rpm, 60 secベーキング： 180 ℃, 2 分[描画条件]電流量： 100 pAField: 300 um2, 60000 dot電子線照射量： 2000 ~ 10000 uC/cm2[現像条件]TMAH 25 %, 30 秒純水 30 秒N2ブロー・電極パターン描画P(MMA-MAA) EL9とPMMA A2の２層レジストに対して、線幅1 um程度の電極パターンを描画した。下記の条件において描画・現像を行ったところ、設計パターン通りのレジストパターンが形成された。[レジスト・スピンコート条件]電子線レジスト： P(MMA-MAA) EL9（下層）、PMMA A2（上層）スピンコート： 3000 rpm, 60 secベーキング： 180 ℃, 10 分[描画条件]電流量： 100 pAField: 300 um2, 600000 dot電子線照射量： 250〜400 uC/cm2[現像条件]MIBK:IPA=1:3, 20 秒IPA, 30 秒エタノール：IPA＝1:1, 30 秒IPA, 30 秒N2ブロー・試料形状加工のためのレジストマスクパターン描画電子線描画装置を用い、電子線レジストZEP 520 Aのレジストマスクパターンを形成した。下記の条件において描画・現像を行ったところ、設計パターン通りのレジストパターンが形成された。[レジスト・スピンコート条件]電子線レジスト： ZEP 520 Aスピンコート： 3000 rpm, 60 secベーキング： 180 ℃, 10 分[描画条件]電流量： 100 pAField: 300 um2, 600000 dot電子線照射量： 200 uC/cm2[現像条件]ZED-N50, 30 秒MIBK, 30 秒IPA, 30 秒N2ブロー | vZttnmzywI6z4ofK
JPMXP1222BA0010 | 1456 | 2022 | BA | 10 | 内部利用（ARIM事業参画者以外） | 機器利用 | ---- | 電子ビーム描画装置を用いたメゾスコピック超伝導体試料の作製 | 友利 ひかり | 筑波大学 | 加工・デバイスプロセス | ---- | 高度なデバイス機能の発現を可能とするマテリアル | ---- | BA-005：電子線描画装置 | BA-009：パターン投影リソグラフィシステム | [7 empty] | EB | 数ミクロン以下のメゾスコピックサイズの超伝導体は、バルク結晶にはみられない性質を示す。本研究では、原子層超伝導体を微細加工技術を用いてメゾスコピックサイズに加工し、それらの電気伝導特性について調べる。 | シリコン基板(1センチ角程度)上に形成した、原子層超伝導体、六方晶窒化ホウ素などの原子層物質の積層構造に対して、電極の接続や試料形状の加工を行うために電子線リソグラフィーを用いてレジストパターンを形成した。 | ・原子層物質の積層構造への電極パターン描画P(MMA-MAA) EL9とPMMA A2の２層レジストに対して、線幅1 um程度の電極パターンを描画した。下記の条件において描画・現像を行ったところ、設計パターン通りのレジストパターンが形成された。[レジスト・スピンコート条件]電子線レジスト： P(MMA-MAA) EL9（下層）、PMMA A2（上層）スピンコート： 3000 rpm, 60 secベーキング： 180 ℃, 10 分[描画条件]電流量： 100 pAField: 300 um, 600000 dot電子線照射量： 250〜400 uC/cm2[現像条件]MIBK:IPA=1:3, 20 秒IPA, 30 秒エタノール：IPA＝1:1, 30 秒IPA, 30 秒N2ブロー・原子層物質の反応性イオンエッチングのためのレジストマスクパターン描画電子線描画装置を用い、電子線レジストZEP 520 Aのレジストマスクパターンを形成した。下記の条件において描画・現像を行ったところ、設計パターン通りのレジストパターンが形成された。[レジスト・スピンコート条件]電子線レジスト： ZEP 520 Aスピンコート： 3000 rpm, 60 secベーキング： 180 ℃, 10 分[描画条件]電流量： 100 pAField: 300 um, 600000 dot電子線照射量： 200 uC/cm2[現像条件]ZED-N50, 30 秒MIBK, 30 秒IPA, 30 秒N2ブロー | hK3QyY4vZ4xkeOVD
JPMXP1222BA0009 | 1455 | 2022 | BA | 9 | 内部利用（ARIM事業参画者） | 機器利用 | 技術補助 | 超高速時間分解電子線回折法を用いた物質の過渡的構造計測 | 羽田 真毅 | 筑波大学 | 計測・分析 | ---- | その他 | ---- | BA-002：スパッタリング装置 | [8 empty] | 成膜 | 超高速時間分解電子線回折装置の電子線源（フォトカソード）を作製するために、筑波大学の設備を利用してサファイア上にクロムと金の薄膜を成膜した。作製した電子線源を用いて、様々な時間分解電子線回折法による物質の構造ダイナミクス計測や新奇の装置開発を進めている。 | 直径12.7 mm厚み1 mmの両面研磨のサファイア基板上にスパッタリング装置（CFS-4EP-LL (i-miller)）を用いてクロムを2 nm成膜し、その上に金を25 nm成膜したものを作製し、我々の研究室で用いる超高速時間分解電子線回折実験用のフォトカソードとした。 | 我々は、作製したフォトカソードを用いて、新奇の装置開発を進めている。令和4年度に開発した装置の一つは、広時間帯域の超高速時間分解電子線回折装置である。ナノ秒レーザーをフェムト秒レーザーに電気的に同期することでナノ秒からミリ秒にわたる時間分解計測が可能な装置を開発し、従来のピコ秒からナノ秒の時間領域計測可能な電子線回折装置と組み合わせることで、9桁にわたる時間領域の物質の光誘起構造ダイナミクス計測に成功した。さらに、時間分解電子線回折装置にテラヘルツ波を導入することで、パルス電子線のパルス幅を計測するシステムも開発に成功した。このシステムではテラヘルツ波を共振器中に導入することで瞬間的な強電場を生成し、それによる極短パルス電子線のパルス幅計測している。 | tmjoBrJGnsrXifDA
JPMXP1222BA0006 | 1452 | 2022 | BA | 6 | 外部利用 | 機器利用 | ---- | 高耐圧デバイスの試作、及び電気的特性評価 | 澤田 達郎 | 京セラ株式会社 | 計測・分析 | ---- | 高度なデバイス機能の発現を可能とするマテリアル | ---- | BA-016：パワーデバイス特性評価装置 | BA-017：IRエミッション顕微鏡 | [7 empty] | パワーエレクトロニクス/ Power electronics | 現在、Siに代わる次世代半導体として、SiCやGaNに代表される広いバンドギャップを持つ半導体材料を用いた電子デバイス（トランジスタやショットキーバリアダイオード）の研究が盛んにおこなわれている。 今回、筑波大学マテリアル先端リサーチインフラ事業（ARIM）の評価装置を用いて、次世代半導体を用いたショットキーバリアダイオードの特性評価を実施したので、報告する。 | 基板上に作製したショットキーバリアダイオードをパワーデバイス特性評価装置（設備ID：BA-016）を用いて、電気的特性の評価を実施した。尚、今回評価したサンプルは、基板上に作製されたチップの状態であるため、同施設にあるIRエミッション顕微鏡（設備ID：BA-017）付帯のウェハプローバーを用いて、電極パッドとの電気的な接続を行った。 | 作製したショットキーバリアダイオードの室温における順方向特性と逆方向特性を、それぞれ図1、図2に示す。順方向特性において、立ち上がり電圧は約0.8Vと良好な結果が得られた。また、逆方向特性に関しても600V以上の十分な素子耐圧を確認することが出来た。 | 5r7sMhBPnXm5Bau1
JPMXP1222BA0004 | 1450 | 2022 | BA | 4 | 内部利用（ARIM事業参画者以外） | 機器利用 | ---- | 島状成長TiN薄膜の観察と条件探査 | 片桐 創一 | 筑波大学 | 加工・デバイスプロセス | 計測・分析 | その他 | ---- | BA-002：スパッタリング装置 | BA-006：走査型プローブ顕微鏡 | BA-014：触針式表面段差計 | BA-015：X線光電子分光装置 | [5 empty] | 走査プローブ顕微鏡/Scanning probe microscopy,電子分光,スパッタリング/Sputtering | 真空中の絶縁碍子に直流高電圧を通電する場合、碍子面上の放電により機器を損傷する危険性が高まる。絶縁破壊は主に沿面で起こり、2次電子なだれがその引き金となっていることが知られている[1]。碍子に用いるアルミナの2次電子イールド(Secondary electron emission yield:SEE yield)は7~8と高く、2次電子なだれの原因の１つとなっている。その対策として、アルミナにTiNを成膜することで2次電子イールドを低減できることが報告されている[2]。 本研究では、各種基板上に2次電子イールドを低減する膜を成長させ、様々な膜形状による放電特性の評価を行い、将来の高加速SEMに向けた絶縁ガイシの知見を得ることを目的とし、実績のあるTiNをアルミナ基板に堆積し、2次電子イールドの低減と絶縁性が両立する条件を探査する。 | 直流マグネトロンスパッタ法を用いてTiNの膜厚を変えて堆積し、2次電子イールドを測定する。測定サンプルの基板にはアルミナ(99.95 %)を用いた。スパッタリング装置によるTiNの堆積は、ターゲットにTi(99.99 %)を用い、DC Power: 250 W, Ar流量: 24.0 sccm, N2流量: 2.0 sccmとし、膜厚は堆積時間によりコントロールした。2次電子イールドは、高エネルギー加速器研究機構の山本康史先生開発の装置を使用し測定した。 | Fig. 1に、アルミナ基板に堆積したTiNの2次電子イールド測定の結果を示す。アルミナ基板は、加速電圧 0.8 kV で二次電子イールドが最大値 7.4 となり、文献値と一致した。TiNを堆積した場合、膜厚を大きくするほど二次電子イールドは減少する。1.28 nm 以上のサンプルでは二次電子イールドの最大値は２程度となり、アルミナの1/3以下に減少し十分に効果があることが確認できた。今後、TiNを堆積したアルミナ基板の表面抵抗率等を測定し絶縁特性と両立する条件を探査する。 | j6SWRxz1dhz3aeE6
JPMXP1222BA0008 | 1454 | 2022 | BA | 8 | 内部利用（ARIM事業参画者） | 機器利用 | ---- | 超ワイドバンドギャップ半導体材料を用いたデバイス作製 | 奥村 宏典 | 筑波大学 | 加工・デバイスプロセス | 計測・分析 | 高度なデバイス機能の発現を可能とするマテリアル | ---- | BA-009：パターン投影リソグラフィシステム | BA-004：電子線蒸着装置 | BA-013：半導体特性評価システム | BA-012：反応性イオンエッチング装置 | BA-022：超高温炉 |  |  |  |  | 蒸着・成膜/Evaporation and Deposition,CVD,リソグラフィ/Lithography,EB,膜加工・エッチング/Film processing and Etching,電子顕微鏡/Electron microscopy,走査プローブ顕微鏡/Scanning probe microscopy,パワーエレクトロニクス/ Power electronics,光導波路/ Optical waveguide | ベータ型酸化ガリウムを用いたショットキーバリアダイオードの作製を行うため、筑波大学の設備を利用してデバイス加工および電気的特性評価を行った。 | １．Snドープ（ Sn濃度 : 7.4x1018 cm-3）された 0.6 mm厚の n型 Ga2O3(001)基板の上に厚さ10 μmの意図的にドーピングされていないn-Ga2O3ドリフト層(Nd-Na=1.0x1016 cm-3)を成長したを成長した2インチ試料を用いた。ダイシング(BA-007)によりにより6 mm角にカットし角にカットした後、試料裏面を鏡面が出るまで平滑化した。研磨後の試料膜厚は300 μm程度である。2. 試料表面に付着した有機物除去のため、アセトン (CH3COCH3)、イソプロパノール (IPA、C3H8O)、 超 純水の順に各 1分ずつ超音波洗浄機を用いて試料を洗浄した。その後、 N2ガスを用いて試料を乾燥させた。3. 電子線蒸着装置（BA-004） を用いて、試料裏面にTi(20 nm)/Au(50 nm)を蒸着させた。4. 高温炉(BA-022)を 用 いて、 N2雰囲気 下 1.6×102 Paで 550 ℃において 1分間熱処理 をした 。5. スピンコーター(BA-011)を用いて試料上にフォトレジス ト AZ5214E を均一に塗布した。スピンコーター で は 、 試料を 10 秒間 500 rpmで回転後、 15 秒かけて 5000 rpmまで回転数を上昇させ、その後 5000 rpmで 30 秒間回転させた。ホットプレート を 用 いて 110 ℃で 2分間 、 試料 の ベーキング を 行 った。6. 電子線蒸着装置（BA-004） を用いて、メタルマスクとして、Ni(50 nm)を蒸着させた。アセトン、 IPA、超純水の順に 各 1分ずつ 洗浄し、リフトオフした。7. ドライエッチング（BA-023）を用いて、メサ構造を形成した。その後、硫酸＋過酸化水素溶液でNiを除去した。8. 触針式表面段差計(BA-014)でエッチング深さを計測した。9. リソグラフィシステム（ BA-009）を 用 いて 電極 パターン を 露光 （露光時間 30 μs、defocus: +2 後、現像液 NMD-3を用いて 1分間現像し た 。 その後超純水で 1分間洗浄し、 N2ガスを用いて試料を乾燥させた。10. 電子線蒸着装置（BA-004） を用いて、 アノード 電極 にそれぞれ Ti(20 nm)/Au(50 nm)を 真空中 (7.8×10-5 Pa程度 )で 蒸着させた。アセトン、 IPA、超純水の順に 各 1分ずつ 洗浄し、リフトオフした。11. プロセス後の表面および素子形状をそれぞれ走査型プローブ顕微鏡(BA-006)と電界放出型走査顕微鏡(BA-008)で観察した。12. 半導体特性評価装置 (BA-013, BA-016, BA-017)で C-V、I-V特性評価を行った。13. ワイヤボンダー(BA-024)を用いて、デバイスをパッケージにワイヤで接続した。 | 本研究では、 β-Ga2O3(001)面 を 用 いた 縦型 ショットキー 障壁 ダイオード (SBD)の 作製 と 各種金属のショットキー障壁高さ (SBH)に関する 電気的特性評価 を行った。β-Ga2O3(001)面 を 用 いた 縦型 SBDにおける、 ショットキー の 最適 な 電極 と SBHを 調 べた。アノード電極に Ti(20 nm)/Au(50 nm)、 Cu(20 nm)/Au(50 nm)、 Ni(20 nm)/Au(50 nm)、 Pt(20 nm)/Au(50 nm)の 4種類 を 真空中 で 蒸着 させ た。 容量-電圧 (C-V)測定 から、 各 ショットキー電極の 実効的なドナー濃度、拡散電位、 SBHを求め 、 電流密度-電圧 (J-V)測定からは、 立ち上がり電圧、 オン抵抗 、 SBH、 n値 、および耐圧 を求めた 。 アノード電極Ti, Cu, Ni, Ptを用いたSBDを比較した結果、Pt電極の場合にn値 と逆方向電流において最も優れた特性を示した。 Pt/β-Ga2O3 (001) SBDにおいて、 特性 オン 抵抗 9.71 mΩcm2と、 476.7 Vの高耐圧を得ることに成功した。 | g4OiU3nMK8T5E4up
JPMXP1222BA0003 | 1449 | 2022 | BA | 3 | 外部利用 | 機器利用 | ---- | 銀ナノワイヤーの新規合成手法の開発 | 大橋 賢二 | 株式会社中化学日本総合研究所 | 計測・分析 | ---- | 次世代ナノスケールマテリアル | ---- | BA-008：電界放出型走査電子顕微鏡 | [8 empty] | 電子顕微鏡/Electron microscopy,ナノ粒子/ Nanoparticles,ナノワイヤー・ナノファイバー/ Nanowire/nanofiber | ナノメートルサイズの直径を有する銀ナノワイヤの新規合成手法の開発を目指した。今回、筑波大学の数理物質系所有の装置として電界放出型電子顕微鏡を利用し、サンプルの形状・形態観察を行った。 | 【利用した主な装置】電界放出型走査電子顕微鏡 (SU-8020)、【実験方法】あらかじめ調整したサンプル(銀ナノ微粒子サンプル)をサンプルホルダーにマウントし、十分に乾燥後、電子顕微鏡測定により形状・形態観察を行った。 | 反応条件を種々変化させ得られた銀ナノ粒子サンプルを用い電子顕微鏡測定を行った。これらの固体サンプルは灰色の粉末として得られ、目視により判別する事は不可能である。電子顕微鏡写真から得られた画像では、主生成物としてワイヤー状の銀ナノ微粒子の生成が確認された。その直径は20nm以下である細長いナノ粒子であることもわかり、形状に関する情報を得る事にも成功した。 | WK27rTdpY6iM02FN
JPMXP1222BA0005 | 1451 | 2022 | BA | 5 | 内部利用（ARIM事業参画者以外） | 機器利用 | 技術代行 | 次世代高機能性薄膜の評価 | 都甲 薫 | 筑波大学 | 計測・分析 | 加工・デバイスプロセス | 革新的なエネルギー変換を可能とするマテリアル | ---- | BA-020：顕微ラマン | BA-009：パターン投影リソグラフィシステム | BA-003：FIB-SEM | BA-007：ウェハーダイシングマシン | BA-008：電界放出型走査電子顕微鏡 |  |  |  |  | 電子顕微鏡/Electron microscopy,スパッタリング/Sputtering,リソグラフィ/Lithography,膜加工・エッチング/Film processing and Etching,二次電池/ Secondary battery,太陽電池/ Solar cell,熱電材料/ Thermoelectric material,電極材料/ Electrode material | 高機能性薄膜（Si、Ge、C、GaAs等）は、次世代のディスプレイや太陽電池、熱電素子、二次電池等の材料として有望である。ガラスやプラスチック等の汎用基板上に合成された各材料について、その特性を評価することを目的とする。 | Ta箔上に非晶質C層とNi層を各25–500 nm堆積後、600 ℃の熱処理を施し、層交換を誘起した。MLGを金属Liと対向させ、電解液1M LiPF6in EC/DEC（1:1 v/v）を用いた二極式セルを作製し、充放電試験を行った。 | Ni除去後の試料表面のラマンスペクトルから、MLGに起因した3つのピークが得られた（Fig. 1(a)）。100 nmの試料の断面TEM像より、MLGは基板に垂直に配向していた（Fig. 1(b),(c)）。各試料の充放電特性を測定した結果、膜厚が大きいほどプラトー領域が増大した（Fig. 2(a),(b)）。一方、0.1 V以上で見られる非プラトーな容量は膜厚による大きな変化が見られず、界面に生成された金属酸化物に起因することが推察された。 | 5DA3YYup9B6MfbUZ
JPMXP1222YG0022 | 3280 | 2022 | YG | 22 | 外部利用 | 技術相談 | ---- | ナノ粒子分散系の粘弾性 | 川口 佑介 | TPR株式会社 | 加工・デバイスプロセス | ---- | マルチマテリアル化技術・次世代高分子マテリアル | ---- | [9 empty] | ナノ粒子,粘弾性,レオメータ | ナノ粒子を分散させたサスペンジョンの動的粘弾性測定、定常流下での粘度測定について山形大学に技術相談を行った。山形大学よりサスペンジョンの粘度によって、共軸円筒治具か、平行平板、円錐などからどのように治具を選択するか、溶媒の種類によって治具の材質をどう選ぶか、溶媒が蒸発性である場合にどのように測定するかについて情報提供。具体的な材料に関する情報、測定の詳細については後日話し合うこととなった。 |  |  | T992iJ69v16jEcgw
JPMXP1222YG0025 | 3262 | 2022 | YG | 25 | 外部利用 | 技術代行 | ---- | 可塑化処理されたポリエチレン・ポリプロピレンの伸長粘度 〜添加剤の影響 | 塩野 武男 | （株）オオハシ | 加工・デバイスプロセス | ---- | マルチマテリアル化技術・次世代高分子マテリアル | ---- | YG-001：ツインドライブ型レオメータ | [8 empty] | 粘弾性,伸長粘度,架橋 | 汎用樹脂であるポリエチレン（PE）やポリプロピレン（PP）の耐熱性などを向上させるため、分子鎖どうしの共有結合による橋架け反応が施される。これらを用いた製品の処分において、架橋高分子は可塑性有しないためリサイクルが出来ず、これまで焼却あるいは埋め立て処分されていた。今日、SDGｓやESGの観点から使用後のリサイクルが望まれている。ここでは、可塑性を付与するため脱架橋処理時に添加剤を導入し、どのような種類がPE、PPの脱架橋に有効か評価を実施する。 | さまざまな可塑化助剤を添加し、高せん断混練機にて脱架橋処理したPE、PPペレットを用いた。各サンプルを、200℃、約１０MPaで熱プレスを行い、厚さ1mmのシート状サンプルを作製した。粘弾性測定はすべて200℃、 窒素雰囲気下、線形範囲のひずみで行った。伸長粘度は一定ひずみ速度で伸長を行い、ひずみ速度は0.1、0.3、１/sとした。 | 可塑化助剤AとBを添加した脱架橋PEは、高温溶媒で抽出されるゲル分率がほぼ同じであったが、架橋剤Aは貯蔵弾性率が低周波数側で1/5以下に減少し、またその周波数依存性もやや大きくなっており、可塑化が進んでいることが分かる。この傾向はメルトフローレートと一致している。可塑化助剤Aでは、貯蔵弾性率と損失弾性率がほぼ一致し、可塑化助剤Bを用いた系では貯蔵弾性率の方が大きくより弾性的であり、架橋網目がより多く残っていると言える。伸長流動下では、可塑化助剤Aを用いた方が線形粘度は低下する一方、大変形下でやや非線形性が強くなっている。脱架橋処理されえたPPでは、貯蔵弾性率と損失弾性率がほぼ一致するところまで可塑化されており、伸長粘度についてはかなり強いひずみ硬化性を示した。これは長鎖分岐PPに近い性質であり、可塑化がより進んでいると考えられる。また、添加剤を用いた方がややひずみ硬化性が強くなっている。 | xVnybap476WvIORf
JPMXP1222YG0023 | 3261 | 2022 | YG | 23 | 外部利用 | 技術代行 | ---- | PA/変成ETFE、EVOH変成ETFEブレンドの粘弾性測定と物性 | 西 栄一 | AGC(株) | 加工・デバイスプロセス | 計測・分析 | マルチマテリアル化技術・次世代高分子マテリアル | ---- | YG-001：ツインドライブ型レオメータ | [8 empty] | 粘弾性,リアクティブ,ブレンド,バリア,成形/Molding,コンポジット材料/ Composite material,高強度・生分解性プラスチック/ High-strength, biodegradable plastic | これまでPA/EVOH/m-ETFE3成分系のブレンドにて、PA/EVOH/未変成ETFEブレンドには見られない貯蔵弾性率の大きな増加、伸長流動下での応力急上昇が観察されており、FT-IRの結果からも前者は明らかにリアクティブプロセッシングとなっていることが推測される。ｍ-ETFEとPAあるいはEVOHのどちらの反応が支配的であるか検討するため、これら2成分系の伸長流動測定を行った。 | サンプルとしてPA(MFR=10.5g/10min, 235°C, 2.16kg)、EVOH(MFR=7.4g/10min, 235°C, 2,16kg, エチレン含有量 32mol%)，m-ETFE(MFR=4.1g/10min, 235°C, 2,16kg)を用いた.混練は二軸押出機を用い260°C，200rpmで行った。その後，熱プレスを用い，240°C，1.5min溶融後，15MPaで1minプレスを行い，25°C，15MPaで1min冷却プレスを行った。一軸伸長粘度測定は幅26mm，長さ10mm，厚み0.3mmのサンプルをプレス成形により作製し，240°C，ひずみ速度0.1, 0.3, 1.0/sで行った。 | PA/m-ETFE系では、伸長粘度の線形部も大きく増加し、時間に対する傾きも大きいが、ほぼ線形曲線に一致しており、さらに20/80では大変形下で線形領域から低下する傾向を示した。一方、EVOH/m-ETFE系でも同様に線形粘度が増加し、さらに60/40（wt/wt）では大変形下において明らかにひずみ硬化を示し、さらに40/60、20/80では小さなひずみで破断している。両方のブレンド系とも非相容であり、また伸長粘度も全体的に増加していることからグラフト反応が起きていると思われるが、なぜ非線形挙動が異なるのか詳細は不明である。両者の違いはPAとEVOHの分子鎖の長さ、ヒドロキシ基の数であり、EVOH系の方がより多くの反応が生じ、複雑な分子鎖構造を作った可能性が考えられる。 | jfSd8u4vNB6Eo7nO
JPMXP1222BA0001 | 1447 | 2022 | BA | 1 | 内部利用（ARIM事業参画者） | 機器利用 | 技術補助 | 3d窒化物磁性薄膜の磁気輸送特性の評価 | 末益 崇 | 筑波大学 | 加工・デバイスプロセス | ---- | 高度なデバイス機能の発現を可能とするマテリアル | ---- | BA-009：パターン投影リソグラフィシステム | [8 empty] | リソグラフィ/Lithography,膜加工・エッチング/Film processing and Etching,スピントロニクスデバイス/ Spintronics device | 低消費電力の新規不揮発性メモリの開発に向け、磁化の向きを1ビットの情報に対応させ、電流で制御する研究が行われている。この研究の一環として、不純物を添加したフェリ磁性体Mn4N薄膜に注目している。これまでの研究で、Niを微量添加することで角運動量補償が生じ、補償組成近傍で室温下において磁場を用いない条件で世界最速の磁壁移動を達成した。しかし、より低電流密度での磁壁移動のため、材料探索が必要である。磁化補償点の前後で、磁気モーメントの方向が反転するため、試料の磁気輸送特性の評価が、補償点の有無を判断する際に有効である。本研究では、非磁性不純物を添加したMn4N膜をエピタキシャル成長し、その磁気輸送特性を評価した。 | SrTiO3(001)基板上に、分子線エピタキシー法により非磁性不純物(Auなど）を添加したMn4N膜をエピタキシャル成長した。成長後、パターン投影リソグラフィシステムを用いて、薄膜をHallバーの形状に加工した。その後、物理特性測定システムを用いて、試料の面直方向に磁場を印加して、磁気輸送特性を室温で評価した。 | 図1に、Auを添加した試料(Mn4-xAuxN)の室温での磁気輸送特性を示す。Auの組成xが0.1と0.2の間で、磁気輸送特性の符号が反転している。Mn4Nでは、フェルミ面の状態密度は、面心サイトに位置するMn原子が主に担うことが分かっている。このため、符号が反転したことは、面心サイトのMn原子の磁気モーメントが反転したためと考えられる。今後、X線磁気円二色性測定により、角サイトに位置するMn原子の磁気モーメントの方向を含めて、詳細に検討する予定である。 | 7L6U46ya0fVVO1Gt
JPMXP1222YG0021 | 2625 | 2022 | YG | 21 | 内部利用（ARIM事業参画者） | 機器利用 | ---- | 共押出多層フィルム波状荒れ評価のための表面、界面の観察 | 武田 敬子 | 山形大学大学院有機材料システム研究科 | 計測・分析 | ---- | マルチマテリアル化技術・次世代高分子マテリアル | ---- | YG-003：形状解析レーザ顕微鏡 | [8 empty] | 共押出, 多層フィルム, 層界面, フィルム界面荒れ, ひずみ硬化性,光学顕微鏡/Optical microscopy,高周波デバイス/ High frequency device,エリプソメトリ/Ellipsometry,光導波路/ Optical waveguide,メタマテリアルメタマテリアル/ Metamaterial | 共押出フィルムである特定の条件により、フィルム表面や層界面に波状荒れがしばしば発生し問題となる[1]。フィルム表面と界面の状態を把握することは重要である。今回、ひずみ硬化性有り・無しの樹脂同士でそれぞれ共押出（二層）フィルムを作成し、層界面を形状解析レーザ顕微鏡により、観察した。 | 低密度ポリエチレン(LDPE)と高密度ポリエチレン(HDPE)同士で共押出した二層フィルムの表面粗さと層界面の荒さを形状解析レーザ顕微鏡で計測した。撮影条件は以下対物レンズ：標準レンズ20倍、高精細、測定サイズ：高精細、測定モード：透明体（最表面）、透明体（膜厚） | サンプルの表面荒さを図1に示す。HDPE同士の二層フィルムより、LDPE同士の方が表面に凹凸が見られ筋状の線が入っており、より荒れているのがわかった。図2に同サンプルの界面粗さ、図3に3Dにした界面粗さを示す。どちらもLDPE同士の二層フィルムの粗さの程度が大きいことがわかった。ひずみ硬化性有りの樹脂の場合、共押出時、粘度が高く押し出しにくいことが界面荒れにつながっていると考えられる。 | lNeassVIwz9y8814
JPMXP1222YG0020 | 2624 | 2022 | YG | 20 | 外部利用 | 技術代行 | ---- | PA/EVOH/変成ETFEブレンドの粘弾性測定、伸長サンプル作製 | 西 栄一 | AGC（株） | 加工・デバイスプロセス | 計測・分析 | マルチマテリアル化技術・次世代高分子マテリアル | ---- | YG-001：ツインドライブ型レオメータ | [8 empty] | 低温衝撃,バリヤ,ETFE,高強度・生分解性プラスチック/ High-strength, biodegradable plastic | 燃料タンクやホースは強度とともにバリア性、成形加工性が求められる。フッ素系ポリマーは耐薬品性に加え、低温衝撃性にも優れるが他の樹脂との親和性が低い。本研究では官能基を導入した変成フッ素高分子を用いて、リアクティブプロセッシングによって作製されたポリマーアロイがどのようなモルフォロジーを形成するか、それによるレオロジーや加工性に及ぼす影響を検討する。前回、PA/EVOH/m-ETFEにおいて、m-ETFEに由来するドメインは見られなかったため、かなり小さなドメインとし存在していると思われることから、粘弾性測定を行い、界面張力を計算により求めた。 | ポリアミド（PA）、エチレンビニルアルコール共重合体（EVOH）、変成エチレンーテトラフルオロエチレン交互共重合体（m-ETFE）を二軸押出機によって溶融混練した。粘弾性は、周波数0.1〜100rad/s、240℃で測定した。伸長流動下でのドメインの変形を確認するため、伸長下、ひずみ1において変形を停止し、ただちに冷却することでTEM観察用試料を作製した。 | タイムスイープテストにより、時間に対して安定な領域を求め、そこから周波数範囲を1〜100rad/sとした。PA/EVOHはPAやEVOHよりやや高い貯蔵弾性率を示す一方、ｍ-ETFE添加系では明らかに高い貯蔵弾性率を示した。TEM観察からｍ-ETFEドメインサイズが40nm程度ときわめて小さいことが明らかとなった。これまでの結果から混練時にm-ETFEとEVOHあるいはPAとのグラフト反応が生じ、これが界面張力を減少させたものと考えられる。伸長流動下でのひずみ硬化性の原因を探るために伸長中に変形をとめた試料断面をTEM観察したところドメインの変形が見られ、ドメイン界面におけるグラフト鎖の存在がドメインの変形あるいはETFE鎖の伸長抵抗となったことが1つの可能性として明らかになった。 | pW70X4wJjc0sBxs3
JPMXP1222YG0009 | 2613 | 2022 | YG | 9 | 外部利用 | 技術代行 | ---- | 可塑化処理された架橋ポリエチレンの伸長粘度 | 塩野 武男 | （株）オオハシ | 加工・デバイスプロセス | 計測・分析 | マルチマテリアル化技術・次世代高分子マテリアル | マテリアルの高度循環のための技術 | YG-001：ツインドライブ型レオメータ | [8 empty] | ,架橋,ポリエチレン,リサイクル,粘弾性,資源使用量低減技術/ Technologies for reducing resource usage,高強度・生分解性プラスチック/ High-strength, biodegradable plastic | 強度に優れるポリエチレンをさらに耐熱性を向上させるため、分子どうしの共有結合による橋架け反応が施されるが、可塑性が失われるためこれまでリサイクルが出来ず、これまで焼却処分されていた。今日、SDGｓやESGの観点から使用後のリサイクルが望まれている。さまざまな混練条件により可塑化処理された架橋ポリエチレンについて、溶融状態における伸長流動下での粘度の過渡応答を測定し、混練条件と可塑化の度合いを比較する。 | さまざまな可塑化助剤の添加や混練条件を変えて可塑化処理を行った架橋高密度ポリエチレンペレットをサンプルとした。各サンプルを、200℃、約１０MPaで熱プレスを行い、厚さ1mmのシート状サンプルを作製した。粘弾性測定はすべて200℃、窒素雰囲気下で行った。一定ひずみ速度で伸長を行い、ひずみ速度は0.1、0.3、１/sとした。 | 可塑化処理されたPEの伸長粘度は、一般的な線状高分子にくらべてその線形部分についても大きな時間依存性を示した。また、今回測定を行った伸長粘度の線形領域は、動的粘弾性から予測される伸長粘度と一致しないことが分かった。大きなひずみ下では線形粘度から上方向に逸脱するひずみ硬化性が見られたが、長鎖分岐を有する低密度PEのような大きな立ち上がりまでは達していないようである。ただ、より高回転でせん断処理を行うことと熱可塑性樹脂を少量添加することは可塑化の観点から有効であることが分かった。 | YTYGqdUU25xZ3pe9
JPMXP1222BA0002 | 1448 | 2022 | BA | 2 | 内部利用（ARIM事業参画者） | 機器利用 | 技術補助 | シリサイド半導体BaSi2を用いた薄膜太陽電池の研究 | 末益 崇 | 筑波大学 | 計測・分析 | ---- | 高度なデバイス機能の発現を可能とするマテリアル | ---- | BA-019：分光エリプソメータ | BA-020：顕微ラマン | BA-007：ウェハーダイシングマシン | [6 empty] | 赤外・可視・紫外分光/Infrared and UV and visible light spectroscopy,高品質プロセス材料/ High quality process materials | 薄膜太陽電池の新材料としてBaSi­2に注目している。BaSi2は地殻中に豊富な元素から構成されており、禁制帯幅が1.3 eVと太陽電池に適した値をもち、また、間接遷移型半導体でありながら光吸収係数が大きいとの特徴をもつ。これまでの研究で、ガラス基板上でもSi基板上に形成したBaSi2エピタキシャル膜に匹敵する分光感度を実証しており、光吸収層としての特性向上が達成されてきた。太陽電池を作製する上で、光吸収層で励起したキャリアを分離するホール輸送層（HTL）が必要である。HTLには、BaSi­2との仕事関数差が大きく、ワイドバンドギャップであることが求められる。一方、電子輸送層(ETL)には、電子親和力が大きく、ワイドバンドギャップであることが求められる。本研究では、禁制帯幅が大きく、電子親和力が小さい NiOをHTLとして検討した。本研究では、堆積条件により、NiOの光学吸収端がどのように変化するか調べた。 | NiOターゲットを用いて反応性スパッタ法により、ダイシングソーで1 cm四方にカットしたガラス基板上に、NiO膜を堆積した。投入電力を50 Wに固定した。プロセスガスにはArとO2を用いて、全ガス流量に対するO2流量の割合を2%に固定し、堆積時の基板温度を室温から300 ℃まで変えた。最後に、電気特性評価のため試料表面に直径1 mm、厚さ150 nmのAl電極を堆積した。光学特性を分光エリプソメータで、また、電気特性をHall測定で、両者とも室温で評価した。 | 図1に、Hall測定から求めたキャリア密度および移動度の堆積温度依存性を示す。NiOはp型を示し、ホール密度は1017から1021 cm-3まで、堆積温度により大きく変化した。移動度は、ホール密度の増加に伴い減少した。図2に、分光エリプソメータで評価した光学吸収端を示す。NiO膜は間接遷移を示し、その光学吸収端は室温堆積時の1.9 eVから200 ℃堆積時の3.2 eVまで、大きく変化した。今後、紫外光電子分光測定により、NiO膜のイオン化エネルギーを求めることで、図2で用いた光学吸収端を値を用いて、各堆積温度に対するNiOの電子親和力を評価する予定である。 | P5Ln4vsPRET3fnRm
JPMXP1222YG0007 | 2611 | 2022 | YG | 7 | 外部利用 | 技術代行 | ---- | ポリアミド超多層フィルムの開発1 | 伊原 幸靖 | 朝日インテック（株） | 加工・デバイスプロセス | ---- | マルチマテリアル化技術・次世代高分子マテリアル | ---- | YG-002：共押出システム | YG-006：513層多層押出成形金型 | [7 empty] | 超多層フィルム,ポリアミド,異種材料接着・接合技術/ Dissimilar material adhesion/bonding technology,高強度・生分解性プラスチック/ High-strength, biodegradable plastic | ポリアミドは、機械強度、耐熱性、ガスバリア性などに優れ、このTダイキャストフィルムは耐摩耗性、耐屈曲性に優れることから耐ピンホール性が良好である 。このためポリアミドフィルムは、特に強度やガスバリア性が要求される食品包装分野を中心に幅広く使用されている。しかし、近年、環境意識の高まりから薄膜化による使用量の削減や、フードロス削減のための高バリア性が求められるようになっており、加工面での高性能化が期待されている。ここでは、ポリアミド系樹脂を用いた超多層押出成形により、強度等のフィルム物性が変化するか検討を行う。 | ポリアミド12及びポリアミド12エラストマーを単軸20 mm phi、25 mm phiの押出機に供給し、マルチプライヤ金型を用いて分割、積層し、Tダイから210℃にて厚み50～150μmにてフィルムを作製した。始めに513層金型とし、その後、金型構成を33層に変更し、層比の異なる2種類のサンプルを取得。それぞれの層構成に対し、押出装置の回転数を調整することで各層厚みも変更した。 | 33層、513層ともにフィルムの成形が可能であった。取得したサンプルは、33層（押出機①20rpm、押出機②20rpm）、33層（押出機①10rpm、押出機②20rpm）、513層（押出機①20rpm、押出機②20rpm）、513層（押出機①10rpm、押出機②20rpm）であった。拡大観察にて層構造を確認できたが、層数・層厚の確認は不可であった。今回使用した樹脂に関しては、従来使用している樹脂に比べて、溶融粘度が低く、ネックインとドローダウンが大きくなって成形が難しいと予測していたが、フィルムキャステングは可能であった。これが2つの樹脂を組み合わせたことによるのか、超多層化したことによるのかは分かっていない。 | crAILZD6comA7ttR
JPMXP1222YG0008 | 2612 | 2022 | YG | 8 | 外部利用 | 技術代行 | ---- | 可塑化処理された架橋ポリエチレンの動的粘弾性測定 | 塩野 武男 | （株）オオハシ | 加工・デバイスプロセス | 計測・分析 | マルチマテリアル化技術・次世代高分子マテリアル | マテリアルの高度循環のための技術 | YG-001：ツインドライブ型レオメータ | [8 empty] | リサイクル,架橋,ポリエチレン,資源使用量低減技術/ Technologies for reducing resource usage,高強度・生分解性プラスチック/ High-strength, biodegradable plastic | 強度に優れるポリエチレンをさらに耐熱性を向上させるため、分子どうしの共有結合による橋架け反応が施されるが、可塑性が失われるためこれまでリサイクルが出来ず、これまで焼却処分されていた。今日、SDGｓやESGの観点から使用後のリサイクルが望まれている。さまざまな混練条件により可塑化処理された架橋ポリエチレンについて、溶融状態における動的粘弾性（ひずみ依存性、周波数依存性）を測定し、混練条件と可塑化の度合いを比較する。 | さまざまな可塑化助剤の添加や混練条件を変えて可塑化処理を行った架橋高密度ポリエチレンペレットを提供し、200℃、約１０MPaで熱プレスを行い、厚さ1mm、直径25mmのプレート状サンプルを作製した。粘弾性測定はすべて200℃、窒素雰囲気下で行った。まず、線形範囲を確認するために角周波数1 rad/sにてひずみ0.001〜1の範囲でひずみスイープを行った。その後、角周波数100〜1rad/s の範囲で周波数スイープを行った。 | ひずみスイープよりひずみ0.3程度までは線形性が担保されており、トルクも十分であることからここではすべてせん断ひずみは0.05とした。二軸混練することによって、貯蔵弾性率、損失弾性率の周波数依存性は大きくなるが、混練時に少量の熱可塑化樹脂を添加すると、さらに低周波数側の貯蔵弾性率が低下しており、可塑化がより促進されていることが分かった。また、混練時のせん断速度が大きい方が可塑化は促進されていることも分かった。 | u8mZ1LfJ9x9730dS
JPMXP1222TU0212 | 3096 | 2022 | TU | 212 | 外部利用 | 技術相談 | ---- | SnCu合金層の観察 | 村越 裕之 | 日本電波工業株式会社 技術企画部 | 計測・分析 | ---- | 高度なデバイス機能の発現を可能とするマテリアル | ---- | TU-507：集束イオンビーム加工装置 | [8 empty] | シリコン基材料・デバイス, 光学材料・素子,集束イオンビーム/Focused ion beam | はんだ実装した電子部品のCu部が破断してオープン故障した．はんだのSnと電子部品のCuによるカーケンダルボイド或いはエレクトロマイグレーションが疑われるため、本技術相談により破断断面観察することで真因追及の一助としたい。 | 故障品・未故障品を使用し、FIB加工によりTEM試料作製し、構造解析を狙う．破断面及びその周辺領域を観察することで初期の接合界面がSnCu拡散にて破断に至るまでのプロセスを必要な装置にて定性・定量分析から推定する。 | 今年度は解析を進めるにあたっての情報共有や試料作製の前処理検討までを行い、次年度以降、本格的な解析を実施することとした。 | Z1cl17vX77x9INzn
JPMXP1222BA0007 | 1453 | 2022 | BA | 7 | 内部利用（ARIM事業参画者） | 機器利用 | ---- | X線光電子分光を用いたホウ素含有物質に関する物質科学の研究 | 近藤 剛弘 | 筑波大学 | 物質・材料合成プロセス | 計測・分析 | 次世代ナノスケールマテリアル | ---- | BA-015：X線光電子分光装置 | [8 empty] | 電子分光,ナノシート/ Nanosheet | 本研究では我々が2017年に論文報告したホウ素と水素で構成される新しい二次元物質であるホウ化水素（またはボロファン）や2021年に論文報告した新しい二次元物質である硫化ホウ素シートなどを基軸とし、様々なホウ素含有物質に関する物質科学の研究を展開する。具体的には、これらのホウ素含有二次元物質や、これらを基本とした誘導体、あるいは新しい物質候補群の熱触媒特性、電気化学触媒特性、水素吸蔵特性を明らかにする。この際、ホウ素含有物質の表面の物性を決定づける表面構成元素の組成や化学的状態をX線光電子分光で評価する。 | X線光電子分光によりホウ素のコアレベルを測定し電荷状態を評価するとともに、他の元素の存在とその量の確認を行う。 | ホウ化水素シートに2nm程度のサイズのニッケルナノ粒子が高分散で担持された複合物質や六ホウ化カルシウムに含有しているカルシウムイオンの半分が水素イオンと置換した物質などの新しい物質群の創出に成功した。また、ホウ化水素の水素欠損部位に二酸化炭素が吸着することや、約150℃で二酸化炭素をエタン分子に転換する機能（すなわちCCカップリング触媒機能）がホウ化水素に備わっていることを見出した（Fig. 1）。これらの結果について論文発表を行った。 | 4sXK3NUDxE45tenM
JPMXP1222TU0207 | 2801 | 2022 | TU | 207 | 外部利用 | 技術代行 | ---- | 微細構造の試作と解析 | 杉田 丈也 | 京セラ株式会社 先進技術研究所光学基盤技術ラボ | 計測・分析 | ---- | 高度なデバイス機能の発現を可能とするマテリアル | マルチマテリアル化技術・次世代高分子マテリアル | TU-504：超高分解能透過電子顕微鏡 | TU-517：透過電子顕微鏡 | TU-507：集束イオンビーム加工装置 | TU-508：集束イオンビーム加工装置 | [5 empty] | デバイス・センサー関連材料, Si基電子デバイス, 光学材料・素子,電子顕微鏡/Electron microscopy,集束イオンビーム/Focused ion beam | 特有の機能発現をする微細構造の開発を目的とし、主として試作コインランドリにて構造の試作を実施中である。 作製構造の精緻な解析（寸法、結晶性、元素分析等）により発現機能の裏付けを取る。特に結晶構造を精査し、界面の状況を観察する。 | 作製構造物の表面から集束イオンビーム加工装置にて薄片試料を作製し、TEMを用いて構造物断面の寸法、結晶性、組成分析を行った。 | 図1に作製構造の断面（TEM）像を示す。色の違いは構成元素の違いを表している。本解析対象はデバイスとしての機能不全が明らかになっていたが、光学顕微鏡等を含めた外観検査ではその不具合原因が分かっていなかった。しかし本解析により、作製工程中に混入したと推測される汚染物質（赤色部）、凹部近傍での元素欠損（青色部）、組成のムラ（緑色部）などが明らかになり、改善点の明確化が図れた。 | Z6l8AUZlgVVSAelR
JPMXP1222TU0208 | 2765 | 2022 | TU | 208 | 外部利用 | 技術代行 | ---- | スパッタリング膜の断面観察 | 西川 周二 | 小島プレス工業株式会社 研究開発部 | 計測・分析 | ---- | 高度なデバイス機能の発現を可能とするマテリアル | マルチマテリアル化技術・次世代高分子マテリアル | TU-504：超高分解能透過電子顕微鏡 | TU-507：集束イオンビーム加工装置 | TU-508：集束イオンビーム加工装置 | [6 empty] | 銅基合金, 気相蒸着, 薄膜,電子顕微鏡/Electron microscopy,集束イオンビーム/Focused ion beam,高品質プロセス材料/ High quality process materials,異種材料接着・接合技術/ Dissimilar material adhesion/bonding technology | 自動車用の耐食審美材料の開発において、樹脂基板上の成膜したCuスパッタリング薄膜層中の内部組織の観察と分析を目的とする。 | 10mm角で厚さ3mmのポリフェニレンスルファイド（PPS）樹脂の上に、マグネトロンスパッタリングにてアルゴンガス中で膜厚が1.2μmのCu膜を積層し加熱を施す。積層膜の界面を挟んでFIBにて薄膜試料をサンプリングしSEMにて観察と分析を行う。また比較材として基材にSiを用い、基材による組織形成ならびに界面状態を観察する。 | PPS樹脂基板材は、スパッタリング膜や樹脂の中にもボイドやクラック等の欠陥が観察できる（図1. (a)(b)）。加熱前はスパッタリング層は単層であったが加熱処理により三層となり厚みの増加を確認できる。これは加熱による表面の酸化物の形成と界面近傍での反応層の形成に起因すると考察する。一方、Si基板材でもスパッタリング膜中にボイドは観察できたがクラックは観察できない（図1. (c)）。スパッタリング層は加熱により表面層を確認できるが、樹脂基板材で観察された界面反応層は観察できない（図1. (d))。本成膜条件では基板によらずボイド欠陥が形成され、スパッタリング材でのクラック発生は、基板の樹脂とCuとの熱膨張率が大きいためと考察する。 | oXi78InT1PsiU8ow
JPMXP1222TU0209 | 2764 | 2022 | TU | 209 | 内部利用（ARIM事業参画者以外） | 技術補助 | 技術代行 | Evaluation of physical properties of Al whiskers | LUDWIG THOMAS | 東北大学大学院 工学研究科 | 計測・分析 | ---- | 次世代ナノスケールマテリアル | 高度なデバイス機能の発現を可能とするマテリアル | TU-507：集束イオンビーム加工装置 | TU-508：集束イオンビーム加工装置 | [7 empty] | ウィスカー,集束イオンビーム/Focused ion beam,ナノワイヤー・ナノファイバー/ Nanowire/nanofiber | The objective of this project was to prepare samples of Al whiskers for TEM observation. Al whiskers can be fabricated by heating a passivated Al thin film on an Si wafer via the mechanism of stress induced atomicmigration. Al whiskers are expected to improve performance of sensors and to be used in MEMS, micro electro-mechanical systems. In order to investigate mechanical properties of the fabricated Al whiskers, tensile tests were conducted on whiskers fabricated under two different conditions. The crystal structure of each whisker is considered to have a great impact on its tensile strength. The FIB machines Quanta and Versa were used to prepare thin slices of tested Al whiskers for TEM observation of crystal structure. | One of three tested Al whiskers was transferred onto a Cu TEM grid via a micromanipulator and attached to the surface by SEM glue from the company Kleindiek. The other 2 tested Al whiskers were transferred to an AFM cantilever chip. The SEM glue used is designed to harden after electron beam exposure at acceleration voltages above 20kV and provides firm fixation of the whisker to the substrate. Afterwards, whiskers were covered with a protection layer of Pt and C. When depositing C, it was essential to create a flat top surface for better stability during ion beam etching. In a next step, the area above and below the whisker was removed and the whisker was cut free from its surroundings except for one part; this is called J cut. After attaching the lamella to an Omniprobe via C deposition, it was transferred from the substrate to the post of a TEM half grid and fixated via C deposition at 6 points. The post was carved out prior to lamella transfer, so that only 2um on each side of the lamella would touch the post. Then the lamella was thinned until a thickness below 70nm. Measuring the exact thickness is a difficult task, which is why the actual thickness is estimated from the degree of translucence during observation at 2kV acceleration voltage in SEM mode. The whisker appears then in light grey, with white surroundings. | When using the Cu TEM grid, the difference in etching speed between Cu and Al, or Cu and SEM glue would lead to preferential etching of Al and the SEM glue. This resulted in a visible step at the whisker Cu interface. Special care had to be taken to remove the step. Therefore, using an AFM cantilever chip made from Si was found to achieve a greater ease of preparation. Furthermore, not covering the whole whisker, but leaving a small portion of 2 um on the side uncovered helped greatly to find and keep the right spot during slicing. By this approach much thinner lamellas could be fabricated. Finally, best results were achieved with perfectly straight whiskers. Even a slight curvature of the whisker of 4 degree reduces the area which can later be observed in TEM by half. Therefore, special care shall be taken when attaching the whisker to the AFM cantilever chip. In summary, three whiskers of two different conditions were successfully prepared in FIB for TEM observation. | NvB5J1E4x045fopH
JPMXP1222TU0023 | 2604 | 2022 | TU | 23 | 内部利用（ARIM事業参画者以外） | 機器利用 | 技術代行 | 多結晶金属材料の微細構造解析 | 嶋田 雄介 | 東北大学 金属材料研究所 | 計測・分析 | ---- | 高度なデバイス機能の発現を可能とするマテリアル | ---- | TU-504：超高分解能透過電子顕微鏡 | TU-507：集束イオンビーム加工装置 | TU-508：集束イオンビーム加工装置 | [6 empty] | 銅基合金, 構造用銅合金, 核融合炉材料,電子顕微鏡/Electron microscopy,集束イオンビーム/Focused ion beam,電子回折/Electron diffraction,エリプソメトリ/Ellipsometry | 主に核融合炉において応用が期待されているCu合金や鉄基合金などの金属・合金材料について、各種電子顕微鏡を用いたマルチスケールあるいはマルチディメンジョンでの組織解析を行う。得られた成果は強度特性とも併せてプロセス改善の指標とする予定である。 | 試料となるバルクCu合金は利用者の研究グループにおいて、Cu粉末とCu-Y化合物粉末をメカニカルアロイングで混合し、熱間等方加圧（HIP）焼結によって作製した。今回の試料の特徴は酸素供給源を従来の酸化物の添加から、原料粉末の熱酸化被膜の利用へと変化させたことにある。得られた試料について、東北大ARIM事業装置である透過電子顕微鏡（TEM）により組織観察を行った。また、TEM試料作製には同じく共同利用装置である集束イオンビーム（FIB）を用いた。 | 今回作製した酸化物分散強化（ODS)-Cu合金は従来のものと同様にCu粒径が二極化したバイモーダルな組織であったが、これまで脆化の要因となっていた微細Cu粒領域の幅が広くなるなど組織均一化への変化がみられた。また、図1に示すように、粗大Cu粒内において微細なY2O3粒子が分散している様子もみられ、粒内強度の向上も期待される組織となっていた。実際に本合金について曲げ試験による機械強度評価を行ったところ、従来バルクよりもわずかな降伏強度の低下がみられた一方で、延性においては曲げひずみが10%を超えても破断しないなど非常に大きな改善がみられた。本成果は、今後のODS-Cu合金の作製プロセス設計において有用な知見であり、すでに本結果を基にしたプロセス改善を進めているところである。 | GvlZIhQf091rqmaY
JPMXP1222TU0205 | 1444 | 2022 | TU | 205 | 内部利用（ARIM事業参画者以外） | 機器利用 | ---- | 薄膜トランジスタに関する研究 / Study on thin film transistor | 後藤 哲也 | 東北大学 | 加工・デバイスプロセス | ---- | 高度なデバイス機能の発現を可能とするマテリアル | ---- | TU-105：中電流イオン注入装置 | [8 empty] | イオン注入, 薄膜トランジスタ | ポリシリコン薄膜トランジスタ（TFT）のソース/ドレイン領域形成のためのイオン注入を実施した。良好な特性を有するTFTを作製することができた。 | n型TFTを製作するため、石英基板上に形成したポリシリコンのソース/ドレイン領域にP+イオンの注入を、中電流イオン注入装置により行った。ポリシリコン膜厚は100nmである。注入エネルギーは13keV, ドーズ量は1.3E13cm-2とした。注入後に行う活性化アニールの効果を評価するため、ポリシリコンのべた膜にも同条件でイオン注入を行った。 | イオン注入後のポリシリコンのべた膜を窒素雰囲気中550℃1時間のアニールを行ったところ、シート抵抗は1.4kΩ/□程度となり、シリコン中にドープしたPがn型不純物として活性化していることを確認した。これにより、TFTのソース/ドレイン層として利用可能であることを確認した。Fig.1に、作製したTFTのトランスファー特性を示す。等価酸化膜厚（EOT）は40nmである。移動度は200cm2/Vs程度、サブスレショルドスウィング（S値）は0.2～0.3V/decと算出され、良好な特性を有することが確認できた。今後このTFTを用い、電気的特性の安定性の評価を行っていく予定である。 | 2BrcU3350M6RIQ3F
JPMXP1222TU0202 | 1442 | 2022 | TU | 202 | 外部利用 | 機器利用 | 技術相談 | 前工程プロセス及びIoTモジュール製作 | 城守 正博 | 公益財団法人いわて産業振興センター | 加工・デバイスプロセス | ---- | 高度なデバイス機能の発現を可能とするマテリアル | ---- | TU-001：エッチングチャンバー | TU-004：スピン乾燥機 | TU-051：ミカサ スピンコータ | TU-054：ホットプレート | TU-060：現像ドラフト |  |  |  |  | 半導体前工程プロセス,蒸着・成膜/Evaporation and Deposition,ALD,CVD,PVD,スパッタリング/Sputtering,リソグラフィ/Lithography,EB,膜加工・エッチング/Film processing and Etching,MEMSデバイス/ MEMS device,IoTセンサ/ IoT sensor | 高専生及び大学生を対象に、半導体への理解醸成のため、半導体製造プロセス（前工程）やセンサを用いたモジュール製作の実習を行った。 | 【利用した主な装置】 エッチングチャンバー、スピン乾燥機、スピンコータ、ホットプレート、クリーンオーブン、両面アライナ、現像ドラフト、DeepRIE装置、プラズマクリーナー、金属顕微鏡、デジタル顕微鏡、レーザ/白色共焦点顕微鏡【実験方法】 ピエゾ抵抗型のMEMSフォースセンサの一部プロセスを行い、ワイヤボンディングでフォースセンサチップをPCB基板へ実装し、センサの動作テスト等を体験する。 | 東北半導体・エレクトロニクスデザイン研究会の人材育成・確保ワーキンググループにおける、人材育成プログラム試行の一環として、学生向け実習を、高専生及び大学生を対象に、半導体製造プロセスの原理を体感しながら理解してもらうため、手作業を中心とした半導体製造プロセス及びIoTモジュール製作の実習を行い、受講者（45名）から満足度・理解度ともに高い評価をいただいた。受講者から、「微細なプロセスを作成できたという実感を得ることができた」、「今回の実習を通して、半導体は化学など幅広い分野のうえに成り立っていることを実感できた」など、シリコンウエハの加工から基板実装までを実際に体験することで、半導体への理解や知識が深まるとともに興味が更に湧いたなど、副次的な効果も得られた結果となりました。 | uzuP6pV1g4sa8g4Y
JPMXP1222YG0019 | 2623 | 2022 | YG | 19 | 外部利用 | 技術代行 | ---- | シクロオレフィンポリマー(COP)のレオロジー特性 | 岸村 眞治 | 京都大学 | 加工・デバイスプロセス | 計測・分析 | マルチマテリアル化技術・次世代高分子マテリアル | ---- | YG-001：ツインドライブ型レオメータ | [8 empty] | 粘弾性,レオロジー | 技術スタッフ研修プログラムの中で、シクロオレフィンポリマー(COP)のレオロジー（粘弾性）特性を計測した。近年通信の高速化、高周波数化に適する素材として低誘電率、低誘電損失（低tanδ）を有することが必須となっている。代表的な素材にフッ素樹脂があるが、加工性が良くない。COPは熱可塑性樹脂としてはフッ素樹脂並みの低誘電率を持つ。本課題では、COPを溶融し加工する際に重要な基礎データとなる粘弾性を測定した。 | シクロオレフィンポリマー（COP）は、高流動性タイプのゼオノール１０６０R（MFR=１４g/min）を用い、熱プレス成形によって厚み1mmのディス状サンプルを得た。測定はツインドライブ型レオメータを使用し、160、180、200℃にて動的粘弾性測定を行い、貯蔵弾性率(G')、損失弾性率(G")を求めた。測定はすべて線形範囲内であることを確認し、窒素雰囲気下で行った。 | 160、180、200℃にて動的粘弾性測定を行い、温度時間換算則により基準温度200℃にシフトし、互いに重ね合わせることができることを確認した。図1に温度200度での貯蔵弾性率(G')、損失弾性率(G")の周波数依存性を示す。低周波数側ではG', G"の傾きから終端緩和を示しているものと考えられる。分子量分布が不明であるが、G'とG"の交差点の角周波数200rad/sの逆数0.0005sが200℃におけるおよその緩和時間と見積もることができた。 | DTgGespIsWXKGRpI
JPMXP1222YG0017 | 2621 | 2022 | YG | 17 | 外部利用 | 技術代行 | ---- | 超多層フィルムの開発2 | 伊原 幸靖 | 朝日インテック（株） | 加工・デバイスプロセス | ---- | マルチマテリアル化技術・次世代高分子マテリアル | ---- | YG-002：共押出システム | YG-006：513層多層押出成形金型 | [7 empty] | 超多層フィルム,ポリアミド,異種材料接着・接合技術/ Dissimilar material adhesion/bonding technology,高強度・生分解性プラスチック/ High-strength, biodegradable plastic | ポリアミドは、機械強度、耐熱性、ガスバリア性などに優れ、このTダイキャストフィルムは耐摩耗性、耐屈曲性に優れることから耐ピンホール性が良好である 。このためポリアミドフィルムは、特に強度やガスバリア性が要求される食品包装分野を中心に幅広く使用されている。しかし、近年、環境意識の高まりから薄膜化による使用量の削減や、フードロス削減のための高バリア性が求められるようになっており、加工面での高性能化が期待されている。ここでは、ポリアミド系樹脂を用いた超多層押出成形により、強度等のフィルム物性が変化するか検討を行う。 | ポリアミド66及びポリアミド12を単軸20 mm phi（265）℃、25 mm phi（270℃）の押出機に供給し、マルチプライヤ金型を用いて分割、積層し、Tダイから270℃にて厚み110μm～170μm/513層フィルムを作製した。次に、同様にバレル温度をそれぞれ270℃、270℃としてポリアミド 66及びポリアミド6にて厚み80μm/513層フィルムを作製した。それぞれの層構成に対し、押出装置の回転数を調整することで各層厚みも変更した。層は重量比でそれぞれ、PA66/PA12=2/8、PA66/PA6＝2/8となるよう押出装置の回転数を調整した。 （表１参照） | PA66（融点：260℃）とPA12（融点：178℃）の組合せでは、ネックインが大きく幅方向の厚みムラはダイリップの調整範囲を超えており、またフィルム外観も表面粗さが著しくフィルムの取得が出来なかった。一方、PA66（融点：260℃）とPA6（融点：220℃）の組合せではフィルムの成形が可能であった。 フィードブロックでの合流あるいはマルチプライヤーでの流路分割、合流がある場合に、極端な融点差、あるいは粘度差がこのような不安定な流動性を引き起こした可能性がある。 | EIqQkkTojpn2DANE
JPMXP1222YG0018 | 2622 | 2022 | YG | 18 | 内部利用（ARIM事業参画者） | 機器利用 | ---- | シリコン系ポリマーのレオロジー測定 | スクマラン サティシュ | 山形大学 | 加工・デバイスプロセス | 計測・分析 | マルチマテリアル化技術・次世代高分子マテリアル | ---- | YG-001：ツインドライブ型レオメータ | [8 empty] | 高分子,粘弾性 | ARIM学生研修プログラム、研修テーマ「高分子レオロジーの基礎とフィルム加工」で高分子のレオロジーについて基礎から応用までを習得するため、レオメーターを使用し、高分子の溶融粘度の特性を理解し、その測定法を習得した。 | ツインドライブ型レオメータを使用し、シリコン系高分子の動的粘弾性測定を行い、貯蔵弾性率(G')、損失弾性率(G")、複素粘度(eta*)を計測した。測定は常温で行った。 | パテ状のシリコン系ポリマーを用いて、粘弾性を理解するためのモデル実験を行った。用いたシリコン系ポリマーは時間がたつと、流動によって形状がなくなるが、丸く固めて地面にぶつけると跳ねる性質を持つ。すなわち、長い時間スケールでは粘性流体として、短時間スケールでは個体として振る舞う。図1にシリコン系ポリマーの貯蔵弾性率(G')と損失弾性率(G")の周波数依存性を示す。周波数の逆数が時間を表すため、低周波数側は長時間、高周波数側は短時間の挙動を示すことになる。低周波数側（長時間)では、G"がG'の値の上にあり粘性的、高周波数側(短時間)では、G'がG"を上回り、固体的な挙動をしめすことがわかる。これらの挙動により、高分子溶融体や高分子溶液の粘弾性の理解を深めることができた。 | RlPBujVHpe5dgAmg
JPMXP1222YG0016 | 2620 | 2022 | YG | 16 | 外部利用 | 機器利用 | ---- | ポリアセタールアロイ樹脂を用いた新機能性繊維の開発 | 梅村 俊和 | （株）プレジール | 計測・分析 | ---- | 次世代バイオマテリアル | ---- | YG-601：全自動多目的X線回折装置 | [8 empty] | X線回折/X-ray diffraction | ポリアセタール（POM)とポリブチレンサクシネート（PBS)のアロイを繊維化し、抗菌性を有する新機能性繊維の開発を行っている。POM/PBSは部分相溶性アロイを形成するが、その繊維の結晶構造については知られていない。広角X線散乱により結晶化度、結晶子サイズ、配向度を分析し、POM/PBSの比率変化がこれらにどのような影響を与えるかを調べる。 | 全自動多目的X線回折装置によりポリアセタール（POM)及びポリブチレンサクシネート（PBS)のアロイ繊維の広角X線散乱像を測定した。測定した散乱像より結晶化度、結晶多形の分率等の評価を行った。 | ポリアセタール（POM)及びポリブチレンサクシネート（PBS)のアロイ繊維の広角X線散乱像を解析することにより、POMの結晶成分に加え、結晶多形が存在するPBSの複数の結晶多形の分率までを明らかにすることができた。 | 9NhgVOCUDkNdRLfn
JPMXP1222YG0015 | 2619 | 2022 | YG | 15 | 外部利用 | 技術代行 | ---- | 高分子／金属の界面観察 | 瀧 健太郎 | 金沢大学 | 計測・分析 | ---- | マルチマテリアル化技術・次世代高分子マテリアル | ---- | YG-602：X線非破壊検査装置 | [8 empty] | 異種材料,高分子,金属,界面, マイクロX線CT,X線回折/X-ray diffraction | 高分子と金属の接着界面における接着状態をマイクロX線CTを用いて非破壊で観察する。得られたデータを３次元解析アプリケーションにより解析する。 | X線非破壊検査装置（マイクロX線CT）により高分子・金属複合材料の界面近傍の観察をマイクロメートルスケールで行った。得られた断面画像について３次元解析アプリケーションを用いて解析を行った。 | X線非破壊検査装置（マイクロX線CT）によりアルミニウム・繊維強化プラスチックの界面近傍の観察をマイクロメートルスケールで行った。その後得られた断面画像について３次元解析アプリケーションを用いて解析を行った。界面近傍でのボイド、繊維の挙動等を非破壊にて観察することができた。 | j5vjTm6WgsH9shx0
JPMXP1222YG0011 | 2615 | 2022 | YG | 11 | 外部利用 | 技術代行 | ---- | 可塑化処理されたポリプロピレンの伸長粘度 | 塩野 武男 | （株）オオハシ | 加工・デバイスプロセス | 計測・分析 | マルチマテリアル化技術・次世代高分子マテリアル | マテリアルの高度循環のための技術 | YG-001：ツインドライブ型レオメータ | [8 empty] | 架橋,ポリプロピレン,リサイクル,粘弾性,資源使用量低減技術/ Technologies for reducing resource usage,高強度・生分解性プラスチック/ High-strength, biodegradable plastic | 汎用樹脂として強度、剛性、耐熱性、軽量性に優れるポリプロピレン（PP）の物性を向上させるため、分子どうしの共有結合による橋架け反応が施されるが、可塑性が失われるためこれまでリサイクルが出来ず、これまで焼却処分されていた。今日、SDGｓやESGの観点から使用後のリサイクルが望まれている。ここでは、リサイクルのための可塑性を付与するため、せん断加工処理された架橋PPの流動性を評価する。 | さまざまな可塑化助剤の添加や混練条件を変えて可塑化処理を行った架橋ポリプロピレンペレットを高せん断混練機にて脱架橋処理した。各サンプルを、200℃、約１０MPaで熱プレスを行い、厚さ1mmのシート状サンプルを作製した。粘弾性測定はすべて200℃、窒素雰囲気下で行った。一定ひずみ速度で伸長を行い、ひずみ速度は0.1、0.3、１/sとした。 | 通常のPPは伸長流動下ではほとんどひずみ硬化性を示さない典型的な直鎖状高分子である。本研究の脱架橋処理したPPは伸長流動下において、大変形下で測定ひずみ速度下において明らかにひずみ硬化性を示している。このことは脱架橋処理によって直鎖状高分子に戻ったのではなく、ランダムに分子鎖の切断が生じたことで、長鎖分岐構造を有する分子鎖構造を有するポリプロピレンが生じた可能性を示している。 | aKKPc9BaEJX7erHo
JPMXP1222YG0014 | 2618 | 2022 | YG | 14 | 外部利用 | 技術代行 | ---- | PA/EVOH/変成ETFEブレンドの粘弾性とモルフォロジー | 西 栄一 | AGC（株） | 加工・デバイスプロセス | 計測・分析 | マルチマテリアル化技術・次世代高分子マテリアル | ---- | YG-001：ツインドライブ型レオメータ | [8 empty] | 低温衝撃,バリヤ,ETFE,電子顕微鏡/Electron microscopy,コンポジット材料/ Composite material,高強度・生分解性プラスチック/ High-strength, biodegradable plastic | 燃料タンクやホースは強度とともにバリア性、成形加工性が求められる。フッ素系ポリマーは耐薬品性に加え、低温衝撃性にも優れるが他の樹脂との親和性が低い。本研究では官能基を導入した変成フッ素高分子を用いて、リアクティブプロセッシングによって作製されたポリマーアロイがどのようなモルフォロジーを形成するか、それによるレオロジーや加工性に及ぼす影響を検討する。ここでは二元系でリアクティブプロセッシングについて検討を行う。 | ポリアミド（PA）、エチレンビニルアルコール共重合体（EVOH）、エチレンーテトラフルオロエチレン交互共重合体（ETFE）を二軸押出機によって溶融混練した。動的粘弾性は、周波数0.1〜100rad/s、240℃で測定した。伸長粘度は240℃、一定ひずみ速度で測定した。モルフォロジー、元素分析はFE-SEMを用いた。 | PA単体では全域で終端緩和を示しているが、PA/m-ETFE系では、全体的に貯蔵弾性率が大きくなり、さらに低周波数側においてショルダーが見られ、さらに添加量が増加すると傾きが小さくなる傾向を示した。EVOH/m-ETFE系でも、ｍ-ETFE添加量の増加にともない、G'が大きく変化している。伸長粘度はPA/m-ETFE系では時間依存性の傾きが大きくなるが、ほぼ線形挙動かひずみ軟化を示す傾向にある。一方、EVOH/m-ETFE系ではひずみ硬化性を示しており、この反応が3元系でのひずみ硬化性の起因となっている可能性がある。3000倍でEDS分析をしてもすべての系においてF元素は前面に見られており、ドメインは観察されない。 | hNsfvKWqNqLquTH0
JPMXP1222YG0010 | 2614 | 2022 | YG | 10 | 外部利用 | 技術代行 | ---- | 可塑化処理されたポリプロピレンの動的粘弾性 | 塩野 武男 | （株）オオハシ | 加工・デバイスプロセス | 計測・分析 | マルチマテリアル化技術・次世代高分子マテリアル | マテリアルの高度循環のための技術 | YG-001：ツインドライブ型レオメータ | [8 empty] | 架橋,ポリプロピレン,リサイクル,粘弾性,資源使用量低減技術/ Technologies for reducing resource usage,高強度・生分解性プラスチック/ High-strength, biodegradable plastic | 汎用樹脂として強度、剛性、耐熱性、軽量性に優れるポリプロピレン（PP）の物性を向上させるため、分子どうしの共有結合による橋架け反応が施されるが、可塑性が失われるためこれまでリサイクルが出来ず、これまで焼却処分されていた。今日、SDGｓやESGの観点から使用後のリサイクルが望まれている。ここでは、リサイクルのための可塑性を付与するため、せん断加工処理された架橋PPの流動性を評価する。 | さまざまな可塑化助剤の添加や混練条件を変えて可塑化処理を行った架橋ポリプロピレンペレットを高せん断混練機にて脱架橋処理した。各サンプルを、200℃、約１０MPaで熱プレスを行い、厚さ1mmのシート状サンプルを作製した。粘弾性測定はすべて200℃、窒素雰囲気下で行った。線形ひずみ内で動的粘弾性測定を行った。 | 通常のPPは直鎖状高分子であり、分子量の大きさに応じた緩和時間分布が観察される。高周波数側では従来PPと貯蔵弾性率、損失弾性率とも大きな違いは無いが、低周波数領域において貯蔵弾性率の傾きが緩やかとなっている。処理前が架橋PPだったことを考えると、まだ架橋点が残っている可能性が考えられる。 | sI885QA0Rl6O43hB
JPMXP1222TU0201 | 1441 | 2022 | TU | 201 | 外部利用 | 機器利用 | ---- | ウェハレベル低融点ガラス接合技術の確立 / Establishment technology of wafer-level low melting glass bonding | 松尾 雄祐 | 横河電機株式会社 | 加工・デバイスプロセス | ---- | 高度なデバイス機能の発現を可能とするマテリアル | ---- | TU-056：両面アライナ | TU-251：SUSS ウェハ接合装置 | [7 empty] | 融点ガラス接合,成形/Molding,MEMSデバイス | 課題番号F-18-TU-0115(2019年)において、弊社新規センサの量産化プロセスの技術相談と、その核となる低融点ガラス接合実験を試みた。課題番号F-18-TU-0115はそこまでだが、その後弊社設備で接合強度評価を行い、低融点ガラス接合時に450℃温度制御および10kNの荷重制御を行うことにより、低融点ガラスを接着層とした接合によって、弊社新規センサに必要な接合強度が得られることが判明した。本課題においてその結果をさらに進め、実際にセンサおよびその他必要な構造を作り込んだウェハを、東北大学の装置にて先述の条件で低融点ガラス接合を行った。外観上問題なく接合されているようだが、現段階では評価は未実施。 | 弊社装置を用いて、センサチップ破壊防止構造および電極引き出し用の貫通穴構造を持つカバーウェハに、低融点ガラスペーストを塗付し、仮焼成を実施。その後、実際にセンサを作り込んだセンサウェハと、先述のカバーウェハとを、TU-056（両面アライナ）にてアライメント後、TU-251（SUSS ウェハ接合装置）にて接合温度450℃、接合荷重10kNの条件で低融点ガラス接合した。 | 現段階では未評価。以降弊社装置にてダイシングを行いチップ状態にした後、まずはアライメント精度、接合強度試験を実施することにより、低融点ガラス接合プロセスの評価を行い、設計にフィードバックする。同時に駆動試験や衝撃試験等により、センサとして意図した機能を得られたかの評価を行う。 | k7r607TGdgS2t8HU
JPMXP1222TU0199 | 1440 | 2022 | TU | 199 | 外部利用 | 技術代行 | 機器利用 | ポラリトンレーザ実現のためのシリコンメタ表面の作製 / Fabrication of Si metasurface for polariton lasers | 村井 俊介 | 京都大学大学院工学研究科 | 加工・デバイスプロセス | ---- | 高度なデバイス機能の発現を可能とするマテリアル | ---- | TU-151：LPCVD | [8 empty] | リソグラフィ/Lithography,CVD,ナノフォトニクスデバイス/ Nanophotonics device,メタマテリアルメタマテリアル/ Metamaterial | 励起子ポラリトン (EP) は、物質内の励起子と光共振器内の光子との間の強い結合によって形成されるボソン特性を備えた光と物質の混成準粒子です。 それらのハイブリッド特性は、非平衡ボース・アインシュタイン凝縮体 (BEC) の実現に有望な見通しを提供し、室温 BEC は有機材料で可能です。 ただし、有機EPのBECを形成するために必要なしきい値は、キャリアの電気注入による凝縮を可能にするためには依然として高いままです。 これらの高いしきい値の背後にある要因の 1 つは、キャビティの寿命が非常に短いことであり、急速な EP 減衰につながります。これにより凝縮体を形成するためにリザーバにより高い励起子密度を注入する必要があります。 ここでは、室温での有機色素および全誘電体メタ表面のEPのBECを示します。 | 東北大学試作コインランドリのLP-CVD装置を用い、シリカガラス基板上にpoly-Si薄膜を成膜した。その後の工程は京都大学で行い、電子線ビームリソグラフィで Si ナノシリンダーアレイを作製した。角度依存透過率測定を行った。色素を高濃度に含有したポリマー膜をシリンダーアレイ上に塗布し発光層とし、青色レーザー励起による発光を測定した。 | 非常に低い損失を示す誘電体メタサーフェスを使用することにより、振動緩和と放射ポンピングを介してEP状態の効率的な集団を可能にするのに十分な長さのキャビティ寿命を達成することができます。 ポラリトン レーザー発振または非平衡ボーズ アインシュタイン凝縮がいくつかのキャビティでどのように達成されるかが示され、有機材料の BEC について報告されている最も低いしきい値の 1 つが観察されました（図1）。 | FZ7c1xA9bsjA7B7R
JPMXP1222TU0193 | 1438 | 2022 | TU | 193 | 内部利用（ARIM事業参画者以外） | 機器利用 | ---- | 金属ガラスのインプリント技術の確立 / Construction of imprinting technology for metallic glass | 山田 類 | 東北大学金属材料研究所 | 加工・デバイスプロセス | ---- | 高度なデバイス機能の発現を可能とするマテリアル | ---- | TU-201：DeepRIE装置#1 | TU-058：マスクレスアライナ | TU-054：ホットプレート | TU-211：プラズマクリーナー | TU-307：金属顕微鏡 |  |  |  |  | Si基板, インプリント, 金属ガラス, 回折格子,リソグラフィ/Lithography,ナノエレクトロニクスデバイス | リソグラフィを通じてSi基板上に所望の形状を作製し、それを金属ガラスに精密転写する1)ことで種々の機能特性を金属ガラス表面に付与することがこれまで行われている。この技術は今後、金属ガラスの応用展開を大きく切り開いていく重要な手法の1つに位置づけられると考えられる。今回、金属ガラスインプリント用のSiモールドを作製するため、東北大学の設備を利用し、リソグラフィを通じてモールド表面に回折格子状の周期パターンを形成することを試みた。 | LayoutEditorを用いて周期パターンを有するライン＆スペースを作図した。その後、Si基板上にレジストを塗布し、MLAを用いて描画を行った。現像後、ディープエッチングならびにレジストの除去を行い、Si基板上に周期パターンを形成した。 | 今回、数µmの間隔で並んだライン＆スペースの周期パターンをSi基板上に作製することに成功した。今後、Pd系金属ガラスを過冷却液体温度域まで加熱後、回折格子状のパターンを金属ガラス上にインプリントを通じて転写することで、ハイアスペクト比を有する金属ガラス回折格子の作製を試みたい。 | 118d8DftjhJ556zF
JPMXP1222TU0188 | 1437 | 2022 | TU | 188 | 外部利用 | 機器利用 | ---- | 圧電薄膜のドライエッチング / Dry etching of piezoelectric thin films | 行藤 敏克 | 株式会社シリコンセンシングプロダクツ | 加工・デバイスプロセス | ---- | 高度なデバイス機能の発現を可能とするマテリアル | ---- | TU-205：アルバックICP-RIE#1 | [8 empty] | 膜加工・エッチング/Film processing and Etching,MEMSデバイス/ MEMS device | 圧電薄膜の加工のため、塩素系ガスとCF系ガスを用いRIE装置でエッチングを行った。 | 【装置】アルバック製ドライエッチング装置NE-550 【実験方法】 フォトレジストでテストパターンを形成した圧電薄膜付6インチSi基板をエッチングした。圧電薄膜のエッチング後、触針式段差計にてフォトレジスト残膜と圧電薄膜のエッチング量を測定した。圧電薄膜のエッチング条件は表1と表2の2条件とした。 | 2つのエッチング条件でそれぞれ表3と表4の結果を得た。エッチングレートを重視した表1の条件においては、76.2 nm/minのエッチングレート、 下地電極との選択比を重視した表2の条件においては、42.8 nm/minのエッチングレートと、下地電極との選択比は7.14が得られた。2つの条件を用いることで圧電薄膜のエッチングが可能となった。 | Jgrz9seVUGtmlN3B
JPMXP1222TU0182 | 1435 | 2022 | TU | 182 | 外部利用 | 機器利用 | 技術補助 | ロボコン用ロボットの開発 / Development of robots for robot contest | 吉村 悠汰 | 東北大学工学部機械知能航空工学科 | 加工・デバイスプロセス | ---- | その他 | ---- | TU-257：ワイヤボンダ | [8 empty] | 異種材料接着・接合技術, アクチュエータ, 制御回路 | ロボットコンテスト（以下ロボコン）で頻繁に利用されるDCブラシモーターの制御回路の製作のためプロトタイプラボのリフロー炉を利用した． | 外部で発注したPCBにペーストはんだを乗せ，電子部品を配置したのち，リフロー炉で数分間加熱してボンディングを行った．完成した回路の動作確認のため，施設内の直流電源装置やオシロスコープ，ファンクションジェネレータを利用して出力される電圧を計測した．制作した回路は図1のようになっている | ボンディングは不具合なく成功していた．しかし，回路にモーターを接続しても正しく動作しなかった．これは図1内の絶縁ゲートドライバICの出力端子AHG，BHGからLEDに電流を供給しているため，ブートストラップ回路のコンデンサに十分な電荷をためることができなかったためであると考えられる．今後，これを改善した回路を製作し，再度動作確認を行いたい． | 8k1eOCCh0nKSP1ou
JPMXP1222YG0012 | 2616 | 2022 | YG | 12 | 外部利用 | 技術代行 | ---- | EVOH/変成ETFEブレンドの動的粘弾性 | 西 栄一 | AGC（株） | 加工・デバイスプロセス | 計測・分析 | マルチマテリアル化技術・次世代高分子マテリアル | ---- | YG-001：ツインドライブ型レオメータ | [8 empty] | 低温衝撃,バリヤ,ETFE,コンポジット材料/ Composite material,高強度・生分解性プラスチック/ High-strength, biodegradable plastic | 燃料タンクやホースは強度とともにバリア性、成形加工性が求められる。フッ素系ポリマーは耐薬品性に加え、低温衝撃性にも優れるが他の樹脂との親和性が低い。本研究では官能基を導入した変成フッ素高分子を用い、さらにバリヤ性を有するエチレン−ビニルアルコール樹脂（EVOH）を導入することによるレオロジーレオロジー特性に及ぼす影響を検討する。 | エチレンビニルアルコール共重合体（EVOH）、エチレンーテトラフルオロエチレン交互共重合体（ETFE)または変成エチレンーテトラフルオロエチレン交互共重合体（m-ETFE）を二軸押出機によって溶融混練した。粘弾性は、周波数0.1〜100rad/s、240℃で測定した。ひずみは2%~5%で測定を行った。 | EVOH/ETFEブレンドでは、EVOHの貯蔵弾性率G'が低く、G'の高いETFEの重量分率を増加させるとG'が徐々に増加し、相反転する割合付近（ETFE60wt%)でG'は大きく増加する。マトリクスETFEにEVOHドメインが分散した構造が考えられる。一方、m-ETFEを添加した系ではm-ETFEが40wt%ですでにm-ETFE単体よりG'が高く、m-ETFEが60〜80wt%ではG'は周波数依存性が小さくなっており、ETFE系とは明らかに異なる挙動を示しており、リアクティブプロセッシングによる影響が考えられる。 | 51wiGMmeqQq0iYSF
JPMXP1222TU0185 | 1436 | 2022 | TU | 185 | 内部利用（ARIM事業参画者以外） | 機器利用 | ---- | SiCポリタイプの同時横方向エピタキシャル成長技術を用いた新規SiCデバイスの実用化 / Practical application of novel SiC devices using simultaneous lateral epitaxial growth technique of SiC polytypes | 櫻庭 政夫 | 東北大学電気通信研究所 | 加工・デバイスプロセス | ---- | 高度なデバイス機能の発現を可能とするマテリアル | 量子・電子制御により革新的な機能を発現するマテリアル | TU-057：レーザ描画装置 | TU-101：酸化炉 | TU-060：現像ドラフト | [6 empty] | CVD,膜加工・エッチング/Film processing and Etching,高周波デバイス,高品質プロセス材料,パワーエレクトロニクス,ナノエレクトロニクスデバイス,表面・界面・粒界制御 | SiC半導体デバイスのさらなる普及と汎用化を実現するため、スイッチング素子の低損失化と高信頼性を両立するとともに高周波化を促進する。具体的には、共同研究先であるCUSIC社が開発した3C-SiCと4H-SiCの同時横方向エピタキシャル（SLE）成長技術（特許6795805号）を用い、整合界面を有する3C-SiC／4H-SiC積層構造設計の最適化を図ることでMOSFETのチャネル抵抗低減と酸化膜界面の信頼性向上、そして4H-SiC層による耐圧向上のメリットを同時に発現させる。さらに、4H-SiC／3C-SiCの整合界面において発生する2次元電子ガスを用いたHEMT構造や3C-SiC層を用いたCMOS動作を実証することで、Intelligent Power ICや次世代通信用デバイスの礎を構築する。 | 4インチの4H-SiCウェハを用いたMOSトランジスタ製作への熱酸化炉（TU-101）の利用を検討するために、4インチSiウェハを用いたWet熱酸化（1100℃、60分間）の予備実験と全反射蛍光X線分析を実施した。また、レーザ描画装置（TU-057）と現像ドラフト（TU-060）を利用して、設計したマスクデータに基づいてMOSトランジスタ製作に必要なフォトリソグラフィ用マスク（5インチ角、9枚）を製作した。 | MOS界面形成時の金属汚染混入はMOSトランジスタの動作不良につながる場合があることから、Wet熱酸化した4インチSiウェハの全反射蛍光X線分析を実施した。その結果、Siウェハへの金属汚染は顕著ではないことを確認でき、MOSトランジスタ製作に熱酸化炉（TU-101）を問題なく利用できるものと判断された。また、製作したマスクのCrパターン寸法を顕微鏡で測長した結果、寸法誤差はサブミクロン程度であり、想定していたマージン以内に抑えられていることを確認できた。これらの結果から、MOSトランジスタ製作プロセスのいくつかの重要な部分を実施できる見通しを得ることができた。今後、さらにいくつかの成膜／エッチングプロセス装置の利用を想定しており、予備実験を重ねることでMOSトランジスタ製作プロセス構築を進め、SLE技術を駆使したHEMT構造や3C-SiC層を用いたCMOS動作の実証につなげたいと考えている。 | KFDQBiT8i5wpwKb8
JPMXP1222TU0178 | 1433 | 2022 | TU | 178 | 内部利用（ARIM事業参画者以外） | 機器利用 | ---- | 光干渉を用いた力センサ | 樫村 祐貴 | 東北大学大学院工学研究科 | 加工・デバイスプロセス | ---- | 高度なデバイス機能の発現を可能とするマテリアル | ---- | TU-255：ディスコ ダイサ | [8 empty] | 膜加工・エッチング/Film processing and Etching,MEMSデバイス | センサ組み立てを一括で行うために、Siの素子をダイサーで切断する。 | 送り速度0.3 mm/sで深さ0.3 mmの溝を作製した。Si素子サイズは縦3 mm、横0.8 mm。 | 問題なく切断できたが、2方向へのカットを複数回行ったため、合計10時間以上の切断時間を要した。図1に、ダイシングしたサンプルの写真を示す。今年度は、作製したサンプルを使用する機会はなかったため、次年度以降に評価を行う。 | Rc36tYwKzuh2O8J1
JPMXP1222TU0174 | 1431 | 2022 | TU | 174 | 内部利用（ARIM事業参画者以外） | 機器利用 | ---- | 電気化学発光現象観察のための3次元微細モデル作製 / Development of 3D microstructures for electrochemiluminescence study | 平本 薫 | 東北大学学際科学フロンティア研究所 | 加工・デバイスプロセス | ---- | 次世代バイオマテリアル | ---- | TU-057：レーザ描画装置 | [8 empty] | グレースケール露光,リソグラフィ/Lithography,バイオアダプティブ材料,バイオセンサ | バイオセンサ用途に向けた電気化学発光の電極反応解析のため、スライドガラス面に形成したITO電極上に、微小構造物を作製することを目的としている。電極反応の際の化学種の3次元的な拡散を調査したいので、通常のリソグラフィではなく、DWL2000CEを用いたグレースケール露光によりピラミッド型の構造物を作製した。 | Fig. 1に示すような高さ10 µm, 底辺の長さ10, 40, 80 µmのピラミッド構造を3D CADで作製し、STLファイルに変換後、DWL2000CE のソフト内で0 ~ 1023諧調にレーザー強度を割り当て、直接描画によって露光した。用いた基材・リソグラフィ試薬は下記の通りである。基板：ITO電極（□25 mm）、プライマー：OAP、レジスト：PMER HA1300、現像液：P-7G下地のITO基板を電気化学計測用電極として機能させたいので、ピラミッド部分以外は完全にレジストが抜ける必要がある。レジストのスピンコート条件、現像条件、レーザーフォーカス強度を変えることにより（Table 1）、ITO電極上へのピラミッド構造作製を試みた。 | レジストの塗布スピードが500, 750 rpmの条件では、ピラミッド構造は作製できるものの、いずれの現像時間、レーザーFocus強度においても底面のレジストが抜けきらなかった（Fig. 2a）。レーザー強度は最大の100で設定しているため、本条件における膜厚でITO底面を露出させるには、2回露光が必要となる。2回露光の条件出しは難しく、本件ではレジスト膜厚（ピラミッド高さ）よりも、斜面構造の形成の方が重要であったため、塗布スピードを上げる（膜厚を薄くする）方向で調整することとした。塗布スピード900 rpmの条件では□40 µm, □80 µmのデザインでピラミッド構造が作製できたがエッジが出ていない (Fig. 2b)。1000 rpmの条件では□10, 40 µmのデザインは形状が残らなったが、□80 µmのデザインでピラミッド構造が作製できた（Fig. 2c）。いずれの条件においても底辺の長さは減少し、1000 rpm, □80 µmではピラミッドのサイズが約40％減となった（Table2）。本検討では、スピンコート1000 rpm, レーザーフォーカス70で、目的としていたピラミッド構造に近い構造が作製できた。一方で、設計値に対し最終のピラミッドサイズがかなり縮小してしまっている。フォーカス強度を下げる、また縮小比を考慮したCAD設計を行っていく必要がある。 | w6RlpYEhFRJkJnj2
JPMXP1222TU0179 | 1434 | 2022 | TU | 179 | 内部利用（ARIM事業参画者以外） | 機器利用 | ---- | ルテニウムハライドの磁気トルク測定系の構築 / Construction of magnetic torque measurement system for ruthenium halides | 今井 良宗 | 東北大学 大学院理学研究科物理学専攻巨視的量子物性 | 加工・デバイスプロセス | ---- | 量子・電子制御により革新的な機能を発現するマテリアル | ---- | TU-266：セミオートワイヤボンダ | [8 empty] | 接合,トポロジカル量子物質,量子効果 | キタエフスピン液体候補物質ルテニウムハライドRu(Br1-xIx)3は，研究代表者がごく最近発見した物質群であり，x~0.8でバンド幅制御型の金属絶縁体転移を示す．金属相におけるフェルミ面を決定するために，メンブレン型ピエゾ抵抗センサーを利用した磁気トルク測定によるドハースファンアルフェン振動の観測を行うために準備を進めている．同測定を実施するために，市販のメンブレン型ピエゾ抵抗センサーと，磁気トルク測定系の基板とを配線することを本研究課題の目的とする．具体的には，セミオートワイヤボンダ（機器ID：TU-266）を用いて，メンブレン型ピエゾ抵抗センサー（Nanocensors社製，SD-MSS-1K2G）と，ガラスエポキシ基板上の電極との間を，金線で配線を行う．配線した素子に，測定試料をセットして，研究代表者が保有する磁気トルク測定系を用いて，磁気トルクの測定を行う．ドハースファンアルフェン振動からRu(Br1-xIx)3のフェルミ面を決定する． | セミオートワイヤボンダ（機器番号：TU-266）を用いて，メンブレン型ピエゾ抵抗センサー（Nanocensors社製，SD-MSS-1K2G）と，ガラスエポキシ基板上の電極との間を，金線で配線を行った．ガラスエポキシ基板には，2種類の基板（基板A，基板B）を用いた．基板Aは，aitendo社で購入した0.5/8Pピッチ変換基板 (05S-D8)で，基板Bは，秋月電子通商社で購入した0.5mmピッチIC(8ピン)変換基板 (AE-0.5X8P)である． | 初めに基板Aとメンブレン型ピエゾ抵抗センサーとの配線を試みた．電極の材料によってボンディングの最適な条件は異なるため，電極の材料に応じて，超音波出力(U/S)，ボンディング時間(Time)，荷重(Force)といったパラメータの最適な条件を決定する必要がある．メンブレン型ピエゾ抵抗センサーの電極はアルミニウム電極であり，条件パラメータを適切に設定することで，適切にボンディングできることがわかった．しかし，基板Aの電極（錫メッキ，あるいは，銀メッキと推測される）は，種々のパラメータを検討したものの，適切に配線することは困難であった．そこで，装置担当スタッフの助言のもと，装置のテスト測定で用いているものと同じ材質の電極を持つ基板Bへと基板を変更して，再度配線を試みたところ，基板Bの電極（金メッキと推測される）においては，パラメータを適切に選ぶことによって，ボンディングが可能であることがわかった．Fig. 1に，メンブレン型ピエゾ抵抗センサーと基板Bとを金線で配線した写真を示す．メンブレン型ピエゾ抵抗センサーとガラスエポキシ基板の電極間を，金線を用いて適切に配線できていることがわかる．今後，メンブレン型ピエゾ抵抗センサー上に，試料を取り付けたのちに測定系にセットし，磁気トルクの測定を行っていく予定である． | T3XPyZIv7ggB4f39
JPMXP1222TU0143 | 1418 | 2022 | TU | 143 | 内部利用（ARIM事業参画者以外） | 機器利用 | ---- | 単層フォトレジストによるリフトオフプロセス / Lift-off patterning using single layer photoresist | 佐々木 寛充 | 東北大学マイクロシステム融合研究開発センター | 加工・デバイスプロセス | ---- | 高度なデバイス機能の発現を可能とするマテリアル | ---- | TU-058：マスクレスアライナ | TU-167：電子ビーム蒸着装置 | TU-306：Tencor 段差計 | TU-316：JEOL FE-SEM | TU-063：i線ステッパ |  |  |  |  | リフトオフ,単層リフトオフレジスト,アンダーカット,テーパー, Lift-off, photolithography, single layer lift-off photoresist, undercut, taper,リソグラフィ/Lithography,MEMSデバイス | 単層リフトオフレジストを用い，1 µm線幅1: 1ライン&スペース形成を目標として，塗布，露光，現像，成膜，リフトオフまでの一連のパターニングプロセスを東北大学マイクロシステム融合研究開発センターで評価した。 | 単層リフトオフレジストとして，日本ゼオン社のZPN-1150，micro resist technology社のPG ma-N1410，信越化学工業社のSIPR-9684N-3.0を用いた。まずフォトリソグラフィ条件の評価を実施した。露光装置として，マスクレスアライナ（MLA150, Heidelberg Instruments），i線ステッパ（FPA-3030i5+, キヤノン）を用いた。次に、リフトオフの評価を実施した。成膜装置として、電子ビーム蒸着装置（EVC-1501, アネルバ）を用いてアルミニウムを成膜した。成膜の際、アルミニウム粒子をウエハに垂直に入射させるために、回転成膜ではなく静止成膜を行った。フォトリソグラフィとリフトオフそれぞれの結果を、JEOL FE-SEM にて断面形状を評価した。 | Fig. 1に1 µm 1: 1ライン&スペース形成条件と、断面SEM像を示す。ZPN-1150については条件の検討をレーザ直接描画装置にて行ったが，1 µm 1: 1ライン&スペースが解像しなかったため，ステッパでの評価は実施しなかった。PG ma-N1410および，SIPR-9684N-3.0を用いて1 µm 1: 1ライン&スペースを形成することができた。Fig. 2に成膜後およびリフトオフ後の断面SEM像を示す。ZPN-1150は，レジスト形状が図1(c)のように垂直形状に近くなっているためにレジスト側面にアルミニウム膜が堆積し，この堆積した薄いアルミニウム膜が配線部と繋がったまま剥離できず，図2(c)のリフトオフ後のSEM像で，中央部は“バリ“が立ったままの状態，外周部はさらに“バリ“が倒れて配線上へ異物として付着している。一方PG ma-N1410とSIPR-9684N-3.0は，アンダーカット幅や，PG ma-N1410の膜厚，およびSIPR-9684N-3.0アンダーカット高さは適正であり，アルミニウム成膜後に厚さ0.3 µm配線部分とレジスト部分とのつながりは確認できない。アルミニウムのパターニングは，ウエハ中央部と外周部のどちらもバリなく形成出来ている。本結果から微細化向き単層リフトオフレジストを用いることで，1 µm 1: 1ライン&スペースのアルミニウム配線の形成が可能である事を確認できた。 | TG72frEF0ZiO49pG
JPMXP1222TU0141 | 1416 | 2022 | TU | 141 | 外部利用 | 機器利用 | ---- | 7インチマスクへのレジストコート / Resist coat on 7 inch mask | 吉田 賢一 | 新電元工業株式会社 | 加工・デバイスプロセス | ---- | 高度なデバイス機能の発現を可能とするマテリアル | ---- | TU-053：アクテス スピンコータ#2 | [8 empty] | パワーエレクトロニクス, パワーエレクトロニクス,リソグラフィ/Lithography,パワーエレクトロニクス,MEMSデバイス | パワーエレクトロニクスで使用するMEMSデバイスを試作するため、東北大学試作コインランドリーの設備を利用して、7インチマスクブランクスにフォトレジストをスピンコートした。 | 7インチマスクブランクスをホットプレートにて100℃で10 min加熱して表面の水分除去を行い、室温で10 minクールダウン後、アクテス社のスピンナーを用いてHMDS（ヘキサメチルジシラザン）をスピンコートした。HMDSを100℃、10 min加熱、室温で10 minクールダウン後、フォトレジスト（AZP1350 4.2 cp）を2,000 rpmでスピンコートし、100℃、10 min加熱（プリベーク）した。 | 7インチマスクブランクスにHMDS（ヘキサメチルジシラザン）、およびフォトレジスト（AZP1350 4.2 cp）のスピンコートを行った。前後の加熱工程では、大型基板のため熱容量が大きく、クールダウンに時間を要した。またフォトレジスト滴下量の基準がなく、目測で滴下、スピンコートしたが、基板サイズごとの滴下量の指標を持ち合わせておくべきであった。実験後、後日自社内でレーザー描画、現像、Crエッチングを行い、良好にパタン形成できた。作製したフォトマスクを用い、研究グループ内でΦ6インチウェハプロセスに使用し良好に試作できた。 | Mj39pMBzE0bapIcU
JPMXP1222TU0137 | 1413 | 2022 | TU | 137 | 外部利用 | 技術代行 | ---- | 低損失微小共振器の作製 / Fabrication of low-loss microresonators | 久世 直也 | 徳島大学ポストLEDフォトニクス研究所 | 加工・デバイスプロセス | ---- | 高度なデバイス機能の発現を可能とするマテリアル | ---- | TU-063：i線ステッパ | [8 empty] | リソグラフィ/Lithography,ナノフォトニクスデバイス/ Nanophotonics device | 本研究では光集積回路の新規光源として注目されるマイクロ光周波数コム（マイクロコム）[1]の開発を目指している。マイクロコムは従来の光周波数コムが抱える課題（サイズや価格）を解決しうる光周波数コムであり、マイクロコムにより、光周波数コムの長所である“超精密”と“光集積”が融合し、新規応用が実用に近い形で開拓されることが期待されている。マイクロコムの発生には低損失の光導波路を構成する微小共振器が必要である。本課題では微小共振器を作製するために必要なプロセスであるリソグラフィを行う。 | 徳島大学で用意した熱酸化膜付きのシリコンウエハに570 nmのTa2O5が成膜した4インチウエハを使用する。以下の手順でリソグラフィを行った。（１）ウエハをSPM洗浄する。（２）レジストを1 um塗布する。（３）i線ステッパーで露光する。（４）現像する。（５）リングと直線導波路間のギャップを測定する。 | i線ステッパーのドーズ量とギャップの依存性をFig. 1に示す。ドーズ量を大きくするとギャップが大きくなることが分かった。この結果からデザイン通りのギャップを得るためのドーズ量として2000 J/m2とし、そのドーズ量で複数枚のウエハにレジストパターンの形成を行った。 | 3Sb9gFn8SnuxmbyU
JPMXP1222TU0142 | 1417 | 2022 | TU | 142 | 内部利用（ARIM事業参画者以外） | 機器利用 | ---- | 対称性を制御した光メタマテリアルの作製 / Fabrication of Symmetry-Controlled Optical Metamaterials | 松原 正和 | 東北大学大学院理学研究科 | 加工・デバイスプロセス | ---- | 高度なデバイス機能の発現を可能とするマテリアル | 量子・電子制御により革新的な機能を発現するマテリアル | TU-064：エリオニクス 130kV EB描画装置 | [8 empty] | リソグラフィ/Lithography, EB, 膜加工・エッチング/Film processing and Etching, スピントロニクスデバイス, メタマテリアル | 光の波長より十分に小さな構造を持つ人工物質（メタマテリアル）を用い、自然界に存在する物質では実現できない光学応答を生み出すことが可能となっている。現在、メタマテリアルを用いた光－物質機能の制御は非線形光学応答の領域にまで拡大してきており、このような「非線形メタマテリアル」の開発は新規光－物質機能の開拓に向け大きな可能性を秘めている。本研究では、非線形光学応答が物質の対称性と密接に関係している点に着目し、新規な非線形光学機能を開拓するために対称性を制御した種々の非磁性体・磁性体からなる光メタマテリアルを作製した。 | EB描画装置（エリオニクス ELS-G125S）を用いて、対称性を制御した光メタマテリアルを作製した。それらの試料を用いて、光第二高調波発生や光ガルバノ効果などの非線形光学応答を研究室の光学系を用いて調べた。 | 金（Au）の薄膜に、数百ナノメートル周期の対称性の異なるいくつかのナノ構造を描画した。作製した試料の典型的な原子間力顕微鏡（AFM）像をFig. 1に示す。4回回転対称性を有する光メタマテリアルをほぼ設計通り作製することに成功した。また、これらの試料を用い、光第二高調波発生や光ガルバノ効果を測定したところ、対称性を反映するシグナルの観測に成功した。 | aT9J9RpfZVy5bMuj
JPMXP1222TU0134 | 1412 | 2022 | TU | 134 | 外部利用 | 機器利用 | ---- | 半導体ウェハ加工技術の開発 | 大橋 達也 | Mipox株式会社 | 加工・デバイスプロセス | ---- | 革新的なエネルギー変換を可能とするマテリアル | 高度なデバイス機能の発現を可能とするマテリアル | TU-158：芝浦スパッタ装置（加熱型） | TU-159：芝浦スパッタ装置（冷却型） | [7 empty] | 異種材料接着・接合技術、形状・形態観察,スパッタリング/Sputtering,ワイドギャップ半導体/ Wide gap semiconductor,パワーエレクトロニクス/ Power electronics,アクチュエーター/ Actuator,高周波デバイス/ High frequency device,パワーエレクトロニクス/ Power electronics,MEMSデバイス/ MEMS device,セラミックスデバイス/ Ceramic device,IoTセンサ/ IoT sensor,ナノエレクトロニクスデバイス/ Nanoelectronics device | 直接接合において、表面粗さは重要な因子の1つである(1)。表面粗さの計測方法の分類は、ISO25178-6:2010、JISB0681-6:2014により規定されている(2)(3)。また、原子間力顕微鏡（AFM）による表面粗さの測定はISO 19606:2017、JISR1683:2014により規定されている(4)(5)。AFM 高さ校正用 4H-SiC 製標準試料は存在するものの、AFM 用の表面粗さの標準試料は今のところない(6)。弊社では走査型白色干渉顕微鏡（Zygo NewView 7100）のための国家標準にトレーサブルな標準試料は保有しているものの、SiC製であるためAFMによる頻回な測定ではカンチレバーの摩耗が無視できない(7)。そこで、化学的に安定で比較的柔らかいAu膜を標準の参考試料とするために、RFマグネトロンスパッタリングによりSi基板上に製膜した。 | 4インチベアSiウエハに、芝浦スパッタ装置（CFS-4ESII）を用いRFマグネトロンスパッタ法により Au/Cr 薄膜を製膜した。Cr 厚さは 30 nmとし、 u 厚さは70 nmと270 nmとした。製膜したAu 薄膜の表面形状をAFM（弊社所有 日立ハイテクNanoNavi L-trace W ）にて観察した。 | Fig. 1に製膜した Au/Cr 膜の AFM 像と中央部の断面図を示す。表面の面粗さSaは、(a) Au 膜厚70 nmと(b) 270 nmでそれぞれ 0.86 nmと2.4 nmであった。これは、膜が成長するにつれ、Auの結晶粒が成長し、結晶方位による成長速度の差によって凹凸が大きくなったものと考える。 | IKBAUufipS2QR1Sf
JPMXP1222TU0138 | 1414 | 2022 | TU | 138 | 外部利用 | 機器利用 | ---- | MEMSアレイ触覚デバイス開発 / Development of MEMS-array tactile devices | 峯田 貴 | 山形大学 理工学研究科(工学部) | 加工・デバイスプロセス | ---- | 高度なデバイス機能の発現を可能とするマテリアル | ---- | TU-259：サンドブラスト | [8 empty] | 膜加工・エッチング/Film processing and Etching,MEMSデバイス/ MEMS device,脆性材料の微細孔加工 | MEMS型のアレイ素子上の触覚デバイス基板と個別通電用半導体層を電気的に接続するために、東北大学の設備を利用してガラス基板に微小孔を加工し、基板貫通配線(TSV)構造の作製に取り組んだ。 | ホウ珪酸ガラス基板にフィルムレジストを両面マスクアライナ（MA6/BA6）で露光して微細孔のマスクパターンを設け、サンドブラスト装置で片面ずつ加工し、形成した孔の深さと断面形状を評価した。 | フィルムレジスト（厚さ約50 μm）マスクの開口部（径300 μm）へ、アルミナ砥粒（粒径～14 μm）を噴射してブラスティング加工したところ、深さ250～280μmに加工したときに、加工底面の径は30～70 μmとなり、脆性破壊モードによる加工の特徴である顕著なテーパー状の側面になることが確認された[1]。TSV構造化してMEMS触覚デバイスと接合する場合には、MEMS素子の可動領域のために一辺が数百μmの非貫通キャビティ部もガラス基板内に加工しておく必要があり[2]、両面にフィルムレジストパターンを形成して、片面ずつ加工して貫通することがデバイス設計上有効であることがわかった。 | wyl4nnR57d6eN5hv
JPMXP1222TU0125 | 1406 | 2022 | TU | 125 | 外部利用 | 機器利用 | ---- | MEMSフィジカルセンサの微細構造作製 / Microstructure fabrication of MEMS physical sensors | 畑 良幸 | 名城大学理工学部メカトロニクス工学科 | 加工・デバイスプロセス | ---- | 高度なデバイス機能の発現を可能とするマテリアル | ---- | TU-307：金属顕微鏡 | TU-058：マスクレスアライナ | TU-052：アクテス スピンコータ#1 | TU-055：クリーンオーブン | TU-060：現像ドラフト |  |  |  |  | レジスト処理装置, Si-MEMS,リソグラフィ/Lithography,MEMSデバイス | MEMSフィジカルセンサの櫛歯電極等の微細構造形成に向けて、マスクレスアライナ（MLA150）を用いてフォトリソグラフィを行なった。ウエハには500 nm厚のAlパターンが事前に形成されており、このAlパターンに対してアライメントを行なった。良好にアライメントができ、500 nm厚の段差があるウエハにおいてもAlパターンを保護しながら微細パターンを形成することができた。 | プロセスフローの概略をFig. 1に示す。本実験では、事前に表面に500 nm厚のAlパターンが形成されたSOI(Silicon on Insulator)ウエハに対して櫛歯電極等の微細構造をフォトリソグラフィする。本実験における検証内容は大きく2つある。一つ目は 500 nm厚の段差があるウエハに対して、微細構造を形成できることを確認する。二つ目はAlパターンのレジスト保護と、十分なアライメントを行なえることを確認する。詳細な手順を以下に示す。① フォトレジストとしてTSMR-V90(27cP)を用いる。3000 rpmで塗布し（約1.2 µm厚）、90 ℃のもと90秒間ベークした。その後、マスクレスアライナ（MLA150）を用いてアライメントを行い、110 mJ/cm2にて露光した。その後110 ℃のもと90秒間ベークし、現像を行なった。② 別機関にてDeep Reactive Ion Etching (DRIE)を行い、櫛歯電極等の微細構造の仕上がり形状を光学顕微鏡にて確認した。また、Alパターンのレジスト保護とアライメント精度を確認した。 | Fig. 2に櫛歯電極（ギャップ2～3μm）の観察結果を示す。良好にパターンが形成され、DRIEに対してレジスト保護されることが分かった。櫛歯電極の拡大写真をFig. 3に示す。櫛歯電極の端部がわずかに鈍る結果となった。これは、マスクレスアライナ特有のレーザースキャンによる露光によって発生すると考えられる。今後、櫛歯電極等の微細構造のフォトリソグラフィを最初に行うプロセスに変更することによって改善が見込める。Fig. 4にAlパターン周辺の観察結果を示す。設計通りSiパターンに対して重心になるように十分なアライメントが出来た。また、DRIE後においてもAlパターンがレジスト保護されていることが分かった。 | 53L8FQ6tJ0kJgnja
JPMXP1222TU0133 | 1411 | 2022 | TU | 133 | 内部利用（ARIM事業参画者以外） | 機器利用 | ---- | 歪FeCo粒子分散ポリウレタンの内部構造評価 / Microstructure characterization of magnetostrictive FeCo alloy particle dispersed poly-urethane matrix composite | 栗田 大樹 | 東北大学 大学院環境科学研究科 | 加工・デバイスプロセス | ---- | 革新的なエネルギー変換を可能とするマテリアル | ---- | TU-313：マイクロX線CT | [8 empty] | IoTセンサ,磁歪材料 | IoT機器の実現には，柔軟な磁歪材料が不可欠である．本研究では，ポリウレタン（PU）マトリクスに磁歪Fe49Co49V2合金粒子を分散させた（PU-FeCoV）シートを作製した．このフレキシブル磁歪複合シートの片面は負の磁歪を示した．また，PU-FeCoVシートの磁束密度は、繰り返し負荷をかけることで変化することがわかった．したがって，PU-FeCoVシートは、センシングや振動発電デバイスへの応用が期待される． | PU-FeCoVシートの逆磁歪特性を，25Nロードセル（SMT1-25N, Interface Force Measurement Solutions, USA）と万能試験機（MST-I type HS/ HR, Shimadzu Corporation, Japan）による繰返し曲げ応力で評価した．曲げ応力は変位量の制御により制御した．磁束密度は，PU-FeCoVシートを固定した金型の上下面に配置された2つのホールセンサによって測定した．そして，三次元X線CT装置（ScanXmate-D160TS110，コムサンテクノ株式会社、日本）を用いて，PU-FeCoVシートの微細構造を観察した．使用した加速電圧，加速電流，倍率はそれぞれ，161 kV，36 mA、9.153倍とした．蓄積回数と蓄積速度は1回，1.0 f/secとした． | Fe49Co49V2合金粒子を40 vol.%添加したPU-FeCoVシートは磁場中において曲げ現象を示した．そこで，三次元X線CT装置によって材料の内部を観察し，その要因を調査した．その観察結果を図1に示す．PU-FeCoVシートの上部領域には、下部領域と比較して大きな孔が観察された．この孔は、製造工程で発生した気泡に起因するものと考えられる．したがって，磁場中におけるPU-FeCoVシートの変形の背後にある曲げ機構を次のように推測する．PU-FeCoVシートの下部領域には，比重が重いFe49Co49V2合金粒子が上部領域と比較してより多く存在する．したがって、PU-FeCoVシートの下部領域は、磁歪と、電磁石に対するFe49Co49V2合金の引力の両方により膨張する．一方で，Fe49Co49V2合金粒子が少なく，かつ気孔が多いため圧縮弾性率が低い上部は、下部の膨張も相まって収縮する．本研究では，PU-FeCoVシートの真の磁歪を測定するために，作製プロセスを変更することで全ての気孔を除去することを試みた．しかし，完全に孔を除去することはできなかった．PU-FeCoVシートの透磁率は，気孔の有無にかかわらずFe49Co49V2合金粒子の体積分率が増加によって向上した． | vp91fJe1WYxLYq5g
JPMXP1222TU0196 | 1439 | 2022 | TU | 196 | 外部利用 | 機器利用 | 技術相談 | 前工程プロセス及び抵抗測定 / previous process and resistance measurement | 城守 正博 | 公益財団法人いわて産業振興センター | 加工・デバイスプロセス | ---- | 高度なデバイス機能の発現を可能とするマテリアル | ---- | TU-160：自動搬送 芝浦スパッタ装置（加熱型） | TU-105：中電流イオン注入装置 | TU-307：金属顕微鏡 | TU-107：ランプアニール装置 | TU-056：両面アライナ |  |  |  |  | 蒸着・成膜/Evaporation and Deposition,ALD,CVD,PVD,スパッタリング/Sputtering,リソグラフィ/Lithography,EB,膜加工・エッチング/Film processing and Etching,MEMSデバイス,IoTセンサ | 企業技術者で半導体関連に従事して間もない方や、今後、半導体関連に従事する方を対象に、半導体製造プロセスの原理を体験・体感してもらうために、手作業を中心とした前工程のプロセス及び抵抗測定を東北大学の設備を利用して実習を行った。 | n型基板にイオン注入でp⁺抵抗を形成し、その後、アルミニウム電極をパターンニングし、最終的に抵抗測定までを行った。取り扱うウエハは４インチシリコンウエハである（１人１枚）。◆実験スケジュール１日目●オリエンテーション●フォトリソグラフィ・４インチn型シリコン基板上にレジスト塗布、ベーク・コンタクトアライナを用いて露光、現像・自動化装置（コータデベロッパ、i線ステッパ）見学●ボロイオン注入●レジスト除去、乾燥●ランプアニール●スタッパリング（膜厚200nm程度のアルミニウムを成膜）２日目●フォトリソグラフィ（p+パターンへアライメントを行う●ウェットエッチング（アルミニウムをウェットエッチング）●レジスト除去、乾燥●シンタリング●抵抗測定（マニュアルのプローバで評価） | 東北半導体・エレクトロニクスデザイン研究会の人材育成・確保ワーキンググループにおける人材育成プログラムの社会人向け実習として、企業在職者で半導体経験の浅い方を対象に、半導体製造プロセスの原理を体感しながら理解してもらうため、手作業を中心とした前工程プロセス及び抵抗測定を含む実習を行い、受講者（13名）から満足度・理解度ともに高い評価をいただいた。受講者から、「実際に手作業で行い、どのような処理を実際にやっていたかを理解できた」、「実際に製造することで、どのような装置、ケミカルを使うのかなどを具体的にイメージできるようになった」など、実際にシリコンウエハを用いた半導体プロセスを体験したことで、理解を深めることができたとの意見が多く寄せられました。また、更なるスキルアップを目指し、トランジスタの作成や後工程、基板実装の実習を要望する受講者もおり、今回のプログラムは基礎を学ぶ機会として有効なものであったと思料する。今後、前工程関連実習の更なる拡充（特に成膜工程）や後工程や設備メンテンナス関連実習などのプログラム組成を検討し、東北地域の半導体人材育成を加速させていきたい。 | clKY4lY6SNwPMSXQ
JPMXP1222TU0124 | 1405 | 2022 | TU | 124 | 内部利用（ARIM事業参画者以外） | 機器利用 | ---- | 皮内生体成分計測を目指した光導波路付き極低侵襲針の作製 / Fabrication of minimally invasive needle with optical waveguides for measuring subepidermal biological substances | 森 啓悟 | 東北大学大学院工学研究科ロボティクス専攻 | 加工・デバイスプロセス | ---- | 高度なデバイス機能の発現を可能とするマテリアル | ---- | TU-255：ディスコ ダイサ | [8 empty] | 光導波路, 切削 | 基板上に作製した光導波路と光ファイバを光接続するために東北大学設備を利用して基板上の光導波路の断面を切断した。 | 基板上導波路をディスコダイサ(DAD-522)を利用して切削加工を行った。使用したブレードはP1A851 SD500R10MB01, 外径54 mm×厚さ0.2 mm×内径40 mmのものである。切削速度は0.3 mm/sである。 | Fig. 1に光導波路の断面図を示す。切断面に凹凸が生じない速度で切削を行った。切断面表面が均一であるため、光ファイバとの接続は良好になると考えられる。 | M89WX2znxZChoaRE
JPMXP1222TU0126 | 1407 | 2022 | TU | 126 | 外部利用 | 機器利用 | ---- | 光波センシングのためのフォトニック・ナノ構造の創製 / Fabrication of Photonic Nanostructures for Optical Sensing | 大寺 康夫 | 公立大学法人富山県立大学 工学部電気電子工学科 | 加工・デバイスプロセス | ---- | 高度なデバイス機能の発現を可能とするマテリアル | ---- | TU-065：エリオニクス 50kV EB描画装置 | [8 empty] | フォトニック結晶, マルチスペクトル・フィルタアレイ,リソグラフィ/Lithography,EB,ナノフォトニクスデバイス/ Nanophotonics device | 我々はスナップショット型集積型イメージングスペクトロメータの実現に向けて、イメージセンサと同じ画素配置を持つ微小マルチスペクトル・フィルタアレイ(Multi-spectral Filter Array: MFA)の開発を行ってきた。MFAの実体はサブ波長回折格子付き基板上の誘電体干渉多層膜である。本課題では基板となる溶融石英板上のレジスト膜に、サブ波長格子をEB描画で形成する実験を行った。 | WSi膜およびレジスト膜(ZEP-520A、厚み約3500Å)をコーティングした溶融基板を用いた。フィールドサイズ500μm, ドット数50,000(→分解能10nm)のモード向けに、TL(直線描画)命令を用いて.CELファイルを記述しておき、それをEB装置上で.scon,.scbc,scccの各ファイルに変換した。パターンは左右方向に走るアスペクト比4:6の直線格子から構成され、「チャンネル」と呼ばれるセンサの8x8画素（寸法約12.4x12.4μm）～12x12画素（約18.6x18.6μm）の領域中では230nmから710nm程度の一様なピッチを持つ。パターン全体のサイズは対角1/1.8’’のCMOSセンサ相当の約6.5mm×4.8mm前後である。前年度までに描画条件は確立されており、本年度はその条件のまま複数の基板に描画を実施した。 | 描画条件は次に記す通りである。フィールドサイズ 500μmドット数 50,000 (分解能 10nm)ビーム電流 7.7NA (7.5~8.1NAでほぼ同条件であることを確認済み)dose time: 0.03μs前述のTL命令を活用してL/S比4:6で500x500μm2フィールド全面にパターンを描画した際の所要時間の実測値は、約44.5秒/フィールドであった。また前年度まではいずれのMFAチャンネルも直線格子型だったが、今年度は描画時間を短縮するためにうち１つのチャンネルを無描画領域とした。この上に多層膜を積層しても干渉フィルタとしては動作するため、特に全体設計には影響がなかった。 | k5sx22iHAlBPi1zw
JPMXP1222TU0122 | 1403 | 2022 | TU | 122 | 内部利用（ARIM事業参画者以外） | 機器利用 | ---- | 液晶ポリマー製フレキシブル基板を用いた神経電極開発プロセスの研究 / Research on the process of developing neural electrodes using flexible | 石川 泰地 | 東北大学 | 加工・デバイスプロセス | ---- | 高度なデバイス機能の発現を可能とするマテリアル | 次世代バイオマテリアル | TU-211：プラズマクリーナー | [8 empty] | 神経電極, パリレン,膜加工・エッチング/Film processing and Etching,MEMSデバイス,生体イメージング | FPC上に製膜したパリレンのエッチングを行うため、東北大学試作コインランドリのプラズマクリーナーを使用した。 | パリレン上にAlマスクを作製したサンプルを用意し、プラズマクリーナーにいれ、処理を実施した。【加工条件】RF：200 WO2流量：60 ml/minエッチング時間30分 | Alマスクを使用してパリレンエッチングを行うことで、パリレンのパターニングを実施した。結果として30分間のエッチングにより、パリレンの除去が確認できた。しかし除去したい部分以外のパリレンにピンホールが確認できた。おそらくAlマスクに同様のピンホールが空いていたためと考察している。 | uXoZf0R2Z6z367Y9
JPMXP1222TU0116 | 1401 | 2022 | TU | 116 | 外部利用 | 機器利用 | ---- | マイクロナノ構造の機能研究 | 有馬 光雄 | デクセリアルズ株式会社 | 加工・デバイスプロセス | ---- | 高度なデバイス機能の発現を可能とするマテリアル | ---- | TU-057：レーザ描画装置 | [8 empty] | 構造情報の生成,光シミュレーション,リソグラフィ/Lithography,膜加工・エッチング/Film processing and Etching,蒸着・成膜/Evaporation and Deposition,ナノフォトニクスデバイス | 微細構造の形成による光機能デバイスの基礎的検証のために、東北大学の設備を利用して構造形成と表面構造の分析評価を行った。 | レーザ描画（DWL2000CE）による特殊な構造情報のパターン形成面を共焦点レーザ走査型顕微鏡（OPTELICS HYBRID LS-SD）を用いて分析評価を行った。 | 数種の構造情報の改良、およびレーザ露光のパターン形成の実験試作の結果、光機能の原初的な発現を確認検証した。下記に共焦点レーザ走査型顕微鏡（OPTELICS HYBRID LS-SD）による表面分析の結果を示す。Fig. 1は改良前のパターン形成状態、Fig2には改良後のパターン形成状態である。今後はデバイス技術の開発調査および分析を予定する。 | L5e7JDC21F5oRpFO
JPMXP1222TU0123 | 1404 | 2022 | TU | 123 | 内部利用（ARIM事業参画者以外） | 機器利用 | ---- | コンクリート3Dプリンタの層間補強に関する研究 / Study on Interlayer Reinforcement of Concrete 3D Printing | 西脇 智哉 | 東北大学工学研究科都市・建築学専攻 | 加工・デバイスプロセス | ---- | マルチマテリアル化技術・次世代高分子マテリアル | ---- | TU-313：マイクロX線CT | [8 empty] | コンクリート3Dプリンタ, 積層構法, コールドジョイント, 繊維補強, 自動挿入機構, 建設ロボット,3D積層技術 | 積層方式で造形を行う建設用3Dプリンタでは、その積層方法から積層物の内部にコールドジョイントのような不連続層が生じ、弱点となってしまう。実用化にあたり、この不連続層に対する対策を行う必要がある[1]。その中で、積層体表面から金属繊維を挿入する事による層間補強が提案された[2]。本年度は、挿入機構の自動化に着手している。ここでは、開発した自動挿入機構によって挿入した金属繊維周辺に生じる空隙の観察、繊維に生じる傾斜についてX線CT装置を利用して、観察した。 | 建設用3Dプリンタで作製した積層体に対して、Figure 1に示すような自動挿入機構により金属繊維（S45C、直径5 mm、長さ30 mm）を挿入した。十分に硬化した後、積層体から試験体を切り出した。作製した試験体に対して、マイクロX線CTにより内部を観察した。なお、撮影条件は、電圧を150 kV、電流38 µAとした。 | マイクロX線CTにより撮影したデータを、ImageJにより再構成した画像をFigure 2に示す。本研究では3種類の試験体についてX線CTによる観察を行っており、Figure 2ではその内の1つの試験体の結果を示している。また、本研究の自動挿入機構のプロトタイプとして作製した、手動型の挿入機構により、同形状の金属繊維を挿入した場合の結果[3]と比較した。その結果、自動挿入機構の導入により、傾斜角度を手動型の約10%、空隙率（挿入時に巻き込んだ空隙体積を金属繊維の体積で除して求めた割合）を手動型の約90%まで抑制可能である事を確認した。 | LGjbTn93yEgDwmfX
JPMXP1222TU0119 | 1402 | 2022 | TU | 119 | 内部利用（ARIM事業参画者以外） | 機器利用 | ---- | Fabrication of nanodevices for electron transfer measurements | 押切 友也 | 東北大学多元物質科学研究所 | 加工・デバイスプロセス | ---- | 高度なデバイス機能の発現を可能とするマテリアル | 量子・電子制御により革新的な機能を発現するマテリアル | TU-064：エリオニクス 130kV EB描画装置 | TU-052：アクテス スピンコータ#1 | [7 empty] | リソグラフィ/Lithography,EB,メタマテリアル,フォトニクス | 本研究グループでは光ナノインプリントリソグラフィや電子線リソグラフィによる有機・無機・金属材料から成るナノ構造体デバイスの創製を目的に、種々のナノ構造を設計・作製し、その光学・電気・化学的特性に関する研究を行っている。今年度はナノ構造配列体のプロトタイプの基本物性を確認することを目的とし、小面積での電子線露光によるナノパターン配列体加工条件について検討した。 | 【利用した主な装置】エリオニクス 130kV EB描画装置(TU-064)、アクテス スピンコータ#1（TU-052）【実験方法】プラチナ薄膜が約100nm成膜されたSiO2基板上に、酢酸ニッケルの有機溶媒溶液をスピン塗布し、焼成することでNiOx/Pt/SO2基板を得た。これにポジ型フォトレジストZEP-520Aをスピン塗布により成膜し、180℃でベークした。EB描画装置を用いてナノドット配列体をレジスト膜に描画し、ZED-N50により現像後、イソプロピルアルコールでリンスをおこなった。露光描画条件としては、Area Doseを200 mC cm-2、Beam Currentを1.00 nAとし、Dose Timeを0.0125および0.0150 msec/dotへと変化させて実施した。 | 描画レイアウトを図1に示す。本構造を上記の条件で描画する際に要した時間は描画範囲200×200 mm2あたりおおよそ150秒であった。また、基板の高さバラツキが描画可否に顕著な影響を与えることが明らかとなった。今後は、露光条件と、現像後に得られるナノドット配列体の形状およびギャップとの関係を電子顕微鏡法や原理間力顕微鏡法、光学スペクトル計測によって明らかにする。 | MQAxldbbYCIQ35yj
JPMXP1222TU0112 | 1399 | 2022 | TU | 112 | 内部利用（ARIM事業参画者以外） | 技術相談 | 共同研究 | ステンレスガス配管溶接部における微量水分吸着の基礎検討 / Fundamental study of trace moisture adsorption on welding surface of stainless tube | 辻 俊宏 | 東北大学大学院工学研究科材料システム工学専攻 | 加工・デバイスプロセス | ---- | 高度なデバイス機能の発現を可能とするマテリアル | ---- | [9 empty] | 接合, 表面処理,MEMSデバイス/ MEMS device,IoTセンサ/ IoT sensor | 高性能な二次電池用電極材料や青色LED材料など微量水分が悪影響を及ぼす材料プロセスで利用される、内面が電解研磨された高純度ガス用ステンレスガス配管において、溶接部が微量水分の吸着に及ぼす影響を検討するために試料となる試験体の作製を行った。この試験体の製作においては、共同研究を行っている東北大学マイクロシステム融合研究開発センターと技術相談を行い、東北大学試作コインランドリにある自動溶接機を用いて試験体を作製することに至った。 | 真空二重溶解で精製されたSUS316Lのステンレス配管(外径1/4インチ)に対して、パイプカッターで切断し専用工具を用いて端面を切削し、東北大学試作コインランドリの自動溶接器(CAJON SWAGELOK, CWS-D100)において、マニュアル記載の標準的パラメータを用いて溶接を行った。 | Fig. 1は同じ管材料(VALEX製, VIM/VAR)に対する溶接加工の結果を表す写真である。左写真は溶接された外表面を表す。専門業者に溶接を外注した場合にも本課題を通じて申請者が溶接を行った場合にも見かけに大きな違いはなかった。一方で、右の写真は管の内表面を表す。業者が行った場合には光沢のある表面が現れたが、自身で溶接を行った場合には酸化被膜が顕著だった。ステンレス管本来の性能を利用するためには溶接条件改善のための予備検討が必要なことが分かった。一方で、本課題の申請を行った経緯は、このような溶接不具合箇所を作製して独自に開発してきた微量水分センサにより微量水分の吸脱着の影響を検出可能であるか検討する点にあったため、研究の目的は達成することができた。尚、このような溶接組織は微量水分(40 ppbv)を含んだ窒素ガス(100 sccm)のパルスに対して、パルスの通過時間を遅延させる影響があった。 | diA6Jl57RuRuANql
JPMXP1222TU0111 | 1398 | 2022 | TU | 111 | 外部利用 | 機器利用 | 技術相談 | 次世代センサの開発 / Fabrication of airflow sensors | 山本 洋太 | ミツミ電機株式会社 | 加工・デバイスプロセス | ---- | 高度なデバイス機能の発現を可能とするマテリアル | ---- | TU-153：住友精密PECVD | TU-154：住友精密TEOS PECVD | [7 empty] | ゾルーゲル法,蒸着・成膜/Evaporation and Deposition,CVD,MEMSデバイス/ MEMS device | 酸化バナジウムは高い抵抗温度係数(TCR)を保有し、様々なセンサへ応用されており、当社でも酸化バナジウムを利用した次世代センサ開発を企画した。酸化バナジウムは価数が4価(VO2)の時に高いTCR値を持つ。通常は5価(V2O5)に安定することが多いため、還元処理が必要になる。今回は減圧O2雰囲気下で熱処理を行い、VO2の形成を試みた。また、VO2膜を用いたセンサを作製するため、パッシベーション膜としてSiN膜を成膜し、特性の変化を調査した。 | 酸化バナジウムを成膜、パターニングしたシリコンウェハに、Au膜で電気配線及びコンタクトパッドを形成した。その後、PECVD装置を用いてSiN成膜を行った。PECVD装置の成膜温度を変化させながら作製したVO2膜の電気特性を評価した。 | VO2膜は熱履歴の印加や、プラズマ処理などのプロセスダメージによって組成変化を起こし、電気特性が劣化する課題がある。これは、加熱により酸化反応が進行し、VO2からV2O5へ遷移していると考えられる。主要因を熱印加と考え、SiN成膜温度を変化させながら特性劣化の少ないプロセスを調査した(Fig.1)。結果、SiN成膜温度250 ℃に対して270 ℃は抵抗値が40%ほど低下する結果となった。TCR特性も劣化する傾向なので、SiN成膜温度は低温条件が適していると考えられる。 | h2mO8ow5ivlq5QYl
JPMXP1222TU0110 | 1397 | 2022 | TU | 110 | 外部利用 | 機器利用 | ---- | SAWデバイスの開発 / Development of Surface Acoustic Wave Devices | 辻埜 和也 | シャープディスプレイテクノロジー株式会社 | 加工・デバイスプロセス | ---- | その他 | ---- | TU-160：自動搬送 芝浦スパッタ装置（加熱型） | TU-058：マスクレスアライナ | TU-153：住友精密PECVD | TU-205：アルバックICP-RIE#1 | [5 empty] | 表面弾性波, SAW, 圧電素子,リソグラフィ/Lithography,膜加工・エッチング/Film processing and Etching,スパッタリング/Sputtering,蒸着・成膜/Evaporation and Deposition,CVD | 新規SAWデバイス開発のため、東北大学マイクロシステム融合研究開発センターの装置を利用して圧電素子のパターニングおよび配線類の成膜・パターニングを実施した。 | 圧電膜付きSiウェハ（Krystal社、現I-PEX Piezo Solutions社）を用いて、圧電膜のパターニング、およびコンタクトメタル／絶縁膜／上層メタルの成膜・パターニングを行った。成膜について、コンタクトメタルおよび上層メタルについては自動搬送芝浦スパッタ装置、絶縁膜については住友精密PECVDを使用した。各レイヤのレジストパターニングにはマスクレスアライナを使用し、エッチングにはアルバックICP-RIE#1を用いた。 | Fig. 1に示した通り、Siウェハ上に複数の配線パターンを形成し、各配線パターンで狙いの周波数のSAWが発生したことが確認できた。現在基礎評価中だが、評価結果をもとに設計や材料を変更したSAWデバイスの試作を引き続き東北大学マイクロシステム融合研究開発センターにて行う予定である。 | xFymd0UT94kWq2IH
JPMXP1222TU0104 | 1394 | 2022 | TU | 104 | 外部利用 | 機器利用 | ---- | 圧電MEMSデバイスの開発 / Development of piezoelectric MEMS devices | 丸山 佑紀 | ミツミ電機株式会社 | 加工・デバイスプロセス | ---- | 高度なデバイス機能の発現を可能とするマテリアル | ---- | TU-216：Vapor HFエッチング装置 | [8 empty] | 膜加工・エッチング/Film processing and Etching,MEMSデバイス/ MEMS device | 弊社は中空構造を有する圧電MEMSデバイスを開発中である。今回、東北大学ナノテク融合技術支援センターのVaper HFエッチング装置を使用し、中空構造の形成を試みた。 | 【利用した主な装置】住友 Vaper HF エッチング装置【実験方法】中空部にSiO2犠牲層が充填された圧電MEMSデバイスウエハに対し、Vaper HFエッチングを実施した。また、エッチング後、顕微鏡観察を行い、SiO2犠牲層の残膜有無を確認した。Fig. 1にエッチング及び観察方法の模式図を示す。 ・エッチング方法基本サイクル(※)を複数回繰返し、エッチングを行った。(※) アルコール置換 -> HFガス導入 -> 排気・観察方法エッチング後、圧電層をテープ剥離し、中空部内部を上面より観察を行った。 | エッチング後の観察結果をFig. 2に示す。SiO2犠牲層の残膜も無く、中空構造の形成が出来た。 | wT5yCHxcu4N01Mi4
JPMXP1222TU0109 | 1396 | 2022 | TU | 109 | 内部利用（ARIM事業参画者以外） | 機器利用 | 技術代行 | MEMS device technology development | Froemel Joerg | 東北大学マイクロシステム融合研究開発センター | 加工・デバイスプロセス | ---- | 高度なデバイス機能の発現を可能とするマテリアル | ---- | TU-216：Vapor HFエッチング装置 | TU-059：スプレー現像装置 | TU-201：DeepRIE装置#1 | TU-160：自動搬送 芝浦スパッタ装置（加熱型） | TU-158：芝浦スパッタ装置（加熱型） |  |  |  |  | Sensor,Magnetic thin film,スパッタリング/Sputtering,成形/Molding,リソグラフィ/Lithography,膜加工・エッチング/Film processing and Etching,アクチュエーター/ Actuator,高周波デバイス/ High frequency device,MEMSデバイス/ MEMS device,IoTセンサ/ IoT sensor | The sputtering and structuring of magnetic thin films for flexible sensors was studied. The processes were optimized to achieve high sensor effect. | Experiments to sputter soft magnetic thin films (FeCuNbSiB) with different conditions were performed. The properties of the films were studied and sputtering conditions optimized. A lift-off process to structure thick films (>1um) was done and tested.Substrates with a laminated PI film were prepared. On the PI film the magnetic films were sputtered and structured. After removing the PI film from the substrates a flexible bended sensor prototype was made and measured. (Fig. 1) | It was successfully shown, that sensors can be made on flexible PI with sputtered magnetic metallic film. (Fig. 2) | 5BHRUNJ3DvD9KXF4
JPMXP1222TU0103 | 1393 | 2022 | TU | 103 | 外部利用 | 機器利用 | ---- | 表面増強ラマン散乱を利用した超高感度バイオケミカルセンサーチップの開発 / Development of highly sensitive surface enhanced Raman scattering (SERS) substrates | 内野 俊 | 東北工業大学大学 工学部電気電子工学科 | 加工・デバイスプロセス | ---- | 高度なデバイス機能の発現を可能とするマテリアル | 次世代バイオマテリアル | TU-160：自動搬送 芝浦スパッタ装置（加熱型） | [8 empty] | 表面増強ラマン散乱,プラズモニクス材料,スパッタリング/Sputtering | 表面増強ラマン散乱（SERS）は、金属粒子表面に吸着した分子のラマン散乱強度が局在表面プラズモン共鳴によって1011倍以上にも増強する現象で、単一分子を高感度かつ迅速に検出できる技術として近年注目されている。そこで、我々は感染症やガンなどの診断や食品検査を簡便に検査することができるバイオケミカルセンサーチップを作製することを目的として表面増強ラマン散乱基板の作製を行った。 | 自動搬送芝浦スパッタ装置を用いて、マイカ基板上に膜厚70 nmの銀薄膜を室温および300℃で堆積した。 | Fig. 1に300℃でマイカ基板上に堆積した銀薄膜（膜厚70 nm）のSEM画像を示す。Fig. 1(a)は、最初に堆積した試料の結果である。成膜温度が低かったため、多結晶になった。Fig. 1(b)は、同じ条件で2回目に堆積した試料の結果である。基板温度が設定どおりの300℃になったため、単結晶膜になり、ナノホールが形成されていた。以上の結果を踏まえ、ステージ温度をあらかじめ300℃に設定して予行演習を行った後に本番の成膜を行うことにした。 | IRwW6bYKJ7W678l2
JPMXP1222TU0096 | 1391 | 2022 | TU | 96 | 外部利用 | 機器利用 | 技術補助 | microfabrication of NiO on Ga2O3 | 中込 真二 | 石巻専修大学 理工学部 情報電子工学科 | 加工・デバイスプロセス | ---- | 革新的なエネルギー変換を可能とするマテリアル | 高度なデバイス機能の発現を可能とするマテリアル | TU-215：イオンミリング装置 | TU-058：マスクレスアライナ | [7 empty] | 次世代パワー半導体,酸化ガリウム,酸化ニッケル,ヘテロpn接合,エッチング加工,リソグラフィ/Lithography,膜加工・エッチング/Film processing and Etching,ワイドギャップ半導体/ Wide gap semiconductor,パワーエレクトロニクス/ Power electronics,パワーエレクトロニクス/ Power electronics | 次世代パワー半導体材料として注目されている酸化ガリウム(β-Ga2O3)基板上に形成したp形酸化物半導体酸化ニッケル(NiO)によるヘテロpn接合ダイオードの特性改善を目的として、NiO膜をエッチング加工する試みを行った。 | β-Ga2O3基板上に形成したNiO薄膜を事前に準備して持ち込み、ARIMの装置を利用してフォトリソグラフィー工程としてマスクレスアライナ―による露光でパターンを形成した。レジストのパターンをマスクとして、Arイオンミリング装置によりNiO層をエッチングし、数μmの幅の溝の形成を試みた。エッチング状況の観測は石巻専修大学にてSEM像観察により行った。 | マスクデータの作成の後、β-Ga2O3基板上にNiO薄膜を形成したサンプルを用いて、レジストをマスクとしてArイオンによるイオンミリングを行った。まずは、エッチングが可能かや、エッチングできるとすれば、およそのエッチング速度をつかむことが最初の試みの目的であった。Fig. 1にイオンミリングによりNiO層をエッチングした断面のSEM像（俯瞰イメージ）の一例を示す。200 nm程度のNiO層に対して1～2 µm程度の幅の溝が形成できている。まだまだエッチング試験が必要であるが、第一段階の目的は達した。次年度以降は、上記の加工プロセスを確立しながら、加工（構造）の導入によるデバイス特性の改善を目指す予定である。 | k4MKV6rl2V6BDm3H
JPMXP1222TU0093 | 1388 | 2022 | TU | 93 | 内部利用（ARIM事業参画者以外） | 技術相談 | ---- | pMUTを用いた超音波生体認証回路の開発 / pMUT Ultra-sound Biometrics circuit development | 宮口 裕 | 東北大学 マイクロシステム融合研究開発センター | 加工・デバイスプロセス | ---- | 高度なデバイス機能の発現を可能とするマテリアル | ---- | [9 empty] | MEMSデバイス/ MEMS device,IoTセンサ/ IoT sensor | アレイ化されたpMUTに送受信を切換えるスイッチ回路と受信時に電荷-電圧変換回路を試作する。pMUTアレイを位相の異なる送信信号で駆動、またはpMUTアレイからの受信信号を位相を調整して加算することで、生体内の特定の深部にフォーカスするシステムを検証する。これらの試作と検証に当たり、東北大学ナノテク融合技術支援センター（CINTS）で技術相談を行った。 | CINTSの東北大学試作コインランドリにあるプロトタイプラボにて、アレイ化されたpMUTに送受信を切換えるスイッチ回路と受信時に電荷-電圧変換回路をプリント基板で製作した。送信信号は位相の異なる2系統入力、受信時はpMUTアレイから8チャンネル分の電荷-電圧変換回路と電圧増幅回路を組み込んだ。その動作を検証した。 | 電荷-電圧変換回路に使用したオペアンプの入力容量が大きく、想定した受信出力が得られなかった。入力容量の小さいオペアンプの必要性が明らかになった。今後、入力容量の小さいオペアンプを入手し、再実験の予定である。 | P8yx0kr3OUUjFWrx
JPMXP1222TU0089 | 1385 | 2022 | TU | 89 | 外部利用 | 機器利用 | ---- | 高真空ウェハレベルパッケージングを適用したMEMSセンサーの研究開発 / The research of the MEMS sensors applying high vacuum wafer level packaging | 宮下 英俊 | ソニーセミコンダクタマニュファクチャリング株式会社 | 加工・デバイスプロセス | 計測・分析 | 高度なデバイス機能の発現を可能とするマテリアル | ---- | TU-216：Vapor HFエッチング装置 | [8 empty] | リソグラフィ/Lithography,膜加工・エッチング/Film processing and Etching,MEMSデバイス,IoTセンサ | ウェハレベル高真空封止を実現するため、東北大学の設備を用いてVapor HFによる封止デバイスのリリースとH2ANLを実施した。その結果、10Pa以下での封止ができることを確認した。 | あらかじめ封止デバイスとリリースホールを開けたキャップウェハとを接合した試作ウェハを準備し、Vapor HF（Primaxx uEtch）を用いてリリースホールを通してデバイスのリリースを行った。その後H2雰囲気下でアニールを行うことでリリースホールを封止し、内部のH2を熱処理により脱ガスを実施し内部圧力を低下させた。封止圧力の測定は真空封止後、封止した振動子のQ値を測定、その後FIBによりパッケージに貫通孔を開け、真空チャンバー中で真空度とQ値の関係を測定し、この振動子の雰囲気圧力(封止圧力)PとQ値との関係を取得した。 | 上述のP-Q曲線とFIB前の封止振動子Q値から封止圧力を求めたところおよそ8 Paで封止されていることが確認された。本封止技術によりゲッター等を用いず10Pa以下のウェハレベルパッケージが実現できていることを確認した。 | Sp6T1DfpxZtVURWl
JPMXP1222TU0090 | 1386 | 2022 | TU | 90 | 内部利用（ARIM事業参画者以外） | 機器利用 | ---- | MEMSジャイロスコープの開発 / Development of MEMS gyroscope | 塚本 貴城 | 東北大学 | 加工・デバイスプロセス | ---- | 高度なデバイス機能の発現を可能とするマテリアル | ---- | TU-216：Vapor HFエッチング装置 | TU-201：DeepRIE装置#1 | [7 empty] | MEMSジャイロスコープ,縮退振動子,アクチュエーター,膜加工・エッチング/Film processing and Etching,MEMSデバイス | MEMSジャイロスコープ，特に次世代高性能ジャイロスコープとして期待されている周波数変調・積分ジャイロスコープに利用可能な2軸縮退振動子を作製する． | SOI基板にフォトリソグラフィーを行い，金属を成膜し，パターニングした．その後，DeepRIE（TU-201）によりシリコンを加工し，最後にVaporHFエッチング（TU-216）により，可動部をリリースした． | 図1，2に，作製した振動子の例を示す． 内外2重質量をもったXY振動子（図1）や，単結晶シリコンのヤング率の結晶異方性を補償するための，マルチリング振動子（図2）の作製と評価を行った．各リング間の結合剛性を注意深く設計することで，図3のように，（100）シリコンを用いた場合でも，2つのn=2ワイングラスモードで，極めて近い共振周波数を得ることができた． | 4iM7hcMuD7C9HNL1
JPMXP1222TU0094 | 1389 | 2022 | TU | 94 | 内部利用（ARIM事業参画者以外） | 機器利用 | 技術相談 | ALDを用いた酸化チタンナノチューブ薄膜への貴金属成膜 / Noble metal deposition on TiO2nanotube thin films using ALD | 但木 大介 | 東北大学電気通信研究所 | 加工・デバイスプロセス | ---- | 高度なデバイス機能の発現を可能とするマテリアル | 次世代ナノスケールマテリアル | TU-169：多元材料原子層堆積(ALD)装置 | TU-211：プラズマクリーナー | [7 empty] | ALD | 開発中のガスセンサの感ガス部である酸化チタンナノチューブ薄膜に，原子層堆積(Atomic Layer Deposition：ALD)法で触媒となる白金微粒子を坦持し，感度や応答時間などのセンサ特性の向上を実現している。ALD法で白金を微粒子形状で坦持するためには，酸化チタンナノチューブ薄膜表表面が親水性でなければならないことがわかっている1)。酸化チタンナノチューブ薄膜表面の親水化処理の違い(方法や処理条件)による白金微粒子の坦持状態の違いを調べた結果を報告する。 | シリコン基板上にスパッタで成膜したチタン薄膜を陽極酸化して，膜厚1 µmの酸化チタンナノチューブ薄膜を形成した2)。親水処理条件ごとに，13枚の酸化チタンナノチューブ薄膜基板を用意した。多元材料原子層堆積装置(テクノファインALK-600)のロードロック室内，及びプラズマクリーナー(ヤマト科学 PDC210)で酸素プラズマを発生させて，酸化チタンナノチューブ薄膜表面の親水化処理を行った。多元材料原子層堆積装置のロードロック室には，Fig. 1(a)に示すようなC型の電極が設置されている。この電極と基板ホルダー間にRF電力50 Wを印加し，酸素圧力50 Paで10分間，親水化処理した。また，プラズマクリーナーには，平行平板電極が設置されている。RIEモードに設定し，平行平板電極間にRF電力50 W，及び300 Wを印加し，酸素流量30 mL/min，及び60 mL/minで10分間，親水化処理した。プラズマクリーナーは，原子層堆積装置とは異なる部屋に設置されているため，親水化処理後，基板を樹脂製のケースに入れて運搬した。親水化処理後，多元材料原子層堆積装置で，13枚の基板をFig. 1(b)に示すように基板ホルダー上に配置して，白金微粒子の坦持を行った。原料ガスには，トリメチル(メチルシクロペンタジエニル)プラチナ(IV)，反応ガスには，酸素を使用した。白金微粒子の坦持状態の観察には，電気通信研究所 研究基盤技術センター 評価部の走査型電子顕微鏡(Scanning Electron Microscope：SEM) 日立SU-8000を使用した。微粒子の坦持状態を定量的に解析するため，フリーソフトウエアのImage Jを用いて，粒子径分布や被覆率の導出を試みたが，酸化チタンナノチューブの穴や表面の凹凸によるコントラスの影響を受け，正確な導出ができなかった。そのため，本報告では，SEM像からの定性的な判断で考察を行った。 | 多元材料原子層堆積装置のロードロック室内で親水化処理を行った後に，処理チャンバー内で白金微粒子を坦持した酸化チタンナノチューブ薄膜のSEM像をFig. 2に示す。13枚の基板に白金微粒子の坦持を行ったが，Fig. 1(b)に示したAからEの位置での坦持結果のみ示した。黒いコントラストが酸化チタンナノチューブの穴で，白い粒子状のコントラストが白金微粒子である。SEM像から定性的に判断して，Fig.2 (a)，(c)，(e)では，ほぼ同じ粒径，密度で白金微粒子が坦持されているが，これらに比べて密度が(b)では疎（微粒子の表面被覆率が小さい）に，(d)では密（微粒子の表面被覆率が大きい）に白金微粒子が坦持されている。さらに，プラズマクリーナーを用いて，RF電力50 Wと300 Wで親水化処理を行った後に，多元材料原子層堆積装置の処理チャンバー内で，白金微粒子を同一条件で坦持した酸化チタンナノチューブ薄膜の走査電子顕微鏡像をFig. 3とFig. 4にそれぞれ示す。Fig. 2の結果と同様に，Fig. 3とFig. 4の(a)，(c)，(e)では，ほぼ同じ粒径，密度で白金微粒子が坦持されているが，これらに比べて密度が(b)では疎に，(d)では密に白金微粒子が坦持されている。Fig. 1(b)に示すように，Bの基板位置では，ロードロック室内のC型の電極が切れているため，B以外の基板位置よりも親水化処理の効果が少ないことが推測される。しかしながら，プラズマクリーナーで親水化処理した場合にも，同様の坦持結果であったことから，親水化処理の効果が原因ではないと考えられる。多元材料原子層堆積装置では，白金の原料ガスが，基板Dの位置から導入される。原料ガスが導入される基板Dの近傍では，原料ガスの濃度が高く，反応が促進され，ガスの導入位置から離れている基板Bの位置よりも微粒子の密度が大きくなったと考えられる。プロセス条件の1つである原料ガス暴露時間を長くして坦持が行われるチャンバー内での原料ガス濃度を均一にすれば，微粒子の密度が均一になると考えられる。また，今回の実験での3つの親水化処理条件では，SEM像から判断して，白金微粒子の坦持状態に違いが見られなかった。 | JOTjf2NIqt2mHUoq
JPMXP1222TU0087 | 1383 | 2022 | TU | 87 | 外部利用 | 機器利用 | ---- | テラヘルツ帯量子カスケードレーザー導波路作製 / THz-QCL device fabrication | Wang Li | 理化学研究所 | 加工・デバイスプロセス | ---- | 高度なデバイス機能の発現を可能とするマテリアル | ---- | TU-254：EVG プラズマ活性化装置 | [8 empty] | 高周波デバイス/ High frequency device | To realize the THz-QCL devices with double-metal waveguide, the wafer bonding is essential for subsequent wafer transfer process. This experiment is for using the thermal expressor to bond the native epi wafer with the receptor wafer using the Au-Au metals. | The plasma activations of the metal surface and the thermal expression is processed. The experiment conditions directly follow standard recipe shown in Nishizawa center. The bonding strength is not separately determined, only estimated in the following process (i.e., no peel-off is acceptable) | As shown in Fig.1, we did not observe the bonding peel-off in the following processing steps. The laser mesa (size of 2mm length/200um width/10um thick) can be finally well fabricated, showing a quite strong bonding strength. The current injection can be smoothly realized and consistent with the expectations. | 34YV4AP9g4HbhREa
JPMXP1222TU0083 | 1381 | 2022 | TU | 83 | 外部利用 | 機器利用 | ---- | 絶縁膜の耐電圧特性評価 / Withstand voltage test of insulating film | 菅田 博雅 | 株式会社シンクロン | 加工・デバイスプロセス | ---- | 高度なデバイス機能の発現を可能とするマテリアル | 革新的なエネルギー変換を可能とするマテリアル | TU-002：有機ドラフトチャンバー | TU-053：アクテス スピンコータ#2 | TU-058：マスクレスアライナ | TU-158：芝浦スパッタ装置（加熱型） | TU-107：ランプアニール装置 |  |  |  |  | PVD,スパッタリング/Sputtering,リソグラフィ/Lithography,パワーエレクトロニクス/ Power electronics,ワイドギャップ半導体/ Wide gap semiconductor,パワーエレクトロニクス/ Power electronics | 東北大学ナノテク融合技術支援センターの設備を利用しFig. 1に示すMIMキャパシターを作製し、PVDで成膜したAl2O3およびSiO2膜の電気特性を測定した。 | 4インチSi基板上にリソグラフィによりMIMキャパシターのTEGを作製した。Fig. 2に示すように半導体パラメータアナライザにより電気特性を測定した。 | Fig. 3にSIO2を絶縁膜としたTEGの電気特性の測定結果を示す。TEG上のMIMキャパシターを10ヶ所測定したデータから良好な再現性が得られた。このことからリソグラフィによる作製手法も良好であったと思われる。今年度の目的はMIMキャパシターのTEGを再現性良く作製できることにあり当初の目的は達成出来ました。社内にこのような実験設備は所有しておらず東北大学様のご協力なしには実現できませんでした。深く御礼申し上げます。 | 1ZKBL70cWJKFD30D
JPMXP1222TU0085 | 1382 | 2022 | TU | 85 | 内部利用（ARIM事業参画者以外） | 機器利用 | 技術相談 | 固体酸化物形電解セル（SOEC）を用いた共電解における燃料極 / Fuel electrode in co-electrolysis using solid oxide electrolysis cell (SOEC) | 昆沙賀 菜々子 | 東北大学大学院環境科学研究科 | 加工・デバイスプロセス | ---- | 革新的なエネルギー変換を可能とするマテリアル | ---- | TU-159：芝浦スパッタ装置（冷却型） | TU-058：マスクレスアライナ | TU-211：プラズマクリーナー | TU-002：有機ドラフトチャンバー | TU-051：ミカサ スピンコータ |  |  |  |  | 固体酸化物形電解セル(SOEC),リソグラフィ/Lithography,膜加工・エッチング/Film processing and Etching,スパッタリング/Sputtering,燃料電池/ Fuel cell,電極材料/ Electrode material | 共電解とは、水蒸気と二酸化炭素を同時に電解し、合成ガスを生成する技術である。SOECを用いた共電解は、高効率であることや貴金属を使用しないことがメリットだが、一方で固体酸化物形燃料電池（SOFC）モードでの作動時に比べ劣化しやすく、長期耐久性に課題がある。燃料極で発生するSOECの劣化は、炭素の析出やNiの移動により反応場である三相界面が減少するためだと考えられている[１]。しかし、SOECセルは多孔質で電極の微細構造変化を正確にとらえることは大変難しい。そこで、セル構造を単純化し、模擬したモデル電極の作製を行い、燃料極の劣化機構の解明を目指す。以前はモデル電極を作製する際に、Niの薄膜をPLD（Pulsed Laser Deposition）法にて製膜していたが、Ni薄膜が薄すぎたため、昇温段階で焼結によりNiの接続が切れてしまっていた。そこで、膜厚１ µm以上のNi膜を製膜するために芝浦スパッタ装置を利用した。また、燃料極に着目した測定を行うために、リフトオフを用いてPtの対極を作製した。 | 【利用した主な装置】 スピンコーター、マスクレスアライナ(Heidelberg Instruments MLA150)、芝浦スパッタ装置：冷却型【実験方法】 はじめに、MgO単結晶の上にPLD法にて、厚さ約500 nmのYSZ（Y0.16Zr0.84O1.92）薄膜(12 mm□)を製膜した。製膜条件はNd:YAGレーザーの4倍波(266 nm)を使用し，基板温度750 ℃，酸素分圧1 Pa，レーザー出力0.40 W，レーザーパルス周波数10 Hzとした。 次に、スピンコーターを利用し、ZPN1150-90レジストを試料に塗布し、マスクレスアライナにて露光後、TMAH現像液を用いてPt電極パターンを形成した。その後、芝浦スパッタ装置を利用し、Pt膜を約1µm積層した。スパッタはAr雰囲気、圧力0.5 Pa、RFパワー300 Wの条件で、レジストが熱で溶けないように、10分間ごとに冷却時間（約10分間）を挟んで行った。その後、90℃に加熱したNMP溶液に試料を10分間浸しレジストを除去して（リフトオフ）、所望のPtパターン電極を得た。そして、芝浦スパッタ装置：冷却型を利用しNi（10 mm□）を約1.7µm積層した。スパッタはAr雰囲気、圧力0.5 Pa、RFパワー300 Wの条件で行った。その後、フォトリソグラフィを用いてFig. 1に示すパターン電極を得た。 | Fig. 2に作製したモデルセルのレーザー顕微鏡像を示す。リフトオフにてPt電極を作製することで、規格化されたPt電極となり正確にパターニングを行うことができた。Ni電極とPt電極間の距離は40 μmとなるように加工を行ったが、実際はそれよりも小さくなった。これはリフトオフで作製したPt電極のサイズがわずかに大きくなっているためである。露光時間や強度などを変化させることで、より精度の高い加工が行えると考える。 | KL321VFE2cIJS45V
JPMXP1222TU0081 | 1379 | 2022 | TU | 81 | 外部利用 | 技術代行 | 機器利用 | エンドトキシン測定用くし形電極の開発 / Development of comb electrodes for endotoxin measurement | 伊藤 隆広 | センスチップ株式会社 | 加工・デバイスプロセス | ---- | 高度なデバイス機能の発現を可能とするマテリアル | ---- | TU-001：エッチングチャンバー | TU-251：SUSS ウェハ接合装置 | TU-159：芝浦スパッタ装置（冷却型） | TU-314：熱電子SEM | TU-060：現像ドラフト |  |  |  |  | リソグラフィ/Lithography,膜加工・エッチング/Film processing and Etching,スパッタリング/Sputtering,蒸着・成膜/Evaporation and Deposition,MEMSデバイス | 使い捨て可能な高感度くし型電極の開発を行うため、東北大学の設備を利用してスパッタリング、リソグラフを行った。更に、ガラス基板で接着加工した流路デバイスの開発を行うために、技術代行を利用した。 | ①冷却型スパッタ装置を用いてPET基板に金属を蒸着し、両面アライナを利用してリソグラフを行うことで、使い捨てくし型電極のパターニングを行った。②Siウェハ上に流路を作成するために、マスクレスアライナで流路パターンをデザインし、Deep-RIEでマイクロ流路の作製を行った。加工したSiウェハにガラスでふたをするため、陽極接合で接着を試みた。 | 高感度にエンドトキシンの検出を行うため、くし型電極の作製を行った。これまでの作製工程での歩留まりは、８割程度であったため、歩留まり向上ために、スパッタ後にアセトン洗浄を丁寧にすることで、レジスト塗布前のごみ除去を試みた。その結果、歩留まりの向上はなかった。両面アライナによるUV照射後の基板表面を観察したところ、いくつかごみが観察されたことから、塗布するレジストに含まれている可能性がある。これは塗布に使用しているフィルター上で凝集したレジストの残渣が射出されたことによる考えられるため、今後、残渣が出てこないシリンジの使用方法を検証することで歩留まり向上につなげたい。流体速度の検証をするためのデバイス作製のため、技術代行を利用した。Siウェハ上に任意の幅でマイクロ流路を作製するために、マスクレスアライナでデザイン加工し、Deep－RIEでエッチングした。いくつかの流路幅があるため、２段階に分けてエッチングを行ったことで、目標の深さで流路の作製に成功した。更に、ウェハ接合装置で流路加工したSiウェハに穴加工したガラス板を陽極接合させた。今回のデバイスでは、四角形を組み合わせた単純な流路形状で作成したが、今後は様々な形状を組み合わせたより複雑な流路加工について検証を進める予定である。 | 37M6M5ckn2vNd60Z
JPMXP1222TU0078 | 1376 | 2022 | TU | 78 | 外部利用 | 機器利用 | 技術補助 | 液滴を用いたウエットプロセスによる電子デバイス材料の加工 / Fabrication of electronic device material by wet process using droplet | 田中 浩 | 愛知工業大学 工学部 機械学科 | 加工・デバイスプロセス | ---- | 高度なデバイス機能の発現を可能とするマテリアル | ---- | TU-056：両面アライナ | TU-051：ミカサ スピンコータ | TU-060：現像ドラフト | [6 empty] | 液滴，グリーンプロセス,膜加工・エッチング/Film processing and Etching,MEMSデバイス/ MEMS device | シリコン異方性ウエットエッチングはマイクロシステム製作に従来から利用されてきた基本的加工技術である．しかし現状は，所望の３次元形状を平滑に得るために，大量の毒劇物の高濃度（20wt%程度以上）アルカリ水溶液に加工物を浸漬しなくてはならない．この原因の一つは，低濃度のアルカリ水溶液を用いるとエッチング特性上，マイクロピラミッドと呼ばれる微小凹凸が生じてしまうためである．現在我々は，環境にやさしい微小部エッチング方法として，低濃度アルカリ水溶液の液滴を加工部上で局部加熱蒸発させながらエッチングを行う方法を検討中である． | 実験試料としてSi(100)面ウェハをフォトリソグラフィにより1 µm厚のSiO2マスク膜パターンを持つエッチング用試料を製作した．Fig. 1に本試料を用いた実験装置の概要図を示す．エッチング加工部雰囲気を赤外線ランプで加熱できるようにし，5wt%KOH水溶液の液滴を試料上部から一定間隔で滴下した．液滴は滴下する間，及び試料表面上で雰囲気温度により水分が蒸発することで，実際にエッチングする時にはマイクロピラミッドが発生しない高濃度液となると考えた．所望の時間エッチング後，レーザ顕微鏡でエッチング深さ及び外観を評価した． | Fig. 2は，5wt%KOH水溶液を初期の液として，エッチング液滴量（一滴の量の計測が難しいので，一分間当たりの量を測定）を変えた時のエッチング試料の温度とエッチング速度の関係である．エッチング試料の温度が高くなるように液滴を加熱することで，エッチング速度を大きくすることができた．また，Fig. 2のエッチング速度の温度依存性は指数関数的であり，先に述べた高濃度アルカリを使用したエッチングと同様の状況となっていると考えられた． | 30WgKjQ7qHr7ABr8
JPMXP1222TU0077 | 1375 | 2022 | TU | 77 | 内部利用（ARIM事業参画者以外） | 機器利用 | 技術補助 | メタマテリアル製作のための微細加工技術 / Microfabrication technology for metamaterial fabrication | 金森 義明 | 東北大学大学院工学研究院 | 加工・デバイスプロセス | ---- | 高度なデバイス機能の発現を可能とするマテリアル | ---- | TU-058：マスクレスアライナ | TU-108：水素アニール装置 | [7 empty] | 熱処理,リソグラフィ/Lithography,メタマテリアル | メタマテリアルの微細加工技術の確立を目指し、東北大学の設備を利用して微細加工を行った。まず、メタマテリアルのパターン形成のために、マスクレスアライナを用いてCrマスクを作製した。また、水素アニール装置を用いて、ドライエッチングにより形成されたシリコン微細構造のエッチング側壁の平滑化を行った。 | メタマテリアルのギャップパターンの最小寸法として1 μmを目指し、解像度に優れるCrマスクの使用を選択した。まず、Crマスクにマスクレスアライナ装置（MLA150、Heidelberg Instruments）でレーザ描画を行った。CrマスクをH2O : 現像液 = 1：1の混合溶液に浸漬し現像したのち、Crエッチング液に浸漬してCrエッチングを行い、マスク上のレジストをピラニア溶液に浸漬することで除去した。また、シリコン微細構造が形成されたシリコン基板を水素アニール装置に設置し、水素雰囲気化で高温処理を行った。 | 1 µmのギャップパターンをCrマスク上に形成することができた。製作したCrマスクを用いて、メタマテリアルパターンを基板上に転写した。まず、フォトレジスト（OFPR-800LB 200 cp、東京応化工業社）を塗布した基板にマスクアライナ装置でCrマスクのパターンを転写し、現像液に浸漬した。フォトレジスト塗布条件は、スピンコート（3000 rpm、20秒）、ベーク（110 ℃、11分）である。その結果、フォトレジストにメタマテリアルパターンが転写されていることが確認できた。しかしながら、メタマテリアルのギャップ部にレジストの残渣が確認された。今回使用したフォトレジストの厚みが約3.2 µmと厚いためにフォトリソグラフィの分解能が低下したことが原因で生じたものと考えられる。そこで、先に使用したものよりも薄いフォトレジスト（OFPR-800LB 34 cp、東京応化工業社）を使用してフォトリソグラフィを行った。フォトレジスト塗布条件は、スピンコート（500 rpm、5秒 → 3000 rpm、20秒）、ベーク（110 ℃、3分）である。その結果、ギャップ部にレジスト残渣が残ることなく、所望のギャップ値に近い寸法でパターニングすることができた。また、シリコン微細構造が形成されたシリコン基板を水素アニール装置に設置し、水素雰囲気化で高温処理を行った結果、エッチング側壁の凹凸を除去することができた。 | 6cSm6sUZkRr43Zm7
JPMXP1222TU0079 | 1377 | 2022 | TU | 79 | 外部利用 | 技術代行 | ---- | シリコンフィールドエミッタの導電性制御 / Conductivity control of Silicon field emitter array | 長尾 昌善 | 産業技術総合研究所 | 加工・デバイスプロセス | ---- | 高度なデバイス機能の発現を可能とするマテリアル | ---- | TU-105：中電流イオン注入装置 | [8 empty] | イオン注入, 電界放出電子源,高周波デバイス | 我々は、進行波管などの高周波デバイスや、エックス線源、電子顕微鏡、分析装置などで使用される真空中に電子を放出する電子源デバイスの開発を行っている。特に、熱を使わずに電圧を印加するだけで真空中に電子を放出可能な電界放出型の電子源であって、シリコン基板上に電子を放出するエミッタと、電子を放出させるための強電界を印加するゲート電極を一体化したゲート電極一体型のフィールドエミッタの開発を行っている。今回、基板であるシリコンの導電性（抵抗率）を制御するために東北大学の中電流イオン注入装置を利用した。 | シリコン基板上に400nm程度のSiO2をプラズマCVDで成膜し、フォトリソグラフィーによりSiO2を2µm程度の円形パターンに加工した。そのSiO2をマスクとし、SF6とO2の混合ガスを用いたリアクティブイオンエッチング（RIE）により、シリコンの円錐形状を作製した。その後、そのシリコン円錐を熱酸化し、酸化膜を除去することにより、先端の非常に鋭いエミッタを作製した[1]。このようにして作製したシリコンエミッタを有する基板に対して、中電流イオン注入装置を用いて、p+イオンを100keVで1×1016/cm2注入を行った。その後、RCA洗浄を行い、N2雰囲気中で1000℃ 30分アニールすることで、導電性を向上させた。また、注入したリンの分布を調べるために、半導体シミュレーター（SILVACO社TCAD）を用いて不純物濃度を調べた。 | Fig.1に半導体シミュレーターを用いて計算したリンの濃度分布を示す。基板中のリン濃度を5×1014で一定と仮定している。100keV1×1016ions/cm2注入した直後の濃度プロファイルを赤線で、1000℃30minアニールした後の濃度プロファイルを緑線で示している。100kVで注入した直後は、深さ約100nm程度にピークがあり最大1021 /cm3の濃度であるが、アニール後は濃度が1020/cm3程度で概ねフラットな分布が700nm程度の深さまで拡散している事が予想された。 | gdw6hgZ6hA1rzA6O
JPMXP1222TU0088 | 1384 | 2022 | TU | 88 | 外部利用 | 機器利用 | ---- | 超長時間アニールを用いた宇宙用X線全反射鏡の平滑化の研究 / Ultra long-term annealing for smoothing total X-ray reflection mirrors | 江副 祐一郎 | 東京都立大学大学院理学研究科物理学専攻 | 加工・デバイスプロセス | ---- | 量子・電子制御により革新的な機能を発現するマテリアル | ---- | TU-108：水素アニール装置 | [8 empty] | 水素アニール，シリコン，表面処理，X線反射鏡，宇宙観測 | 地球磁気圏X線撮像を行う超小型衛星GEO-Xに搭載する望遠鏡用基板の平滑化を行うため，東北大学の設備を利用して水素アニールを行い，良好な側壁を持つ望遠鏡基板を得ることができた。 | ドライエッチングで貫通穴を空けた４インチシリコン基板を水素アニール炉で長時間に渡って加工し，加工前後での微細穴の側壁の形状を触診計および原子間力顕微鏡で評価した。そしてアニール処理による200-300μmスケールでのうねり形状の改善と、10μmスケールでの表面粗さの改善を確認した。 | シリコン基板にドライエッチング空けた微細穴の側壁を全反射鏡として用いるには，良好な結像性能の実現のためのうねり形状の抑制と，良好な反射率実現のための表面粗さの改善が不可欠である。アニールによる平面の平滑化スケールは時間のルートで拡大することが理論的にも実験的にも確かめられており，我々は10時間以上の超長時間アニールを実施することで，将来衛星の要求である5分角以下の鏡面形状と1 nm rms 以下の表面粗さを達成した。Fig. 1 にアニール前後での微細穴側壁の光学顕微鏡写真を示す。アニール前に存在したドライエッチングに起因するでこぼこがアニールによって平滑化できていることが目視でも確認できる。 | HGW6ZogKh8ViicGL
JPMXP1222YG0013 | 2617 | 2022 | YG | 13 | 外部利用 | 技術代行 | ---- | PA/EVOH/変成ETFEブレンドの伸長粘度 | 西 栄一 | AGC（株） | 加工・デバイスプロセス | 計測・分析 | マルチマテリアル化技術・次世代高分子マテリアル | ---- | YG-001：ツインドライブ型レオメータ | [8 empty] | 低温衝撃,バリヤ,ETFE,高強度・生分解性プラスチック/ High-strength, biodegradable plastic | 燃料タンクやホースは強度とともにバリア性、成形加工性が求められる。フッ素系ポリマーは耐薬品性に加え、低温衝撃性にも優れるが他の樹脂との親和性が低い。本研究では官能基を導入した変成フッ素高分子を用いて、リアクティブプロセッシングによって作製されたポリマーアロイがどのようなモルフォロジーを形成するか、それによるレオロジーや加工性に及ぼす影響を検討する。 | ポリアミド、エチレンビニルアルコール共重合体（EVOH）、エチレンーテトラフルオロエチレン交互共重合体（ETFE）または変成エチレンーテトラフルオロエチレン交互共重合体（m-ETFE）を二軸押出機によって溶融混練した。伸長粘度は温度240℃、ひずみ速度一定、0.1、0.3、1.0 /sにて測定を行った。 | PA/EVOH 、PA/EVOH/ETFEでは伸長粘度は動的粘弾性測定から求められる線形の伸長粘度とほとんど一致し、ひずみ速度依存性も見られない。一方、PA/EVOH/m-ETFEでは、線形粘度の時間依存性の傾きも未変成ETFEなどより大きく、また大変形下においていわゆるひずみ硬化性がすべてのひずみ速度において見られた。これは二元系の測定から、EVOH/m-ETFE間の反応が最も大きく寄与しているものと考えられる。 | Opk9klD9xT6503SQ
JPMXP1222TU0074 | 1372 | 2022 | TU | 74 | 内部利用（ARIM事業参画者以外） | 機器利用 | ---- | 光通信用MEMSデバイスの開発 / MEMS device development for optical communications | 田中 秀治 | 東北大学大学院工学研究科 | 加工・デバイスプロセス | ---- | 高度なデバイス機能の発現を可能とするマテリアル | ---- | TU-211：プラズマクリーナー | TU-206：アルバックICP-RIE#2 | TU-216：Vapor HFエッチング装置 | TU-201：DeepRIE装置#1 | TU-202：DeepRIE装置#2 |  |  |  |  | 光通信用MEMSデバイス,リソグラフィ/Lithography,膜加工・エッチング/Film processing and Etching,スパッタリング/Sputtering,MEMSデバイス | The goal of this project is to develop high-performance, compact MEMS for optical communication applications. At the Nishizawa center, we carry out prototype research and development, and at the Graduate School of Engineering, we will analyze the optical and mechanical characteristics. | In order to fabricate our MEMS sample, we used maskless aligner (B-09), Ulvac ICP-RIE#2 (E-06), Deep-RIE equipment (E-01, E-02). We deposited SiN and Poly Si on the sample using LPCVD (D-01). We used a scanning probe microscope (G-14) to investigate fabricated microstructures. | An illustration of a MEMS sample's fabricated shape is shown in Figure 1. We were able to fabricate the appropriate thickness of SiN and Poly Si, as shown in Fig. 1, by controlling the time of deposition. At the Nishizawa center, we'll continue fabricating the MEMS sample and then analyze its optical and mechanical characteristics. | E1NQ6fb1UcshmZI6
JPMXP1222TU0076 | 1374 | 2022 | TU | 76 | 内部利用（ARIM事業参画者以外） | 機器利用 | ---- | MEMS磁気アクチュエータの作製とハプティックデバイスへの応用 / Study on Magnetic Actuator for Haptic Device | 山田 駿介 | 東北大学 大学院工学研究科 | 加工・デバイスプロセス | ---- | 高度なデバイス機能の発現を可能とするマテリアル | ---- | TU-154：住友精密TEOS PECVD | TU-056：両面アライナ | [7 empty] | アクチュエーター, MEMSデバイス, IoTセンサ | 本研究の目的は、VRやスマホ向け小型ハプティックデバイスを作製して、機械的に人体を刺激し、デジタル空間の経験を現実空間に再現する。 マグネティックアクチュエーターは非常に大きな変位と力を発生できが、機械的強度が弱くシリコンが壊れてしまう課題が存在する。そこで、有機物であるパリレンを用いてスプリングを作製し、機械的な強度を向上させたデバイスを作製した。 | 磁石を電磁力で駆動するためPCB基板上にコイルを作製した。アライナMA6（TU-056）とDeep RIEプロセスにより、Siウェハにトレンチ構造とホール構造を作製して、パリレンと磁石を埋め込んだ。このとき、TEOS-CVD（TU-154）を用いてSiO2をパリレン上に成膜して、リリース時のフッ酸からパリレンを保護した。裏面からDeep RIEを用いてSiをエッチングしてリリースした。 | Fig. 1に作製したハプティックデバイスを示す。設計通りの形状を作製でき、シミュレーション結果と実験結果がほぼ一致することを確認した。ハプティックデバイスの駆動電流を変化させたとき、振動強度を被験者6名に確認していただいたところ、Fig. 2に示すように駆動電流に応じて3段階の機械的な刺激を発生することができた。 | 0qP75iH0n83m3aw1
JPMXP1222TU0071 | 1370 | 2022 | TU | 71 | 内部利用（ARIM事業参画者以外） | 機器利用 | 技術相談 | レクテナを用いた赤外光エネルギー利用 / Infrared Energy Utilization by Rectenna | 清水 信 | 東北大学大学院工学研究科 | 加工・デバイスプロセス | 計測・分析 | 革新的なエネルギー変換を可能とするマテリアル | ---- | TU-158：芝浦スパッタ装置（加熱型） | TU-064：エリオニクス 130kV EB描画装置 | TU-051：ミカサ スピンコータ | TU-206：アルバックICP-RIE#2 | [5 empty] | エネルギーハーベスティング/Energy harvesting, レクテナ/Rectenna,リソグラフィ/Lithography,膜加工・エッチング/Film processing and Etching,スパッタリング/Sputtering,EB | レクテナを用いた赤外光エネルギー利用のため、高効率化のための狭帯域熱放射が可能なデバイスの作成を行った。具体的には二次元超格子マイクロキャビティアレイにおいて生じる定在波と表面波の結合モードを用いた狭帯域熱輻射を実現する。単一格子アレイと比較してより狭帯域な熱輻射ピークが実現でき、解析通りの結果を得ることができた。 | 研磨されたTa基板に対する2次元超格子マイクロキャビティアレイの作製プロセスは、まず洗浄した基板上に、高周波マグネトロンスパッタリングにより、クロム（Cr）30 nm層と二酸化ケイ素（SiO2）180nm層を順次堆積し、Taエッチングのハードマスクとして使用した。2次元超格子マイクロキャビティアレイは、400nm厚のソフトレジスト（ZEP-520A）上に電子ビーム（EB）リソグラフィーで定義した。レジスト現像後、ULVAC CE-300Iを用い、トリフルオロメタン（CHF3）と塩素（Cl2）/酸素（O2）による誘導結合プラズマ反応性イオンエッチング（ICP-RIE）でそれぞれSiO2およびCrマスク層へパターンを転写した。最後に六フッ化硫黄（SF6）を用いたドライエッチングによりTa基板をエッチングし、空洞を形成した。残留Cr層は、Cr液体エッチング液（MicroChemicals社製）に浸漬して完全に除去した。 | 本研究では3種類のサンプルを作製した。反射率は、インジウムアンチモン（InSb）フォトダイオード検出器を備えたFT-IR（Spectrum-6100、JASCO）を用いて室温で測定した。サンプルは不透明であるため，反射率の測定値から放射率を導出した．放射率の測定値とシミュレーション値を図に、それぞれの走査型電子顕微鏡（SEM）画像を挿入図に示す。シミュレーションの結果、回折反射の乱れは、1.78umより短い波長の測定スペクトルにのみ影響することがわかった。したがって、ハイブリッド共振のピークでは回折効果は発生していない。つまり、この範囲では測定された正反射率からエミッタンスを評価することが可能である。ハイブリッド共鳴ピークの実測スペクトルは、シミュレーションのスペクトルと良い一致を示した。電場集中効果により帯域幅が狭くなったことが示唆されている。測定されたピークのバンド幅がわずかに広いのは、RIEプロセスにおけるキャビティ側壁の表面粗さによって説明することができる。Qファクターは、ハイブリッド共振ピークをVoigt関数を用いてフィッティングすることで求めた。解析で述べたように、Qファクターは空洞サイズに依存し、これは電場集中効果の大きさに起因している。2次元超格子マイクロ共振器アレイでは、Qファクター12.4の狭帯域発光が得られ、単格子アレイではQファクター4.1であった。また、隣接するマイクロキャビティ間のギャップを小さくすることでQファクターが向上することが、実験結果のスペクトルから確認されました。これらの結果から、2次元超格子マイクロキャビティアレイにおいて、ハイブリッド共振モードを持つ補助共振器のサイズによって、熱輻射帯域幅を制御できることが示されレクテナを用いた赤外光変換の高効率化が可能な技術を開発できたと考えている。 | bFh6beXpsoA9Q6NB
JPMXP1222TU0072 | 1371 | 2022 | TU | 72 | 外部利用 | 機器利用 | 技術相談 | カーボンナノチューブ１本レベルの熱動態計測のためのMEMSヒータ作製 / Fabrication of a MEMS heater for the measurement of thermal characteristics of individual carbon nanotubes | 平原 佳織 | 大阪大学大学院工学研究科 | 加工・デバイスプロセス | ---- | 革新的なエネルギー変換を可能とするマテリアル | 高度なデバイス機能の発現を可能とするマテリアル | TU-052：アクテス スピンコータ#1 | TU-202：DeepRIE装置#2 | TU-002：有機ドラフトチャンバー | TU-003：リン酸槽 | TU-055：クリーンオーブン |  |  |  |  | 表面・界面・粒界制御, 資源代替技術, 未利用資源の有効利用技術, ウエアラブルデバイス, 原子層薄膜, ナノカーボン, ナノ粒子, ナノチューブ, ナノワイヤー・ナノファイバー, 異種材料接着・接合技術,リソグラフィ/Lithography,蒸着・成膜/Evaporation and Deposition,MEMSデバイス,熱電材料 | カーボンナノチューブ（CNT）からなるフレキシブル薄膜系の熱電変換性能を本質的に理解するためには、CNT1本レベルの特性およびCNT同士のなす単一ナノ界面での熱動態を把握する必要がある。そこで、電子顕微鏡観察下でCNT1本および単一ナノ界面の形態を評価しつつ、その一端を加熱しながら同時に特性計測ができる技術の確立を目指している。本課題では、昨年度に引き続き、MEMS技術を用いてヒータを搭載した片持ち梁状プローブを作製した。 | まず、ヒータ配線、梁状プローブ、支持基板の3パターンのポジ型フォトマスクを、マスクレスアライナを用いて作成した。昨年度は25 mm角あたり8個のMEMSヒータを配置したが、各工程での作業効率を考慮した上で、36mm角の基板に16個のヒータを配置することとした。実際の作製にはデバイス層の厚さが10-15µｍのSilicon on Insulator (SOI)基板を用いる。あらかじめ、ウェット酸化装置を用いて6インチ基板のデバイス層上に厚さ200nmの酸化膜を形成し、ダイサを用いて使用するサイズに切り出した。この基板上に、芝浦スパッタ装置を用いて基板全面にタンタル/白金膜を製膜した。フォトレジスト(PR)(TCIR-ZR8800-96 CP)を塗布し、両面アライナ(SUSS MA6)を用いて配線パターンを露光、現像した後、イオンミリング装置(伯東イオンミリング20IBE-C)を用いてタンタル/白金膜をミリングすることにより、基板上に金属配線を形成した。その後、同じPRを再度塗布して梁状プローブのパターンを形成した後、深堀エッチング装置(Deep-RIE, 住友精密MUC-21)を用いて熱酸化膜およびSiデバイス層10μmをエッチング加工し、梁に支持された島状のヒータを作製した。さらに、基板裏面にPR(PMER-P-LA900)を塗布し、ハンドル層用のマスクおよび両面アライナ露光装置を用いたパターン描画を行った後、深堀エッチング装置を用いてハンドル層をエッチング加工し、ヒータおよび梁の部分を浮かせる構造とした。作製したデバイスは、利用者の研究室所有の電子顕微鏡内で動作評価を行った。 | マスクパターンのデザインを見直すことにより、1工程で作製できるヒータ個数を２倍にしつつ、レジストのスピンコートムラなどによる作製不良も回避できるようになった。電子顕微鏡内での使用を想定して試料担持部を薄片化するプロセスでのエッチング不良が問題となっていたが、本年度改良した工程で作製したプローブの先端であれば観察に大きな支障がないことを確認した。結果として、歩留まりを顕著に向上させることができた。また、昨年度の試作ではヒータ加熱時にSiデバイス層への電流リークが見られ、電子顕微鏡内でヒータ上に担持するCNT試料の損傷・消失が見られたが、本年度作製したデバイスでは、SOI基板上へあらかじめ熱酸化膜を形成し、洗浄プロセスを見直して残留レジストを低減することにより、この問題が回避できたことを確認した。さらに、ヒータ加熱用に配線した白金線に実際に通電した結果、昇温が認められ、白金線の抵抗計測より500℃程度まで加熱できることを確認した。実際に作製したヒータプローブのエッジにCNTを担持して電子顕微鏡内で加熱したときのCNT上の温度分布をモニタすると、ヒータ電流の変化に応じて一様に温度が変化することを確認できた。約230℃のバンドル状CNTに、マニピュレータを用いて別のCNTを接触させることで、ナノスケールの界面における熱の逃げが生じているときの温度分布の可視化や逃げている熱の大きさの見積もりに成功し、ナノスケールの物質のなす界面における熱動態の理解に貢献できる見通しを得た。ただし、MEMSヒータとCNTの間には大きな熱的・電気的接触抵抗が存在し、その解決が今後の課題である。 | 4ei22zgb3K4MlxjZ
JPMXP1222TU0070 | 1369 | 2022 | TU | 70 | 内部利用（ARIM事業参画者以外） | 機器利用 | ---- | 温度補償共振子の作製 / A Study on Temperature-compensated Resonator | 山田 駿介 | 東北大学 大学院工学研究科 | 加工・デバイスプロセス | ---- | 高度なデバイス機能の発現を可能とするマテリアル | ---- | TU-154：住友精密TEOS PECVD | TU-056：両面アライナ | [7 empty] | アクチュエーター, MEMSデバイス, IoTセンサ | 本研究の目的は、Siウェハのドーピング濃度・タイプ、構造、モード、そして角度を制御することで、温度に対して安定した共振特性をもつMicro Electro Mechanical system (MEMS)デバイス設計手法を確立することである。これにより、様々な環境下で精度の高いセンシングが実現でき、Society 5.0時代に求められるフィジカル空間とサイバー空間を結ぶハードウェアを実現する。機械的な共振は、MEMS技術の重要かつ基本的な特性であり、MEMS共振子（レゾネーター）はセンシングやタイミングデバイスに使用されている。しかしながら、Siのヤング率が温度特性をもつため、MEMSデバイスの共振周波数は温度に対して変化し、安定した共振は実現できていない。先行研究では、ウェハのドーピング濃度・タイプ、振動モードを最適化することで、共振の温度依存性を低下させたが、その効果は限定的である。そこで、本研究では上記パラメータに加えて、新しい自由度をデバイスに組み込むことで、温度依存性を改善する。本研究の核となる、新しい自由度として「デバイスのウェハ内の角度」を導入した。 | ドーピングしたデバイス層を微細加工して、MEMSレゾネーターを作製した。スパッタリングや蒸着により金属電極を作製したあと、アライナMA6（TU-056）とDeep RIEプロセスにより構造を作製した。そして、ハンドル層にDRIEを用いて穴を作り、フッ酸をもちいて構造をリリースした。レゾネーターの温度特性評価に関しては、真空チャンバとレゾネーターを利用した。 | Fig. 1に作製した温度補償MEMS共振子を示す。シミュレーション通りの形状を作製でき、Fig. 2に示す真空チャンバと実験系に、本デバイスを入れて温度特性を評価した。数Paまで真空引きしたあと、ペルチェ素子で加熱・冷却して設定温度に到達したあと共振周波数をロックインアンプとレーザードップラー振動計を用いて測定した。 | 4As3VOiHYwwy0sxJ
JPMXP1222TU0066 | 1366 | 2022 | TU | 66 | 外部利用 | 共同研究 | 機器利用 | ボールSAWセンサの社会実装 / Social implementation of ball SAW sensors | 赤尾 慎吾 | ボールウェーブ株式会社 | 加工・デバイスプロセス | ---- | 高度なデバイス機能の発現を可能とするマテリアル | 次世代バイオマテリアル | TU-166：球面成膜用スパッタ装置 | TU-068：球面露光装置 | [7 empty] | 球面スパッタリング, 球面マスクレス露光, ガスクロマトグラフ, 微量水分計, 弾性表面波素子, ボールSAWセンサ, 水晶, 感応膜, アモルファスシリカ, 有機薄膜,スパッタリング/Sputtering,リソグラフィ/Lithography,MEMSデバイス/ MEMS device,IoTセンサ/ IoT sensor,バイオセンサ/ Biosensor,におい・ガスセンサ/ Odor/gas sensor | ポータブル・ガスクロマトグラフ[1]の検出器として、東北大学の設備を利用して、ポリジメチルシロキサン（PDMS）を感応膜としたボールSAWセンサを製作した。 | 直径3.3 mmの水晶球にフォトレジストを平均膜厚2.9 µｍで塗布し、球面露光装置（TU-068 ）にてハーフピッチ11 µｍの櫛型パターンをレーザー光源パワーファクタ40%で露光した後、球面成膜用スパッタ装置（TU-166 ）にてクロム薄膜を5 mTorrにて成膜し、リフトオフ法により櫛型電極を形成することで、ボールSAW素子を製作した。この素子の表面に軸外スピンコート法によりPDMS溶液を3000 rpmで塗布することでPDMS感応膜を形成し、ガスクロマトグラフ用のボールSAWセンサとした。 | 製作したボールSAWセンサの外観写真をFig. 1(a)に、櫛型電極部写真を同図(b)に示す。球面露光装置と球面成膜用スパッタ装置により、直径3.3 mm水晶球の表面にハーフピッチ11 µmの櫛型電極が形成できていることがわかる。製作したボールSAWセンサの弾性表面波（Surface Acoustic Wave: SAW）の周波数150 MHzにおける伝搬特性をFig. 2に示す。同図(a)がPDMS感応膜成膜前の特性で、SAWの減衰率が47.10 dB/mであったのに対して、同図(b)に示したPDMS感応膜成膜後は107.01 dB/mに増加しており、適切な膜厚の感応膜が形成されていると考えられる。このボールSAWセンサをポータブル・ガスクロマトグラフの検出器として使用し、C6からC9までの直鎖型炭化水素、ベンゼン、トルエン、エチルベンゼンとｍキシレンを所定の濃度で混合したガスのクロマトグラムを測定したのがFig.3である。すべてのガス成分が分離検出されており、検出感度もサブppmレベルと推定されることから、ポータブル・ガスクロマトグラフの検出器として十分に機能していることがわかる。 | rw7H765CdSuuFasZ
JPMXP1222TU0061 | 1363 | 2022 | TU | 61 | 内部利用（ARIM事業参画者以外） | 機器利用 | ---- | Thermoelectric generators for self-powered sensing system | Van Toan Nguyen | Microsystem Integration Center, Tohoku University | 加工・デバイスプロセス | ---- | 高度なデバイス機能の発現を可能とするマテリアル | ---- | TU-268：光造形3Dプリンター | TU-056：両面アライナ | TU-051：ミカサ スピンコータ | TU-201：DeepRIE装置#1 | TU-052：アクテス スピンコータ#1 |  |  |  |  | パワーエレクトロニクス,蒸着・成膜/Evaporation and Deposition,CVD,スパッタリング/Sputtering,成形/Molding,リソグラフィ/Lithography,膜加工・エッチング/Film processing and Etching,アクチュエーター/ Actuator,高周波デバイス/ High frequency device,パワーエレクトロニクス/ Power electronics,MEMSデバイス/ MEMS device,IoTセンサ/ IoT sensor,ナノフォトニクスデバイス/ Nanophotonics device,ナノエレクトロニクスデバイス/ Nanoelectronics device | This work aims to develop a high-performance flexible thermoelectric generator and its application for a self-powered wireless sensing system. | Thermoelectric material is synthesized by an electrodeposition technique that utilizes a three-electrode system. A flexible polyimide substrate is employed. Thermoelectric elements are aligned on the polyimide substrate and fixed by the soldering method. | Ultra-flexible thermoelectric generator (TEG) has been fabricated successfully, as shown in Figure 1. A high output voltage of 1.3 V is observed under a temperature difference ΔT of 52 ◦C. Its maximum output power and power density are 95.9 mW and 610.8 μW/cm2 , respectively, under the same above ΔT. Furthermore, two practical applications utilizing the fabricated flexible TEG have been successfully conducted. First, heat waste from an electric thermos pot is converted into electricity and used as an electrical power source for electronic devices. Second, a self-power wireless BLE sensing system driven by thermal heat waste is demonstrated. | YjybWOsXJ3P2hGpO
JPMXP1222TU0062 | 1364 | 2022 | TU | 62 | 内部利用（ARIM事業参画者以外） | 機器利用 | ---- | ヘテロ整合界面を有するSiCエピタキシャル成長技術開発とそれを用いたインテリジェントパワーICの実証 / Development of SiC epitaxial growth technology with lattice-matched heterointerfaces and demonstration of intelligent power ICs | 櫻庭 政夫 | 東北大学電気通信研究所 | 加工・デバイスプロセス | ---- | 高度なデバイス機能の発現を可能とするマテリアル | 量子・電子制御により革新的な機能を発現するマテリアル | TU-310：レーザ／白色共焦点顕微鏡 | TU-152：熱CVD | [7 empty] | パワーエレクトロニクス,CVD,膜加工・エッチング/Film processing and Etching,高周波デバイス,高品質プロセス材料,パワーエレクトロニクス,ナノエレクトロニクスデバイス,表面・界面・粒界制御 | 本研究開発は、SiC 半導体デバイスの低損失化と高信頼化をさらに推し進め、その普及を促進することを目的として、ヘテロ整合界面を有するSiCエピタキシャル成長技術とそれを用いた半導体デバイスを開発するものである。本年度は、4H-SiC表面の特定方位に延伸する形状加工を実施したうえで最密充填構造制御も行うことで、3C-SiCと4H-SiCの整合ヘテロ界面を有するエピタキシャル成長を実現した。 | 微傾斜4H-SiC基板上に溝加工を施すとともに、表面に特定の最密充填構造のみを形成させるために熱CVD装置（TU-152）を用いて 大気圧水素雰囲気での熱処理も実施した。さらに、この熱処理サンプルに対してSiCエピタキシャル成長も実施し、レーザ／白色共焦点顕微鏡（TU-310）やSEM／EBSDを用いて、その成長前後でのSiC表面の形状・結晶構造を詳細に評価した。 | 溝加工・最密充填構造制御された4H-SiCウェハ上にエピタキシャル成長を行った結果、溝近傍に3C-SiCと4H-SiCが表面に同時に露出している様子を観察することに成功した（Fig. 1）。また、3C-SiC領域には双晶構造が含まれていないことも確認できた。この結果は、4H-SiC表面のテラス部分において4H-SiCのステップ制御エピタキシーが阻まれ、自発的にヘテロ整合界面を有する3C-SiCの2次元核が生成されることを示唆している。このことから、4H-SiCウェハへの溝加工によって3C-SiCの生成箇所と領域幅を一義的に決定でき、4H-SiCウェハ上に3C-SiC領域を搭載できるのみならず、4H-SiCと格子整合した高品質ヘテロ界面を利用した新規ヘテロデバイスの集積化の実現にもつながると期待できる。 | uInzY1Q25FSEpJZC
JPMXP1222TU0067 | 1367 | 2022 | TU | 67 | 外部利用 | 機器利用 | ---- | 高精細発光素子のパターニング技術開発 | 辻埜 和也 | シャープディスプレイテクノロジー株式会社 | 加工・デバイスプロセス | ---- | その他 | 高度なデバイス機能の発現を可能とするマテリアル | TU-063：i線ステッパ | TU-062：コータデベロッパ | TU-101：酸化炉 | TU-160：自動搬送 芝浦スパッタ装置（加熱型） | TU-154：住友精密TEOS PECVD |  |  |  |  | 発光素子、高精細パターニング,蒸着・成膜/Evaporation and Deposition,CVD,スパッタリング/Sputtering,リソグラフィ/Lithography,膜加工・エッチング/Film processing and Etching,高品質プロセス材料 | 新規超高精細自発光ディスプレイ開発のため、3000 ppi以上のパッシブ駆動用バックプレーンプロセスを検討した。東北大学マイクロシステム融合研究開発センターのi線ステッパを利用し、3000 ppi以上の配線パターンの作製と電気評価を実施した。 | 基板として酸化炉にて熱酸化膜を形成したSiウエハを用い、上層配線材料/層間絶縁膜（コンタクトホール）/下層配線材料からなる配線パターンの作製を行った。下層および上層配線材料の成膜には自動搬送芝浦スパッタ装置を用いた。層間絶縁膜の成膜にはTEOS PECVD装置を用いた。レジストパターニングには、コータデベロッパとi線ステッパを用いた。レジストパターンをエッチングマスクとした膜加工には、ICP-RIE#2を用いた。 | 作製した配線パターンの一部の光学顕微鏡画像を図１に示す。3000 ppi以上のバックプレーンに必要な微細な配線パターンが形成できた。測定用のコンタクトパッド部で配線間の抵抗を測定したところ、コンタクトホールを介した導通、隣接配線間の絶縁を確認できた。これらの評価結果をもとに、3994 ppiの高精細発光素子の評価用パッシブ駆動用バックプレーン基板を設計・作製し、R、G、BのEL発光を確認した。特性改善に向けて、引き続き、東北大学マイクロシステム融合研究開発センター内設備を利用して新規超高精細自発光素子試作に取り組む予定である。 | AUfd4ef1QlpYtSr4
JPMXP1222TU0069 | 1368 | 2022 | TU | 69 | 内部利用（ARIM事業参画者以外） | 機器利用 | ---- | 圧電薄膜MEMSデバイス開発 / Development of thin film piezoelectric MEMS devices | Vergara Andrea | 東北大学大学院工学研究院 | 加工・デバイスプロセス | ---- | 高度なデバイス機能の発現を可能とするマテリアル | ---- | TU-105：中電流イオン注入装置 | TU-058：マスクレスアライナ | TU-170：ゾルゲル自動成膜装置 | TU-206：アルバックICP-RIE#2 | TU-164：酸素加圧RTA付高温スパッタ装置 |  |  |  |  | マイクロミラー/Micromirror, ピエゾ抵抗センサー/Piezoresistor, フィードバック制御/Feedback control,蒸着・成膜/Evaporation and Deposition,ALD,スパッタリング/Sputtering,リソグラフィ/Lithography,膜加工・エッチング/Film processing and Etching,アクチュエーター,MEMSデバイス | The facilities in Tohoku University (Nishizawa Center) were used to develop piezoelectric MEMS devices based on PZT thin film. A MEMS micromirror for quasi-static laser scanning with PZT actuation and piezoresistive sensing for feedback control, and test devices to investigate the feasibility of simultaneous poling of several piezoelectric devices were made using equipment for microfabrication such as automatic sol-gel PZT deposition machine, RTA sputter, Ion Implantation, Furnaces for thermal oxidation and annealing, Maskless Aligner, etc. | The micromirror device was fabricated in the following manner: an SOI wafer was prepared by thermal oxidation (XL-7), then the sensors were fabricated by B and P ion implantation (NH-20SR), with an intermediate annealing (XL-7) and rapid thermal annealing (AG410). Then, the PZT actuator was fabricated by Pt/Ti sputtering (21-0604) and PZT solgel deposition (PZ-604). Later, the device was released by ICP-RIE (CE-300I). The cantilevers for studying poling of multiple devices were similarly processed for release.The mirror’s dynamic response was evaluated for derivation of a PID control system using the built-in sensors. The system’s performance was estimated by simulation.The cantilevers were poled on a hot plate simultaneously by having connected top electrodes. The P-E hysteresis curve and tip displacement were measured before and after poling (after cutting the connection). | From previous sensor measurements and FEM simulation, it was found that the output signal of the sensors located in the actuators (longitudinal) of the micromirror is about 300 times higher than in the torsion bar (transverse). This difference resulted in significant signal-to-noise ratio (SNR) reduction compared to the typical sensor position at the torsion bar. Fig. 1A and B shows the SEM pictures of both types of sensor location, and Fig. 1C shows the simulated scanning performance of the feedback-controlled micromirrors at 50 Hz. The scan on the mirror with transverse sensors is noisier.For the study on simultaneous poling of multiple devices, Fig. 2A shows the devices and Fig. 2B and C show the main results. After being poled together, the devices were separated by cutting the connecting wire with laser and measured again. Both the increase in displacement and the P-E curves look uniform for the devices. The results suggest that poling several devices at the same time could be a viable process. | eS143QoYHHws0LzX
JPMXP1222TU0059 | 1361 | 2022 | TU | 59 | 内部利用（ARIM事業参画者以外） | 機器利用 | 技術補助 | セラミックス薄膜微小パターン作成のための微細加工 / Micro Processing for Fabricating Patterns on Ceramics Films | チョウ タク | 東北大学 工学研究科 (雨澤研究室) | 加工・デバイスプロセス | ---- | 革新的なエネルギー変換を可能とするマテリアル | 高度なデバイス機能の発現を可能とするマテリアル | TU-058：マスクレスアライナ | TU-215：イオンミリング装置 | [7 empty] | リソグラフィ/Lithography,膜加工・エッチング/Film processing and Etching,セラミックスデバイス,燃料電池 | 固体酸化物形燃料電池空気極の反応機構解明の目的で、多孔体電極を簡素化にし、微細加工技術を用いてモデル電極を作成した。 | モデル電極の作成に、マスクレスアライナ(MLA150)を用いてリソグラフィ用のクロムマスクを作成した。また、作成された薄膜電極に三相界面(ガス、電極と電解質)を導入するために、膜厚方向にてArイオンミリング装置(20IBE-C)を用いて一部膜を除去した。 | セラミックス基板の熱伝導率は金属と比べるとかなり悪いので、ミリング中熱が溜まり、レジストの焦げや変形などトラベルを起こすことがある。また、電極であるLa0.6Sr0.4CoO3-δなどの材料は、加工の経験が少なく、レート等の情報は不明である。本研究の加工中、技術員から支援をもらい、ミリング加工の時間、加速電圧、電流などを調整した上、試料とステージの接合に工夫をすることで、上手く行った。Fig. 1にイオンミリング加工後の膜電極の断面写真を示す。電極膜と電解質膜の境界が露出することが確認できる。その境界に三相界面が存在し、本研究に必要な目的を達成できたと判断する。 | Yid8n22O36pNUpl1
JPMXP1222TU0058 | 1360 | 2022 | TU | 58 | 外部利用 | 機器利用 | ---- | 多段回折光学素子の試作開発 / Trial development of multi-stage diffraction optical element | 松本 輝義 | パール光学工業株式会社 | 加工・デバイスプロセス | ---- | 高度なデバイス機能の発現を可能とするマテリアル | ---- | TU-056：両面アライナ | TU-205：アルバックICP-RIE#1 | [7 empty] | リソグラフィ/Lithography,ナノフォトニクスデバイス/ Nanophotonics device | 効率の高い回折光学素子の製作を目指し、より多段のパターン製作を試みる。パターンを両面アライナで露光するが、以前より行なっていたソフトコンタクトと今回行なうバキュームコンタクトを比較する。 | 【利用した主な装置】両面アライナ露光装置一式、アルバックICP-RIE【実験方法】石英基板に両面アライナを使ってレジストパターンを形成し、そのレジストパターンをマスクにして石英基板をICP-RIEにてドライエッチングした。その後再度レジストを塗布し、先のパターンに位置合せをして別のマスクパターンを露光・形成、ドライエッチングを実施した。パターン形成＆ドライエッチングを2回施すことにより4段のパターンが形成される。パターンピッチ寸法は2 µmとし両面アライナ露光時にソフトコンタクトしたものとバキュームコンタクトしたものを比較する。 | 両面アライナ露光時にソフトコンタクトしたものの光学顕微鏡画像をFig. 1に、バキュームコンタクトしたものの光学顕微鏡画像をFig. 2に示す。ソフトコンタクトしたものは、露光2回目のパターン形状が大きく崩れてしまっていた。バキュームコンタクトしたものは、露光2回目のパターンもフォトマスクのパターン形状通りに転写することができた。多段パターン形成の場合2回目の露光は1回目加工の凸凹基板上に行なうため、ソフトコンタクトではマスクとサンプル基板の間に隙間が生じてきれいに転写できなかったものと思われる。 | EBn5EY129LS4JnZ4
JPMXP1222TU0060 | 1362 | 2022 | TU | 60 | 外部利用 | 機器利用 | 技術補助 | 炭化珪素基板の新規生産技術開発，デバイス試作とその特性評価 / Development of new production technology for SiC substrate, device fabrication and its evaluation | 長澤 弘幸 | 株式会社CUSIC | 加工・デバイスプロセス | ---- | 高度なデバイス機能の発現を可能とするマテリアル | ---- | TU-152：熱CVD | TU-310：レーザ／白色共焦点顕微鏡 | [7 empty] | SiC, 表面処理, エピタキシャル成長,CVD,パワーエレクトロニクス | 4H-SiCウエハ上への3C-SiCヘテロエピタキシャル成長を実現するため，SLE(Simultaneous Lateral Epitaxy)法を開発し，双晶フリーな高品質3C-SiC層を得ることに成功した． | 市販の4H-SiC基板表面にパターニング加工を施し，熱CVD装置(TU-152)を用いて関連特許[1]記載の表面処理(SA処理)を施した．その後，スウェーデンのAscatron社にてSiCのエピタキシャル成長を実施した．この際，前記パターニング加工によって3C-SiCの2次元核発生を促進し，さらには4H-SiCと3C-SiCの同時横方向によるステップ制御エピタキシャル成長を実現した． | SLE成長したSiC表面のSEM像（東北大通研研究基盤技術センターにて実施）は，Fig. １に示す通り3C-SiC領域を示す明部と4H-SiC領域を示す暗部が[1-100]方位に延伸し，その境界は明確なコントラストを示す．また，それぞれの領域(area１，2)におけるEBSDの極点図(東北大通研研究基盤技術センターにて実施)は，Fig. 2が示す通り3C-SiC層が電気的欠陥として振る舞う双晶を含まず，かつ4H-SiC層上に整合界面を形成してヘテロエピタキシャル成長していることを示している．本研究で得られた3C-SiC/4H-SiC積層構造は特許[2]のCHESS-MOS構造を実現するものであり，3C-SiC層はMOSFETのチャネル移動度向上と酸化膜の長期的信頼性向上をもたらす．一方，4H-SiC層は耐圧を向上させるとともに，漏洩電流を抑制する．本成果により，SiC製パワースイッチングデバイスのさらなる変換効率向上と汎用化が期待できる． | rH9qcJSDdqG2y2aI
JPMXP1222TU0057 | 1359 | 2022 | TU | 57 | 内部利用（ARIM事業参画者以外） | 機器利用 | ---- | IoT for Safety & Security, multi focused ion beam using ion species generated from ionic liquid / IoT for Safety & Security, multi focused ion beam using ion species generated from ionic liquid | Minh Le Van | 東北大学未来科学技術共同研究センター | 加工・デバイスプロセス | ---- | 高度なデバイス機能の発現を可能とするマテリアル | 革新的なエネルギー変換を可能とするマテリアル | TU-255：ディスコ ダイサ | TU-160：自動搬送 芝浦スパッタ装置（加熱型） | [7 empty] | Energy harvesting,スパッタリング/Sputtering,MEMSデバイス/ MEMS device,IoTセンサ/ IoT sensor | For developing MEMS devices towards to “Internet of Things (IoTs) for safety and Security“ and Si-micromachining multi-focused ion source under the project „multi-focused ion beam using ion species generated from ion liquid“, it is crucial to establish cost-effectively micromachining process. We partially use the facility at the Center for Integrated Nano Technology Support (CINTS, Tohoku University) to conduct our experiments | We mainly used the following research tool: Shibaura Mechatronics i-Miller CFS-4EP-LL, F-TU-075).【実験方法-Experimental method】Our 500-µm Si and SUS wafers were cleaned by standard clean procedure and were deposited various metal thin films – Pt (200 nm)/Ti (5 nm) for a bottom electrode and a seed layer, Au (200 nm)/Cr (5 nm) or Au (200 nm)/Ti (5 nm) for a top electrode, and Ni (600 nm) for a hard mask of AlN dry etching process.The based pressure was kept below 5x10-4Pa and the substrates were heated up to 200oC for Pt/Ti films. For the metal thin films, the depositions were conducted at Ar pressure of 0.5 Pa and RF power of 300 W for Au, Ni, and Pt and 100 W for Ti and Cr. | Since Pt/Ti films with low residual stress and a small full width at half maximum (FWHM) of (111)-Pt rocking curve were crucial for our AlN development. Figure 1 shows our typical rocking-curve FWHM of 2.3 deg. Figure 2 shows a CCD camera microscope at our laboratory to observe the Au/Cr film surface images. | 1RyksnM7kraExn6l
JPMXP1222TU0053 | 1356 | 2022 | TU | 53 | 外部利用 | 機器利用 | ---- | いわて半導体アカデミー社会人向けプロセス実習（初級、中級） / ISA process training for factory employees | 梅木 和博 | 岩手大学 生産技術研究センター | 加工・デバイスプロセス | ---- | 高度なデバイス機能の発現を可能とするマテリアル | ---- | TU-207：アルバック多用途RIE装置 | TU-310：レーザ／白色共焦点顕微鏡 | TU-203：DeepRIE装置#3 | TU-063：i線ステッパ | TU-211：プラズマクリーナー |  |  |  |  | パワーエレクトロニクス, &lt;sup&gt;Deep-RIE&lt;/sup&gt;, 実習,蒸着・成膜/Evaporation and Deposition,スパッタリング/Sputtering,成形/Molding,リソグラフィ/Lithography,膜加工・エッチング/Film processing and Etching,アクチュエーター,高周波デバイス,パワーエレクトロニクス,光導波路,MEMSデバイス,IoTセンサ,ナノフォトニクスデバイス,ナノエレクトロニクスデバイス,スピントロニクスデバイス,自己修復材料,メタマテリアル,量子効果デバイス | 岩手大学 生産技術研究センターでは、令和4年度（2022年度）岩手県受託事業ISA（いわて半導体アカデミー）岩手地域産業高度化人材育成事業の教育プログラムとして、ISAに所属する岩手県在住の社会人向けに、「半導体製作基板プロセス実習（作製から評価までの一連体験）」を東北大学で実施し、社会人のべ合計64人（2社）が受講した。参加者を各回2Grに分けて2日間で実習全行程を出来るように計画した。実施回数は、（4Gr＊2日）8回。本報告は、中級実習について報告する。 | 【利用した主な装置】i線ステッパー両面アライナ露光装置芝浦スパッタ装置膜厚計Tencor 段差計アルバック 多用途RIE装置Deep-RIE装置（#1号機、#3号機）プラズマクリーナー自動搬送芝浦スパッタ装置（!-Miller）【実験方法】① A-Gr：4インチベアSi基板を使用し、社会人各位がオリジナルパターン（露光位置）をステッパー上でプログラム製作し、検収用レチクルで露光した。② i線ステッパー露光時は、露光量、DF（ﾃﾞﾌｫｰｶｽ）量を変更した。露光条件変更の影響を評価した。③ 上記②基板をDeep-RIE深掘りエッチングを実施。④ Deep-RIEエッチング条件を変更し、断面形状を観察し、エッチング条件と形状の関係を考察した。⑤ B-Gr：別途用意したアライナ用露光マスクを準備し、マイクロメータスケールのパターンを製作した。⑥ 上記⑤基板にCrのスパッタリング膜を成膜し、その後レジスト剥離（リフトオフ）しCr膜パターンを形成した。⑦ Cr膜をマスクに使用し、Deep-RIE深掘りエッチングを実施した。この際の断面形状（テーパー形状）を評価した。⑧ Cr膜の成膜装置見学と成膜実習、並びにDeep-RIE深掘り加工の加工条件を変更して評価した。 | 本年度は、過去4年間の実習成果を元に「中級実習」として実施した。「ステッパー露光工程」及び「リフトオフ工程」を2Grに分けて習得した。また、両工程で製作した基板をDeep-RIE装置で深掘りエッチングした。本年度の新たな取り組みは、社会人参加者の所属する企業からの要望により①ステッパー工程と②リフトオフ実習、③Deep-RIE装置による深掘りエッチングを行った。社会人参加者からは、普段企業内では実施できないプロセス体験・実感できることが非常に高い評価を受けている。具体的には、「実習プロセス作業と基板品質の対応がリアルタイムで学習できる」ことが、高評価に繋がっている。また企業教育担当者からは、本件教育（初級、中級コース）の継続を求められている。 | Rg89lG02Ue8H52oh
JPMXP1222TU0051 | 1355 | 2022 | TU | 51 | 外部利用 | 機器利用 | ---- | いわて半導体アカデミー大学生向けプロセス実習 / ISA process training for U1-students | 梅木 和博 | 岩手大学 生産技術研究センター | 加工・デバイスプロセス | ---- | 高度なデバイス機能の発現を可能とするマテリアル | ---- | TU-310：レーザ／白色共焦点顕微鏡 | TU-207：アルバック多用途RIE装置 | TU-211：プラズマクリーナー | TU-056：両面アライナ | TU-158：芝浦スパッタ装置（加熱型） |  |  |  |  | パワーエレクトロニクス, 形状・形態観察, ダマシン, 実習,蒸着・成膜/Evaporation and Deposition,スパッタリング/Sputtering,成形/Molding,リソグラフィ/Lithography,膜加工・エッチング/Film processing and Etching,アクチュエーター,高周波デバイス,パワーエレクトロニクス,光導波路,MEMSデバイス,IoTセンサ,ナノフォトニクスデバイス,ナノエレクトロニクスデバイス,スピントロニクスデバイス,自己修復材料,メタマテリアル,量子効果デバイス | 岩手大学 生産技術研究センターでは、令和4年度（2022年度）地域イノベーション・「エコ事業次世代育成事業」教育プログラムとして、「いわて半導体アカデミー」（ISA）に登録した岩手大学生向けに、「半導体製作プロセス実習（作製から評価までの一連工程体験）」を東北大学で実施し、学生のべ34人が受講した。 | 【利用した主な装置】・両面アライナ露光装置一式（両面アライナ、スピンコータ、オーブン、現像機、乾燥機）・アネルバ スパッタ装置・膜厚計・Tencor 段差計・レーザ／白色光共焦点顕微鏡・アルバック 多用途RIE装置・プラズマクリーナー ● 自動搬送芝浦スパッタ装置（i-Miller）【実験方法】①予め4インチSiのベア基板にSiO2酸化膜を約300 nm、Cr膜30 nm、Au膜50 nmを形成。②学生各人がそれぞれデザインしたオリジナル図面をOHP用紙に転写してマスクを準備。③上記マスクおよびSi基板を用いて、フォトリソグラフィー（フォトレジストのスピンコート、ベーク、露光、現像、リンス、乾燥）を実施し、パターン形成。④Wetエッチングにより、AuおよびCr膜を除去。⑤多用途RIE装置によりSiO2膜のエッチング実施。⑥アセトンでレジストを除去し完成。⑦この間、初期のSiO2膜、Cr、Au膜、RIE実施後の段差測定により膜厚評価と、表面観察を実施。⑧またCr、Au膜の成膜装置見学と成膜実習を実施。⑨装置見学として、SiO2膜の熱酸化装置、イオン注入機、ステッパー、マスクレス描画装置、Deep-RIE等の装置を見学した。⑩別工程として石英基板を使用して、予め準備したダマシンプロセス学習用マスクで③、⑤を実施した。⑪基板全面にCr、Au膜を成膜した後、レジストを剥離。⑫その後、回路部にCu電解鍍金と断面観察を実施し、半導体回路製作（ダマシン工程）を体験した。 | 過去4年間と同様に基礎実習を行った。基礎実習では、レジスト除去工程をRIEエッチング後に除去する工程に変更するなど、工程改善を進めた。本年度、弊学が「地域イノベ」補助事業で受託しているテーマ関連で「新たな半導体用配線プロセス研究」を行っていることに関係して、更に新規にダマシンプロセスを学習した。実習中には、①半導体関連装置見学と②スパッタ成膜実習を行った。全体を通して参加者からは、「シリコン基板を自分でハンドリングしてプロセス体験・実感・実習できた」こと、「座学学習と体験プロセスとの対応」でより深く半導体工程が理解できたことが評価されている。 | d4xwRaE0yxs2cIou
JPMXP1222TU0054 | 1357 | 2022 | TU | 54 | 内部利用（ARIM事業参画者以外） | 機器利用 | ---- | 半導体ナノ構造の作成 / Semiconductor Nanostructure Fabrication | 遊佐 剛 | 東北大学大学院理学研究科 | 加工・デバイスプロセス | ---- | 量子・電子制御により革新的な機能を発現するマテリアル | 高度なデバイス機能の発現を可能とするマテリアル | TU-001：エッチングチャンバー | TU-058：マスクレスアライナ | TU-002：有機ドラフトチャンバー | [6 empty] | EB,量子効果/ Quantum effect,リソグラフィ/Lithography,膜加工・エッチング/Film processing and Etching,トポロジカル量子物質/ Topological quantum matter,量子コンピューター/ Quantum computer,スピン制御/ Spin control,スピントロニクス/ Spintronics,フォトニクス/ Photonics,量子効果/ Quantum effect,量子効果デバイス/ Quantum effect device | 東北大学ナノテク融合技術支援センターにおいて、マスクレスアライナ（HIMT MLA150）装置を用い、半導体プロセス用のフォトマスクを作成した。 | ３インチクロムマスクブランクス（AZ1350レジスト塗布済み）にマスクレスアライナ（HIMT MLA150）装置を用いてパターンを描画した。レジストの現像はMICROPOSIT DEVELOPERを用いて行い、その後、クロムエッチング液、過酸化水素、硫酸でエッチング処理を行った。 | Fig. 1にフォトマクスの写真を示す。半導体ナノ構造の比較検証を行うため、形状やサイズの違う様々なパターンが含まれている良好なフォトマスクを作成するすることができた。このフォトマスクを用いて、半導体プロセスを行っていく予定である。 | Om4d68g6zou2QfD9
JPMXP1222TU0046 | 1352 | 2022 | TU | 46 | 外部利用 | 機器利用 | ---- | バイパスダイオード内蔵太陽光発電モジュールに関する研究 / Research on Photovoltaic Modules with Built-in Bypass Diodes | 小野 裕道 | 福島県ハイテクプラザ | 加工・デバイスプロセス | ---- | 高度なデバイス機能の発現を可能とするマテリアル | 革新的なエネルギー変換を可能とするマテリアル | TU-312：超音波顕微鏡 | [8 empty] | バイパスダイオード,形状観察,成形/Molding,メタマテリアル,太陽電池 | 太陽光発電モジュールに太陽光発電セルと共にラミネート可能なバイパスダイオードを開発した。バイパスダイオードは作動時の熱を放熱する必要から、熱伝導を高めるため樹脂で封止する構造とする。この際、ダイオードと樹脂が密着しない場合があり、故障の要因となるため、非破壊でダイオードと樹脂の剥離を観察する必要がある。そこで太陽光発電モジュールを模擬し、樹脂内に剥離のある試料を準備し、超音波顕微鏡で剥離を観察した。 | 太陽光発電モジュール内に剥離が発生した状態を模擬するため、CFRP樹脂の層関剥離を発生させた試料を用いる。これを東北大学マイクロシステム融合研究開発センターの超音波顕微鏡（TU-312 インサイト社製 IS-350）により観察した。超音波顕微鏡の観察条件をTable1に示す。 | 超音波顕微鏡によりCFRP樹脂の層間剥離を観察した。試料を水槽に沈め、反射波の¦Peak¦測定と¦TOF¦測定をFig.1に示す。¦Peak¦測定より¦TOF¦測定の方が剥離をコントラスト良く観察することができた。超音波顕微鏡はパルサーからパルス状の超音波を試料に照射し、試料表面からの反射波と試料内部からの反射波を受信する内部監視法で観察した。画像からはCFRPの炭素繊維に起因する表面の凹凸が観察されている。CFRPの層間剥離部は、反射時間が遅れることから剥離を鮮明に観察できたと考えられる。 | WP26II2igj42jN98
JPMXP1222TU0056 | 1358 | 2022 | TU | 56 | 内部利用（ARIM事業参画者以外） | 機器利用 | ---- | 2次元シートデバイスの開発 / Development of 2D sheet device | 加藤 俊顕 | 東北大学 大学院工学研究科 | 加工・デバイスプロセス | ---- | 次世代ナノスケールマテリアル | ---- | TU-065：エリオニクス 50kV EB描画装置 | [8 empty] | EB,ナノエレクトロニクスデバイス | 原子オーダーの厚みを持つ二次元シート状物質は、アトミックオーダーの構造的特長に加え，優れたキャリア移動度及び光透過性を持つことから、次世代のフレキシブルエレクトロニクスの中心材料として大きな注目を集めている。炭素から構成された二次元シート物質のグラフェンは最も有名であるが、バンドギャップがゼロであるため半導体応用が困難とされている。これに対し類似の２次元シート状構造を持ちかつバンドギャップを持つ材料として近年注目を集めているのが遷移金属ダイカルコゲナイドである。原子オーダーの薄さにより可視光を90%以上透過し、かつ機械的柔軟性にも優れているTMDは、フレキシブル透明太陽電池の発電層材料として大きな可能性を秘めている。そこで本研究では、TMD太陽電池に向け、デバイス形状の最適化を行った。 | 【利用した主な装置】エリオニクス電子ビーム(EB)描画装置 ELS-7500【実験方法】EB描画装置を用いて、レジストを塗布したSiO2/Si上に電極パターンを作製し、金属薄膜製膜後、リフトオフによりSiO2上に等間隔に配列したくし形電極を作製した。さらに、同様のEB描画を行い、くし形の対向電極を形成した。この時、電極に用いる金属種を変化させることで、金属種とデバイス特性の最適化を行った。なお、チャネル部のTMDに関しては、予めCVD合成した単層TMDをポリマー転写方により電極間に架橋した構造となるように配置した。合成したTMDの構造は光学顕微鏡、走査型電子顕微鏡、及び原子間力顕微鏡で、光学特性は蛍光発光分光分析と空間マッピングによりそれぞれ評価した。 | TMD太陽電池の実用化に向け、小規模デバイスを集積化して大面積太陽電池を実現することは極めて重要である。そこで、様々なデバイスパターンに対して、集積化した際の発電性能比較を行った。その結果、電極幅と長さで決まるアスペクト比に明確な閾値が存在し、閾値以下では開放電圧が限りなくゼロに近付くことが分かった。開放電圧低下の抑制をデバイス構造の最適化で回避可能であることを明らかとした本研究成果はTMDの透明太陽電池実用化の観点で重要な成果である。 | ZZGr19xI7wsNIgnA
JPMXP1222TU0048 | 1354 | 2022 | TU | 48 | 外部利用 | 機器利用 | ---- | MEMSデバイスの加工 / Development of MEMS device | 千葉 賢 | 株式会社 メムス・コア | 加工・デバイスプロセス | ---- | 高度なデバイス機能の発現を可能とするマテリアル | ---- | TU-153：住友精密PECVD | TU-205：アルバックICP-RIE#1 | TU-302：膜厚計 | TU-154：住友精密TEOS PECVD | [5 empty] | 膜加工・エッチング/Film processing and Etching,CVD,MEMSデバイス/ MEMS device | MEMSデバイスの加工の為に、東北大学の設備を用いて微細加工実験を行った。ICP-RIE装置を使用して、Th-SiO2膜とPE-SiN膜の積層膜を加工する為の微細加工と、膜厚計を使用してプロセスの結果を検証した。 | 【利用した主な装置】・Th-SiO2炉（自社製）・PE-CVD装置（住友精密製／MPX-CVD）・ICP-RIE装置（ULVAC製／NE-550）・膜厚計／（ナノメトリクス製／NanoSpec3000）【実験方法】Φ6インチシリコン基板に、Th-SiO2膜＆PE-SiN膜をそれぞれ形成した。弊社のSUSS製コンタクトアライナー（MA6）を使用して、フォトレジストのパターン二ングを実施。パターンは弊社の標準TEGマスクを使用した。（50 µm、Line & Space）。この基盤をICP-RIEにて微細加工実施。膜厚計にてエッチングレートとレジストの選択比を測定した。加工条件は以下の通り。東北大の標準条件とした。尚、Th-SiO2については、弊社製の装置にて成膜実施した。 | 今回の加工テストにおける目標は、選択比がそれぞれ1.0以上である事。評価の結果、目標をクリアする良好な選選択比が得られる事が確認され、要求仕様が満足出来る結果が得られた（Table 1）。今後は、実デバイスでの加工に進み、選択比の再現性の確認と課題の抽出を行う予定である。 | k0BQJWYAN6aEdP88
JPMXP1222TU0047 | 1353 | 2022 | TU | 47 | 外部利用 | 機器利用 | 技術補助 | 回折光学素子の作製 / Fabrication of diffractive optical elements | 君野 和也 | 大阪大学大学院工学研究科 | 加工・デバイスプロセス | ---- | 高度なデバイス機能の発現を可能とするマテリアル | ---- | TU-310：レーザ／白色共焦点顕微鏡 | TU-062：コータデベロッパ | TU-201：DeepRIE装置#1 | TU-063：i線ステッパ | [5 empty] | 光学材料・素子,リソグラフィ/Lithography,膜加工・エッチング/Film processing and Etching,メタマテリアルメタマテリアル/ Metamaterial | 近年、物質表面に形成したナノ・マイクロ構造体によって光のスペクトル、指向性や偏光を制御できるようになった。シミュレーションで得られた光制御特性を実サンプルで実証するため、シリコン基板上に微細なＳｉピラーパターンを形成した。 | 最初にシリコン基板上にレジストを塗布し、その後ｉ線ステッパーを使用してエッチングのマスクとなるレジストパターンを形成した。次にDeepRIE装置によりボッシュプロセスを利用して高アスペクトパターンを形成した。最後にレジスト除去を行い、所望するパターンを得ることができた。 | 図１は完成したピラーパターンの一部を観察したＳＩＭ（Scanning Ion Microscope）像である。これまでウエハ全面へのピラーパターンを均一性良く作製することは困難であった。この問題に対し、ステッパーの露光時間、現像条件およびエッチング（ボッシュプロセス）の条件を最適化することにより、ウエハ全面に設計通りのピラーパターンを均一性良く得ることができた。 | 1gMU3dhniCwGPPtP
JPMXP1222TU0043 | 1350 | 2022 | TU | 43 | 外部利用 | 機器利用 | ---- | Elemental analysis of thin film | 柴山 也 | 株式会社 RSテクノロジーズ | 加工・デバイスプロセス | ---- | 高度なデバイス機能の発現を可能とするマテリアル | ---- | TU-314：熱電子SEM | [8 empty] | パワーエレクトロニクス,膜加工・エッチング/Film processing and Etching,CVD,高品質プロセス材料,パワーエレクトロニクス,MEMSデバイス | 弊社ではシリコンウェハの再生（リサイクル）事業を行っている。リサイクルの手法のひとつとして、シリコンウェハ上に成膜されている薄膜を、ウェットエッチングによって除去する方法がある。そのなかで、外観上は同じ膜種と判定したものについて、ウェットエッチングの可否に差が生じるという問題があった。この事象について、除去対象の薄膜をEDX元素分析し、素性を調査することは非常に有益となり、適切な膜除去条件を検討することが可能となる。今回、ウェットエッチングが困難であった、ある薄膜について元素分析を実施することで事前に想定していなかった元素が含まれていることが確認できた。引き続き各種の欠陥の分析、発生原因の特定、対策を進めることで、シリコンウェハ再生の更なる技術向上、工程の最適化を進めていく。 | ・利用した主な装置・・・熱電子SEM/EDX・内容シリコンウェハ上の薄膜のSEM観察シリコンウェハ上の薄膜のEDXによる元素分析 | シリコンウェハ上の薄膜について、SEM観察およびEDXによる元素分析を実施した。EDX分析の結果、これまで弊社で把握できていなかった元素が検出され、再生プロセスの改善の手掛かりとして有益な情報が得られた。シリコンウェハ上の薄膜のEDX分析中の一例をFig. 1に示す。想定していた元素は検出されず、想定以外の元素（Sn）が検出された。含有される元素を特定し、正しい情報を得ることで、工程の最適化に非常に効果があった。 | 4jaeEBcYEe6j7a3W
JPMXP1222TU0036 | 1345 | 2022 | TU | 36 | 外部利用 | 機器利用 | ---- | 櫛歯アクチュエータの作製 / Fabrication of Comb-Drive Actuator | 鈴木 勝順 | 合同会社スピードラボ | 加工・デバイスプロセス | ---- | 高度なデバイス機能の発現を可能とするマテリアル | ---- | TU-058：マスクレスアライナ | TU-201：DeepRIE装置#1 | [7 empty] | プラズマエッチング, シリコン基材料・デバイス,アクチュエーター,膜加工・エッチング/Film processing and Etching,MEMSデバイス | SOI waferを用いて櫛歯構造を有する静電アクチュエータを作製した。フォトマスクの作製から試作の全てを東北大学の施設を利用させていただいた。主に利用した装置は、マスクレスアライナ（設備ID：TU-058）とDeepRIE装置#1（設備ID：TU-201）である。 | まずはSOI waferの活性層側にレジスト塗布を行った。今回使用した活性層は数十μmある為、厚めのレジストを塗布することとした。スピンコーターを用いて、まずはOAPを200 rpm（10 sec）→3000 rpm（20 sec）で塗布し、ホットプレート（110 ℃, 5 min）にて乾燥させた。その後、レジスト（OFPR800LB,200cp）を200 rpm（10 sec）→3000 rpm（20 sec）の条件で塗布し、ホットプレート（110 ℃, 15 min）にてベークを実施した。次にマスクレスアライナを用いて微細パターンを形成した。マスクレスアライナの露光照度は260mJとした。レジストパターンが狙い通りに形成できていることを確認した後、DeepRIE装置#1にてエッチングを行った。エッチングレシピは”New Normal-Trench”を用いて、90～95 cycle程度を実施。Just＋1 min程度を目安としてエッチングストップとした。 | Fig. 1に製作した櫛歯アクチュエータの写真を示す。DeepRIE装置#1によるエッチングが完了し、レジスト除去の為に硫酸過水洗浄を実施した後、金属顕微鏡で撮影した状態である。レジストパターニングの設計寸法から、約1.5 µm程度のズレが生じていることが確認できた。今後の試作については、この値をフィードバックし、狙いの寸法を定めることとする。また、同様の寸法のデバイスについても展開できる有用なデータが取得できた。 | hsqU7WMS7ZWwd5F4
JPMXP1222TU0040 | 1349 | 2022 | TU | 40 | 外部利用 | 機器利用 | ---- | メタマテリアルデバイスの作製 / Fabrication of 300GHz Fresnel-zone-plate film lens based on metamaterial phase shifter | 佐々木 玲子 | 理化学研究所 テラヘルツ光源研究チーム | 加工・デバイスプロセス | ---- | 高度なデバイス機能の発現を可能とするマテリアル | ---- | TU-058：マスクレスアライナ | [8 empty] | テラヘルツ, 位相シフト,フレネルゾーンプレート,リソグラフィ/Lithography,メタマテリアルメタマテリアル/ Metamaterial | テラヘルツ波は、光波と電波の境界領域の電磁波であるが、種々の物質に対する指紋スペクトルが存在すること、生体その他の物質への適度な侵入深さがあること、空間分解能が高い事などから、研究開発・利用が進められている。本研究では300GHz帯のテラヘルツ波を想定して、微細なリング共振器を同心円２次元アレイとしたフレネルゾーンプレート（FZP）の開発を行う。THz帯で低損失誘電体を用いてレンズを形成する場合、肉厚レンズとなり、レンズ厚さ、レンズ曲率、収差等の点で、光学素子として好ましいものではなかった。FZPを使用すれば誘電体レンズの欠点を改善できる。本研究で開発するFZPを図１に示す。リング共振器アレイは高周波電磁界解析ソフト（HFSS）を用いて設計し、ダブルレイヤー構造になっている。このシミュレーションによれば、リング共振器の2次元アレイは300GHzのテラヘルツ波に対して、透過率が約90%、位相変化が約90°となる。この素子を同心円に配置しFZPを構成する。このパターンをもとにして、レーザー描画装置Heidelberg Instruments DWL2000CEを用いてマスクパターンを製作する。 | 【実験方法】まず、レーザー描画装置を用いて、クロムマスクを製作する。次に、BCBをシリコンウエハー上にスピンコーティングし、ベーキングにより固化する。フォトレジスト塗布、露光現像により形成されたFZPパターンにスパッタによりアルミ膜を形成する。フォトレジストをリフトオフし、第２層のBCB膜を形成する。第1層と同様にレジスト膜形成、露光現像、アルミニューム膜形成を行し、リフトオフする。最後に保護膜のBCB膜を形成する。 | 2022年度はマスクパターンの製作まで行った。次年度はベンゾシクロブテン（BCB）膜上にアルミニュームのリング共振器素子を形成し、300GHｚにおいてFZPによるレンズ効果を検証する。FZP素子製作ののち、レンズ形状に加工し、300GHz帯で電磁波の収束、検出の実験を行う予定である。 | Z337XKEDGC2188dc
JPMXP1222TU0039 | 1348 | 2022 | TU | 39 | 内部利用（ARIM事業参画者以外） | 機器利用 | ---- | 超高周波弾性波デバイスの開発 / Research of Ultra-high Frequency Acoustic Devices | 門田 道雄 | 東北大学大学院工学研究科 | 加工・デバイスプロセス | ---- | 高度なデバイス機能の発現を可能とするマテリアル | ---- | TU-064：エリオニクス 130kV EB描画装置 | TU-167：電子ビーム蒸着装置 | [7 empty] | 蒸着・成膜/Evaporation and Deposition,ALD,CVD,PVD,スパッタリング/Sputtering,成形/Molding,リソグラフィ/Lithography,EB,膜加工・エッチング/Film processing and Etching,高周波デバイス/ High frequency device,MEMSデバイス/ MEMS device,セラミックスデバイス/ Ceramic device | 高速、大容量通信を目的として、5Gでは3.3〜5 GHzおよび24.25〜40 GHzが使用され、また、6Gでは40 GHz以上が計画されている。その空いた5～24.25 GHzでは、近年、5～７GHzはUNII用に、6.2～8.2 GHzはUWB用に割り当てられている。この周波数帯ではコイルとコンデンサからなるLCフィルタしかなく、今後、周波数の過密化や新しいシステムの導入に伴い、急峻な周波数特性、温度特性に優れた弾性波フィルタの実現が熱望されている。筆者は、次の4点を考慮し、高周波BAW共振子を試作した。①音響損失の観点から圧電多結晶膜より単結晶薄板の方が高周波化に有利、②横波より音速の速い縦波が有利、③LiTaO3より圧電性の大きいLiNbO3(LN)基板の方が有利、④自己保持の不要な(solidly mounted type : SM)構造が有利。 | 【利用した主な装置】 電子ビーム蒸着装置 エリオニクス 130kV EB描画装置【実験方法】 LN薄板/ 音響多層膜/ 保持基板のＬＮ薄板側にレジスト塗布、EB露光、現像、ＥＢ蒸着、レジスト剥離で、ＬＮ上に10 nm厚のTi、100 nm厚のAl電極を形成し、周波数特性を測定した。 | Fig. 1に0.81 μm厚の36ºY (LN)/ 厚み0.46t厚のSiO2とTa膜が交互に6層の多層膜/ 水晶保持基板構造のBAW共振子の特性を示す。基本波で中心周波数4 GHz、帯域8.4%、インピーダンス比54 dBが得られた。Fｉｇ. 2に、0.5 μm厚の36ºY LN/ 厚み0.２４t厚のSiO2とTa膜が交互に6層/ Si保持基板構造のBAW共振子の特性を示す。最適音響膜厚0.5ｔから大きくずれているにも関わらす、基本波で中心周波数７ GHz、帯域4.1%、インピーダンス比37 dBが得られた。音響膜厚を最適厚に調整することにより、さらに良好な特性が期待できる。また、実現可能な300 nm厚のLNを用いることにより、基本波で11.7 GHzの励振が可能である。 | A41SnrMvz3HZ4v3H
JPMXP1222TU0033 | 1344 | 2022 | TU | 33 | 外部利用 | 機器利用 | ---- | 0.18CMOSプロセスで作製可能な低損失、偏波無依存のスポットサイズコンバーターの試作 / Fabrication of low-loss, polarization-independent spot-size converter manufacturable with a o.18µm CMOS process. | 杉田 丈也 | 京セラ株式会社 | 加工・デバイスプロセス | ---- | 高度なデバイス機能の発現を可能とするマテリアル | ---- | TU-159：芝浦スパッタ装置（冷却型） | TU-058：マスクレスアライナ | TU-205：アルバックICP-RIE#1 | TU-064：エリオニクス 130kV EB描画装置 | TU-154：住友精密TEOS PECVD |  |  |  |  | 蒸着・成膜/Evaporation and Deposition,CVD,スパッタリング/Sputtering,リソグラフィ/Lithography,EB,膜加工・エッチング/Film processing and Etching,光導波路,ナノフォトニクスデバイス | 0.18 µm CMOSプロセスで作製可能な、低損失かつ低偏波依存なスポットサイズコンバーターの試作を行うため、東北大学の設備を利用してデバイスの作製を行った。 | 住友精密PECVD（TU-153）を用いて成膜したSiN上に、エリオニクス 130kV EB描画装置（TU-064）を用いてレジストマスクを作製し、アルバックICP-RIE#1（TU-205）でSiNをエッチングし光導波路を作製した。次いで、住友精密TEOS PECVD（TU-154）を用いてより低屈折率の酸化膜を成膜し、SiN光導波路を覆うような形状を上記EB描画装置とエッチング装置を用いて形成した。 | 0.18 µm CMOSプロセスで作製可能なスポットサイズコンバーター(SSC)を開発した。Fig.1に開発したSSCの概要を示す。SSC には、偏波依存損失(PDL)を低減するために、部分的に高さを半分にしたSiNのリブ構造がある。また、モードフィールド径（MFD）を拡大し、かつ放射を抑えるために、SiONの構造が導入されている。測定の結果、モード拡張による光損失は、TEモードで0.5 dB、TMモードで0.7 dBであった。また PDL は 0.2 dB で、MFD は 6.0 µm ～ 8.0 µm となった。 | TfMV5Y2Z96C0X3Tx
JPMXP1222TU0030 | 1342 | 2022 | TU | 30 | 外部利用 | 機器利用 | 技術補助 | シリコン光カプラの開発 / Development of silicon optical coupler | 吉田 知也 | 国立研究開発法人産業技術総合研究所 | 加工・デバイスプロセス | ---- | 高度なデバイス機能の発現を可能とするマテリアル | 量子・電子制御により革新的な機能を発現するマテリアル | TU-314：熱電子SEM | TU-105：中電流イオン注入装置 | [7 empty] | シリコンフォトニクス,光集積回路,イオン注入,リソグラフィ/Lithography,膜加工・エッチング/Film processing and Etching,CVD,光導波路/ Optical waveguide,フォトニクス/ Photonics | 近年、情報通信分野では大量のデータを処理するハイパースケールデータセンターなどにおけるデータ通信ネットワーク構築において、半導体微細加工プロセスを応用して製造される微細で高集積なシリコン光集積回路への期待が高まっている。本研究では、このシリコン光集積回路において従来は難しかったチップ表面から高効率に光入出力を実現するための光カプラの画期的技術“エレファントカプラ[1]”の開発を行っている。エレファントカプラとはシリコン光導波路の先端を立体的に湾曲したユニークな構造を持つ光カプラである。その曲げ加工はイオン注入応力で実現しているのだが、曲げ加工のためのイオン注入レシピの開発を近年、試作コインランドリの中電流イオン注入装置にて実施している。 | エレファントカプラはシリコン光集積回路を作製した後に付加的な加工によって表面型の光カプラを形成する技術である。Fig. 1にその概要を示す。(a)シリコン光集積回路を作成後、(b)シリコン光導波路の先端を片持ち梁構造に加工する。片持ち梁構造の部分がイオン注入によって湾曲加工される部分で、その上に形成するタングステン(W)薄膜で形成された遮蔽膜はイオンビームを遮蔽して高精度な曲げ加工をアシストする役割を担う。(c)イオン注入によってシリコン片持ち梁を湾曲加工する。イオン注入のエネルギーによって応力生成深さを、ドーズによって応力生成量を制御する。また、注入角度やウェハ回転角を調整することで、鍛冶屋のように曲げ形状を繊細に調整することが可能である。(d)その後、CVDによってガラスレンズ構造を形成するとエレファントカプラの完成となる。今年度は、いくつかの光デバイス向けのエレファントカプラの曲げ加工レシピの開発を、中電流イオン注入装置を利用して実施した。 | Fig. 2にイオン注入後のシリコン光導波路のSEM像の例を示す。左上に向けて反ったシリコン光導波路は、その後のCVDプロセスで生じる応力を受けて所望の形状となる。この様な形状を実現するには、ドーズや角度を変えながら６〜７ステップのイオン注入レシピを必要とする。レシピ開発においては、試作コインランドリの機動力の高い中電流イオン注入装置を用いることで効率的に実施することが出来ており、開発レシピは順次、量産試作に用いている日新イオン機器社の300 mm装置に移管して研究を推進している。 | 1JE30CJjuR5pD4tk
JPMXP1222TU0029 | 1341 | 2022 | TU | 29 | 内部利用（ARIM事業参画者以外） | 機器利用 | ---- | 情報環境（インフォスフィア）調和型 自己組織化ヘテロ集積システムの開発 / Research and Development of 3D LSI | 福島 誉史 | 東北大学 未来科学技術共同研究センター | 加工・デバイスプロセス | ---- | 高度なデバイス機能の発現を可能とするマテリアル | ---- | TU-158：芝浦スパッタ装置（加熱型） | [8 empty] | スパッタリング/Sputtering | 汎用的なスパッタ装置を用い、Cu-Cuハイブリッド接合に使うCu電極を形成するための下地となるシード層を形成する。 | 芝浦スパッタ装置（加熱型）を用いて、２インチ、もしくは８インチのSiウエハに厚さ数百nmのTi/Cu 密着層／シード層を形成し、電解めっきで接合電極を形成する前の下地層を形成した。 | ウエハ全面で均一な厚さの接合Cu電極を得るためには、シード層であるスパッタCuの厚さばらつきを抑えることも重要である。今回、２インチ、および８インチウエハ全面にシード層をスパッタリングし、厚さばらつきを確認した後、電解めっきでCuを成長させ、Cu-CMPを施してからダイシングし、ハイブリッド接合を行った。その結果、２インチでは大半のエリアで高い接合歩留まりが得られたが、８インチウエハでは、ウエハ外周の接合不良が確認された。しかしながら、十分に低い抵抗のデイジーチェーンが得られ、明確な接合界面の無い単一結晶粒で構成される界面創成に成功した。 | scvNmMUctG4IcMS0
JPMXP1222TU0045 | 1351 | 2022 | TU | 45 | 内部利用（ARIM事業参画者以外） | 機器利用 | ---- | Fabrication of X-ray optics for millisecond X-ray tomography | 矢代 航 | 東北大学国際放射光イノベーション・スマート研究センター | 加工・デバイスプロセス | ---- | 量子・電子制御により革新的な機能を発現するマテリアル | 高度なデバイス機能の発現を可能とするマテリアル | TU-001：エッチングチャンバー | TU-051：ミカサ スピンコータ | TU-054：ホットプレート | TU-055：クリーンオーブン | TU-056：両面アライナ |  |  |  |  | 放射光,X線,光学素子,イメージング,トモグラフィ,回折格子,蒸着・成膜/Evaporation and Deposition,スパッタリング/Sputtering,リソグラフィ/Lithography,膜加工・エッチング/Film processing and Etching,膜加工・エッチング/Film processing and Etching,スピン制御,スピントロニクス,スピントロニクスデバイス | JST CREST「超圧縮センシングによるミリ秒Ｘ線トモグラフィ法の開発」（研究代表者：矢代航；H29.10～R5.3）において、試料を回転せずに、空間分解能10μm、時間分解能1 msのＸ線トモグラフィを実現する方法を開発した。本課題では、上記ミリ秒Ｘ線トモグラフィの改良を目的として、必要なＸ線光学素子（Ｘ線マルチビーム光学素子、回折格子干渉計用高アスペクト比回折格子、構造化シンチレータ用高アスペクト比鋳型）を微細加工により作製した。 | 高エネルギー加速器研究機構Photon Factory（PF）のBL14Cの縦型ウィグラーのためのマルチビーム光学系を構成するため、マルチビーム光学素子用の様々な結晶方位のSiブレードを切り出した。レーザ描画装置により、UVリソグラフィ用のマスクを作成し、200 μm厚のSi(100)あるいはSi(110)ウェハ表面にUVリソグラフィ（両面アライナー）によりパターニングを行った。このレジストパターンをマスクとして、Deep RIE装置により深掘りドライエッチングを行った。その後、Siブレードをくりぬいた。 | Fig. 1にDeep RIE装置で深掘りエッチングを行った後の写真を示す。各長方形のパターンが、それぞれ所望の結晶方位のブレードに対応している。Fig. 2に、これらのブレードによってPF BL14Cに構成したマルチビーム光学系の写真を示す。 | 8xyu5Z5aI6s4T6XR
JPMXP1222TU0026 | 1340 | 2022 | TU | 26 | 外部利用 | 機器利用 | ---- | トンネル磁気抵抗磁気センサーの作製 / Fabrication of Tunnel-Magneto-Resistance Magnetic Sensor | 熊谷 静似 | スピンセンシングファクトリー株式会社 | 加工・デバイスプロセス | ---- | 量子・電子制御により革新的な機能を発現するマテリアル | ---- | TU-063：i線ステッパ | TU-212：アルバック アッシング装置 | TU-053：アクテス スピンコータ#2 | TU-215：イオンミリング装置 | TU-154：住友精密TEOS PECVD |  |  |  |  | 強磁性トンネル接合, 量子スピントロニクスセンサ,リソグラフィ/Lithography,スピン制御,スピントロニクス,量子効果 | 強磁性トンネル接合（Magnetic Tunnel Junction: MTJ）を利用した磁気センサーであるトンネル磁気抵抗（Tunnel Magneto-Resistance: TMR）センサーを作製するため、微細加工を行った。MTJ多層膜に対してステッパーを用いてレジストパターン形成、エッチング、層間絶縁等の加工を行い、磁気抵抗曲線の評価を進めた。 | 4インチφシリコン基板に自社でMTJ多層膜の成膜を行った。i線ステッパー（キヤノンFPA-3030i5+）を用いてレジストパターンの形成を行った。レジストパターンを形成したウェハに対して、イオンミリング装置（エヌ・エス/伯東 20IBE-C）を用いてイオンミリングを行った。なお、ミリングストップ点の決定にSIMS質量分析を用いた。レジスト除去、層間絶縁を成膜（住友精密工業 MPX-CVD）、電極形成等を行い、磁気抵抗曲線の測定を進めた。 | Fig. 1に測定した磁気抵抗曲線を示す。最小抵抗が300 Ω程度であることは設計通りであり、加えて185%を超える高い抵抗変化率（TMR比）が得られていることが分かる。これは微細加工においてリークや想定外の寄生抵抗等の影響がなく、MTJ多層膜本来の性能が発揮できている結果を示している。また、ゼロ磁場付近で抵抗が急峻に変化しているが、弱い磁場によって大きく抵抗が変化することは磁気センサー感度の観点から重要である。このような急峻な磁化反転を得るためには磁場検知層であるフリー層を密にし、かつ位置ずれなく配置することが必要となり、i線ステッパーの高解像度やアライメント位置合わせ精度が寄与していると考えられる。今後はこのi線ステッパーを用いた微細加工プロセスのウェハ面内分布や繰り返し試作しながら特性再現性評価を進める予定である。 | Rp29Euqn8V5z1F7z
JPMXP1222TU0020 | 1336 | 2022 | TU | 20 | 内部利用（ARIM事業参画者以外） | 機器利用 | ---- | ポリマー圧電MEMSデバイスの応用研究 / Polymer piezo-MEMS actuator development | 鈴木 裕輝夫 | 東北大学 マイクロシステム融合研究開発センター | 加工・デバイスプロセス | ---- | 高度なデバイス機能の発現を可能とするマテリアル | ---- | TU-206：アルバックICP-RIE#2 | TU-202：DeepRIE装置#2 | TU-314：熱電子SEM | TU-056：両面アライナ | TU-310：レーザ／白色共焦点顕微鏡 |  |  |  |  | ポリマー圧電アクチュエータ, MEMSスピーカ,リソグラフィ/Lithography,膜加工・エッチング/Film processing and Etching,スパッタリング/Sputtering,MEMSデバイス,IoTセンサ | 薄膜圧電MEMSアクチュエータはSiを板バネ母材としての応用研究，実用化が行われてきた。Siは破壊強度が高く，室温では塑性変形しない優れた機械特性を持つ材料であるが，弾性結晶異方性や共振エネルギーの内部損失が少ないという特徴を持つ。我々は，従来のSi母材の薄膜圧電MEMSアクチュエータでは得られない機械特性を得るために，Siに代わる板バネ母材として種々のポリマー材料の利用を検討研究している。本年度は，ポリマーと圧電膜のユニフォルムアクチュエータについて研究を行う。第1段階として，適切な機械特性のポリマー材料の探索を行い，適切な圧電膜との厚組み合わせを実験的に選定する。 | ジメチルポリシロキサン(PDMS)のウェハプロセス条件を検討する。１）２液混合比とスピンコート特性の関係を評価する。２）トレンチ形状への埋め込み特性を評価する。３）ドライエッチングのガス種SF6とCHF3を比較検討する。 | 1)Fig.1に2液混合比毎のスピーカーブを示す。膜厚20 μmを制御するには主剤と架橋剤5:1が適していることが分かった。また，膜厚測定では，段差計(G-05, G-06)は厚膜領域で不正確となるので，レーザー/白色共焦点顕微鏡(G0-10)が適していることが分かった。2)SiにDeep RIE (E-01)にて15 μm深さで加工したトレンチ形状への埋め込み特性を熱電子SEM(G-14)にて評価した（Fig.2）。10~50 μm幅のトレンチにボイドなく埋め込まれており，またその直上で平坦になる特徴を確認した。3)ドライエッチングはアルバックICP-RIE#2 CE-300(E-06)にて評価し，SF628sccm, 圧力1.5 Pa, RF 600 W, Bias 300 Wにて約25μｍ/minのエッチングレートが得られた。CHF3では1/4以下のエッチングレートしか得られなかった。 | WS4BT2M55h7YmYit
JPMXP1222TU0019 | 1335 | 2022 | TU | 19 | 外部利用 | 機器利用 | 技術相談 | Development of Tactile device and piezoelectric film deposition | 曽根 順治 | 東京工芸大学 工学部 工学科 | 加工・デバイスプロセス | ---- | 高度なデバイス機能の発現を可能とするマテリアル | 次世代バイオマテリアル | TU-051：ミカサ スピンコータ | TU-052：アクテス スピンコータ#1 | TU-056：両面アライナ | TU-058：マスクレスアライナ | TU-201：DeepRIE装置#1 |  |  |  |  | 触覚デバイス,圧電膜,MEMS加工,蒸着・成膜/Evaporation and Deposition,スパッタリング/Sputtering,リソグラフィ/Lithography,膜加工・エッチング/Film processing and Etching,アクチュエーター/ Actuator,MEMSデバイス/ MEMS device,セラミックスデバイス/ Ceramic device,ウエアラブルデバイス/ Wearable device | メタバースの実現においては、触覚技術は重要であり、高精度な情報提示の必要があるが、MEMS技術は活用されていない。所属大学では、コンピュータシミュレーションを活用した設計や特性解析を行っており、設計したデバイスを作製するために、ナノテクノロジープラットフォームの機器を使用した。本年度はデバイスの試作を実施した。 | 2回の試作を実施した。1回目は、圧電膜の下部電極を、圧電膜成膜の前にパターニングして、MEMSデバイスを作成した。2回目は、圧電膜の下部電極を、圧電膜成膜の後にパターニングして、MEMSデバイスを開発した。主要な作成工程は、下部電極の白金膜をスパッタする。その上に、圧電膜を成膜する。圧電膜を所定の領域にエッチングにより、形状を成形し、その上に、上部電極の白金膜をパターニングと成膜が同時に行えるリフトオフ加工で成膜する。最後は、背面より、ダイアフラムを形成する方法を用いた。特性の測定は、ファンクションジェネレータで生成したサイン波を圧電アンプで増幅して、各アクチュエーターに印加し、そこから発生した音波をマイクロフォン（80 kHz最高レンジ）で測定した。 | 図1は、圧電膜の下部電極を、圧電膜成膜の前にパターニングした場合の、試作デバイスの写真を示す。図からわかるように、配線部の酸化シリコンに鉛がドープされて、変色している。図2は、圧電膜の下部電極を、圧電膜成膜の後にパターニングした場合の、試作デバイスの写真を示す。図より、配線電極と下部のグランド電極間が、酸化シリコンで、絶縁されている。その結果、試作1回目のデバイスは、電流がリークして、MEMSダイアフラムの共振周波数まで駆動できなかった。しかし、試作２回目のデバイスは、MEMSダイアフラムの共振周波数まで駆動できた。また、試作２回目のデバイスは±6 Vの定電圧でも駆動できた。 | KoB47P6VXd45cg6u
JPMXP1222TU0025 | 1339 | 2022 | TU | 25 | 外部利用 | 機器利用 | ---- | 平面型熱電発電素子のシリコン酸化膜犠牲層エッチング / Sacrificial layer etching of SiO2 for planar-type TEG | 柳澤 亮人 | 東京大学生産技術研究所 | 加工・デバイスプロセス | ---- | 革新的なエネルギー変換を可能とするマテリアル | ---- | TU-216：Vapor HFエッチング装置 | TU-307：金属顕微鏡 | [7 empty] | 膜加工・エッチング/Film processing and Etching,熱電材料 | 平面型シリコン熱電変換デバイスを作製するため、東北大学の設備を利用してシリコン酸化膜の犠牲層エッチングを行った。デバイス層面内に温度差をつけるためにブリッジ構造が重要であり、シリコンナノ構造にダメージを与えずに犠牲層エッチングを行うため、本装置を利用した。 | 【利用した主な装置】Vapor HFエッチング装置（uEtch）【実験方法】支援機関にて、表面にデバイス構造を作製したSOIウエハの小片を持ち込み、SiO2層の開口部からVHF装置を用いて犠牲層エッチングによるブリッジ構造の作製を行った。用いた試料のデバイス層は厚さ1.1 umの多結晶シリコンで、SiO2層の厚さは2.5 umである。メインのエッチングレシピとしてガス流量比N2:EtOH:HF=1250:350:310を用い（単位は装置固有）、600秒を1サイクルとして、本番試料では8サイクルのエッチングを行った。エッチング後、金属顕微鏡を用いて水平方向のエッチング距離を測定した。また持ち帰り後、デバイス層に作製してあったシリコンナノ構造へのダメージを評価するため、VHFを行った試料の電気抵抗を測定し、VHF前後で比較を行った。 | Fig.1にVHF後の顕微鏡写真を示す。8サイクルのVHFエッチングを行った試料について測長機能で評価した水平方向のエッチング距離は約4 umであり、一部を残してSiO2層がエッチングされ、設計通りにブリッジ構造を作製できた。また試料を持ち帰り後に電気抵抗の測定を行った結果、VHF前後で変化がなかった。従来はフッ酸溶液の蒸気を用いてVHFを行っていたが、今回、エタノールと気体HFの混合ガスを用いてエッチングを行い、減圧・脱水下のプロセスであるため、シリコンナノ構造へのダメージがなかったと考えられる。 | WFX9vs42eJ84xkTZ
JPMXP1222TU0018 | 1334 | 2022 | TU | 18 | 外部利用 | 機器利用 | ---- | 微細構造体の作製技術開発 / Development of microstructure fabrication technology | 西牧 真木夫 | ナルックス株式会社 | 加工・デバイスプロセス | ---- | 高度なデバイス機能の発現を可能とするマテリアル | ---- | TU-060：現像ドラフト | TU-314：熱電子SEM | TU-052：アクテス スピンコータ#1 | TU-051：ミカサ スピンコータ | TU-201：DeepRIE装置#1 |  |  |  |  | レーザ直接描画, Deep RIE, BOSCHプロセス,リソグラフィ/Lithography,膜加工・エッチング/Film processing and Etching,ナノフォトニクスデバイス/ Nanophotonics device | ピッチ2 µm、深さ8 µmの高アスペクト比Si製回折格子を実現するため、加工プロセスの検討をした。マスクアライナおよびDeepRIE装置(BOSCHプロセス)を用いてSi基板を深掘り加工し、形状を観察したので報告する。 | Si基板上にフォトレジストをスピンコータで塗布し、マスクレスアライナでピッチ2 µmの格子パターンを描画した。次に、現像によりフォトレジストを開口してからDeep RIE装置にてSi基板をエッチングした。SiのエッチングはBOSCHプロセスを用い、エッチングと成膜のサイクル数を変えることでエッチング量を調整した。レジストを除去後、熱電子SEMにて加工形状を観察した。 | 試作したサンプルの断面、および 斜め上方から観察したSEM画像をFig.1に示す。マスクアライナにてピッチ2μmの格子パターンを描画できることを確認した。また、BOSCHプロセスのサイクル数を調整することで、所望の深さ8 µmまでSiをエッチングできることを確認した。Siとフォトレジストのエッチング選択比が高く、良好な加工形状を得ることができた。 | oE0W44zt5qYZ18o4
JPMXP1222TU0022 | 1338 | 2022 | TU | 22 | 内部利用（ARIM事業参画者以外） | 機器利用 | ---- | 圧電MEMSスピーカ開発 / piezo-MEMS speaker development | 鈴木 裕輝夫 | 東北大学 マイクロシステム融合研究開発センター | 加工・デバイスプロセス | ---- | 高度なデバイス機能の発現を可能とするマテリアル | ---- | TU-058：マスクレスアライナ | TU-310：レーザ／白色共焦点顕微鏡 | TU-153：住友精密PECVD | TU-056：両面アライナ | TU-202：DeepRIE装置#2 |  |  |  |  | 圧電MEMSスピーカ,リソグラフィ/Lithography,膜加工・エッチング/Film processing and Etching,スパッタリング/Sputtering,MEMSデバイス | 圧電MEMSの応用研究で，TWS (True wireless Stereo)向け小型省電力MEMSスピーカの研究開発を行っている。西澤センターでは小片サンプルを試作研究し，新材料やデザインの優位性を検討評価している。変位や共振特性，音響評価は工学研究科で行っている。今期は，1デザインの音響性能が顧客の満足を得て，6インチウェハでの小規模量産に進めた。今後も量産化に移行できる優れた生産製造技術の開発を本機関にて行っていきたい。 | クロムマスク6レイヤはすべてマスクレスアライナ(B-09)にて作製した。PZTのDryエッチングはアルバックICP-RIE#1(E-06)を使用し下部電極との高い選択比の条件を検討した。DeepRIE装置#2(E-02)を使用したバックサイドサブストレートSiエッチングでは開口面積が大きいパターンに適応した条件を検討した。 | 1) クロムマスク６レイヤについて，デザイン変更毎に即日マスクを作製することができ，開発スケジュールの短縮が可能となった。2) PZTのDry エッチングは BCL3からCHF3にガスを切り替えて2段階で行うことで，求められる下地材料との選択比を得ることができた。３）従来のDeep RIEレシピのエッチング/デポジション 11s/5sの組み合わせでは開口率が大きいパターンでは400 μmの深さを加工する間にブラックシリコンが発生することが分かった。エッチング/デポジション 比率を15s/５sと変更をすることで大きな開口率でもブラックシリコンが発生しない条件が得られた。完成した圧電MEMSスピーカの例を図１に示す。 | 7s4Fjf8oRageT7w6
JPMXP1222TU0013 | 1333 | 2022 | TU | 13 | 外部利用 | 技術代行 | 機器利用 | ECRスパッタ装置によるAuスパッタ / Au sputtering by ECR sputtering equipment | 古賀 拓哉 | ティーイーアイソリューションズ株式会社 | 加工・デバイスプロセス | ---- | 次世代バイオマテリアル | 高度なデバイス機能の発現を可能とするマテリアル | TU-162：ECRロングスロースパッタ | [8 empty] | スパッタリング/Sputtering,MEMSデバイス/ MEMS device,バイオセンサ/ Biosensor | PTEOS膜をハードマスクとしたパターン上にAuスパッタを行い、バッファードフッ酸にてPTEOS膜のエッチングを行う事でリフトオフによるパターン形成を行うプロセスを実施した。PTEOS膜は産総研のLP-CVD装置にて成膜を行い、Auスパッタを東北大学コインランドリ所有のECRロングスロースパッタで実施、産総研NPFにてBHF LAL200によるリフトオフを実施したが、残パターン部分でもAu剥がれが発生した。今回は、Crなどの接着膜を使用する事が出来なかったので、Auスパッタ後にウェハのベークを実施してAuの熱拡散を行い、密着性を上げることが重要だと認識した。 | 【利用した主な装置】・ECRロングスロースパッタ【実験方法】12インチウェハでプロセスを流していたので、4インチウェハに切り出し、リフトオフ時の庇部パターン作製のためBHF LAL200にて2 minウェットエッチングを行い、ECRロングスロースパッタにて、30 nmのAuスパッタを実施し、NPFにてBHF LAL200によるリフトオフを実施した。 | 通常のスパッタ装置では、庇部などにもAu膜がスパッタされてしまいリフトオフが難しいためロングスロースパッタでスパッタリングを実施。庇部などにはAuはスパッタされていなかったが、Auの密着性が弱かったためBHF LAL200のウェットエッチング中にウェハ全面でAu剥がれが発生した。Au剥がれが発生しないように、Auスパッタの後にウェハベークを行ってAuの熱拡散などで密着性をあげるなどが必要である。また、今回はデバイスの関係で使用する事は出来なかったが、Crなど接着性の高い材料を下地に使用する事でAu剥がれを防ぐことが出来る。 | uxfPB8M0BgY41J8e
JPMXP1222TU0187 | 1312 | 2022 | TU | 187 | 外部利用 | 技術代行 | ---- | InGaN結晶成長条件と結晶構造・欠陥の相関性 | 山口 智広 | 工学院大学 先進工学部 応用物理学科 | 計測・分析 | ---- | 量子・電子制御により革新的な機能を発現するマテリアル | 高度なデバイス機能の発現を可能とするマテリアル | TU-504：超高分解能透過電子顕微鏡 | [8 empty] | GaN系化合物半導体, 薄膜, 窒化物薄膜,電子顕微鏡/Electron microscopy,ナノエレクトロニクスデバイス/ Nanoelectronics device,原子薄膜/ Atomic thin film,フォトニクス/ Photonics | 窒化物半導体材料を用いた赤色発光デバイス実現に向けたInGaN結晶の製作を行っている。InGaNの結晶成長条件と結晶構造・欠陥の相関性、またその欠陥の制御について成長とからめて評価を行う。 | MBE法を用いて、GaN/a-Al2O3テンプレート上にIn組成20%程度のInGaNを成長させた。途中、InGaN/GaN超格子(SLs)構造を挿入した。このサンプルを薄片化し、JEOL社製JEM-ARM200Fを用い、TEM観察を行った。 | 図1に、得られた明視野走査型透過電子顕微鏡像(STEM-BF)像を示す。図より界面制御よくInGaN/GaN SLsが成長できていることを確認した。一方で、SLsでの転位の成長軸方向への伝搬抑制を期待したが、期待した結果が得られなかったことを確認した。 | T51vStj6IDKKKvHx
JPMXP1222TU0186 | 1311 | 2022 | TU | 186 | 外部利用 | 技術補助 | ---- | 皮膚組織の損傷を調べるための電子顕微鏡観察法の検討 | 松延 祥平 | 横浜市立大学 医学部 | 計測・分析 | ---- | 次世代バイオマテリアル | 高度なデバイス機能の発現を可能とするマテリアル | TU-517：透過電子顕微鏡 | [8 empty] | バイオ関連材料,電子顕微鏡/Electron microscopy | 薬剤暴露マウスの皮膚組織において、脂肪組織の移動やコラーゲンの減少に注目して、皮膚の損傷レベルを測りたいと考えている。今回、その検証における条件検討に向けて、透過型電子顕微鏡の観察原理や観察方法を再確認し、技術向上を図ることを目的に、利用申請を行う。 | 透過型電子顕微鏡の観察技術を高めるために、JEM-2100 (PLUS)を利用し、FIB加工試料や較正標準試料の観察を行った。 | 主に、非点補正、回折パターン、明視野像・暗視野像の観察、較正試料の計測及びEDSマッピングを行った。コンデンサーレンズ絞り、対物レンズ絞りを変えた時の観察も行い、対物レンズ絞りの径を小さくすると、視野探しで難しい面はあったが、よりはっきり像を観察できることが分かった。今後、非点補正や絞りの調節などを意識して目的の像を取得できるように技術を伸ばしていく。 | z5Kc7bCfkNhnejlr
JPMXP1222TU0181 | 1308 | 2022 | TU | 181 | 外部利用 | 技術代行 | ---- | 層状ケイ酸塩-アゾベンゼン複合体の光異性化 | 手代木 颯 | 東京電機大学大学院 工学研究科 | 計測・分析 | ---- | 次世代ナノスケールマテリアル | 高度なデバイス機能の発現を可能とするマテリアル | TU-608：CHN有機微量元素分析装置 | [8 empty] | ケイ酸ガラス群, 光応答性無機材料,ナノシート/ Nanosheet,アクチュエーター/ Actuator | ドラッグデリバリーシステムなどの分野で注目されている光応答性無機材料の合成を行っている本研究では層状ケイ酸塩にアゾベンゼンを固定化させた複合体の合成および評価を行っている。現在は光照射における複合体の構造制御を目的としている。本分析では層間のアゾベンゼンの定量を目的としている。 | シリル化反応を用いアゾベンゼンと層状ケイ酸塩の複合体を合成した。その複合体に対し真空乾燥を行ったものをCHN元素分析による定量分析を行った。 | 分析結果より窒素の含有量に大きな違いが確認された。TG-DTAの結果と組み合わせ層間分子の割合およびSiO4ユニット当たりのアゾベンゼンの修飾量を算出した。前駆体に含まれる層間分子はおよそ90 %減少したことが確認された。またアゾベンゼンがユニット当たり0.38 group 修飾されていることが明らかになった。これは既報と比べより多くのシリル化剤(アゾベンゼン)が反応したことを示唆している。 | W9j9L5w1eUt2Qvmg
JPMXP1222TU0167 | 1303 | 2022 | TU | 167 | 内部利用（ARIM事業参画者以外） | 技術代行 | ---- | ケイ酸塩物質からのカルシウム溶出メカニズム | 川西 咲子 | 東北大学 多元物質科学研究所 | 計測・分析 | ---- | 量子・電子制御により革新的な機能を発現するマテリアル | 高度なデバイス機能の発現を可能とするマテリアル | TU-504：超高分解能透過電子顕微鏡 | TU-508：集束イオンビーム加工装置 | [7 empty] | ケイ酸ガラス群, スラグ,電子顕微鏡/Electron microscopy,集束イオンビーム/Focused ion beam | 鉄鋼製造プロセスでの副産物であるスラグは、多種のケイ酸塩物質により構成される。屋外で使用されるスラグのリサイクル材には、水環境下での安定性が求められるが、スラグを構成するケイ酸塩物質からのカルシウム成分の溶出によりpHが上昇することがしばしば問題となる。そこで、水と長時間保持したケイ酸塩物質の表面の微細構造およびを元素分布をTEMで観察し、ケイ酸塩物質からのカルシウム溶出メカニズムの解明に向けた研究を進めている。本研究では、スラグの構成成分であるマグネシウムの有する溶出抑制の効果を明らかにすることを目的とした。 | 蛍光イメージング法によりCaSiO3およびCaMgSi2O6の水中への溶出試験を実施した後のケイ酸塩鉱物を観察試料とし、FIB QUANTAを用いて断面観察用試料を作製した。次に、JEM-ARM200Fを用いてHRTEMおよびSTEM-HAADF観察を行い、変質層の観察および深さ方向へのEDS連続点分析を行った。いずれの観察も加速電圧200kVにて実施した。 | 蛍光イメージング法によるpHおよびCaイオンの溶出挙動の解析により、合成したいずれのケイ酸塩鉱物においてもCaが優先的に溶出することが確認された。溶出に伴い、鉱物の最表面にはSiO2を主成分とするアモルファス状の水和変質層が形成されたことがTEM観察により明らかになった。さらに、STEM-EDSによる元素分析により、Caの欠乏層の存在も確かめられた。イメージングにより得られた溶出挙動の解析により、本溶出はCa欠乏層におけるCaイオンとプロトンの相互拡散に律速される現象であることが示唆された。 | NbCNJ0yE7vpjiFA9
JPMXP1222TU0166 | 1302 | 2022 | TU | 166 | 内部利用（ARIM事業参画者以外） | 技術代行 | ---- | 金属表面改質方法の開発 | コマロフ セルゲイ | 東北大学 工学研究科 | 計測・分析 | ---- | 高度なデバイス機能の発現を可能とするマテリアル | ---- | TU-508：集束イオンビーム加工装置 | [8 empty] | ショットピーニング,集束イオンビーム/Focused ion beam | 金属材料の特性は母相組織と結晶構造、構成元素の成分分配だけでなく、実際に用いられている材料では平衡状態からのずれも大きな要因になる。また実際に用いられる材料は一様ではなく、腐食や高温酸化、耐摩耗性など、表面状態が重要な役目を担っている。さらに近年では強加工による機械的強度の増強も積極的に行われ、いわゆる非平衡相を局所的に誘起することを利用する技術も大きな進展を見せている。本課題ではⅣ族元素のうえにⅥ族元素層が施された複合材料にさらにショットピーニング技術を応用することにより、特性改善を狙う一環として、表面付近の構造解析を行うための試料作成技術の検討を行った。 | 本研究では表面状態を損なうことなく電子顕微鏡（TEM）サンプルを作成することが最も重要かつ困難であり、種々の検討の結果、ガリウムイオンを用いたイオン光学系を有するFIBによりを用いることが最適であるとの結論に達した。特に今回の材料は表面が粒子により強加工された状態にあり、凹凸が激しい直接的な表面ではないもの、内部歪が蓄積されている領域であることが予想され、軽元素等による表面保護膜を作成した後、試料採取位置周囲の荒堀および中堀加工をまず行った。その後、数ミクロン程度まで薄くなったサンプルをマニピュレータによって抽出し、電顕用のグリッドに装着、薄片化加工を行なった。 | 図１にマニピュレータによるサンプル抽出の状況を示す。このように最表層が保護されており、良好に荒堀加工からJ-カットまで進めることができ、サンプルのリフトオフに成功した。図２には電顕用マイクログリッドに固定し、薄片化がある程度進行している途中の状況を示す。これは 10kV-SEM像であり、一部の領域が白いコントラストを呈しているが、これは局所的に薄い領域が生成していることを示唆するものである。また、サンプルを横断する形でクラックが入っているが、これは荒堀加工中から観察されており、ショットピーニングによる強加工過程で誘起されたものと思われる。今回の一連の実験で FIBによる試料抽出が可能であることが明らかとなった一方、歪の蓄積による効果など、不明な点もあり、今後の検討が必要である。 | Qnz6sE49W64l1b18
JPMXP1222TU0163 | 1299 | 2022 | TU | 163 | 内部利用（ARIM事業参画者以外） | 機器利用 | ---- | FIBによる磁区観察用試料の作製と磁気測定による加工劣化評価 | 諏訪 智巳 | 東北大学 多元物質科学研究所 | 計測・分析 | ---- | 高度なデバイス機能の発現を可能とするマテリアル | 革新的なエネルギー変換を可能とするマテリアル | TU-507：集束イオンビーム加工装置 | [8 empty] | 磁性材料,集束イオンビーム/Focused ion beam,高品質プロセス材料/ High quality process materials,パワーエレクトロニクス/ Power electronics | 磁石材料の3次元磁区解析は磁石研究において非常に重要である。しかし、これまで磁石内部に存在する3次元磁区情報を観測することはできなかった。ごく近年、SPring-8で開発された硬X線磁気トモグラフィー法を用いて、磁石材料内部の磁区構造の外部磁場に対する振舞いを3次元的に可視化し、3次元微細組織解析と合わせることで、微細組織と磁区構造の関係の解析が可能になった。今後は3次元磁区情報の解析を経て磁石の磁化伝搬を理解する。以上の研究を行うためには、測定用の磁石試料を作製する必要がある。この試料作製と加工劣化評価を行うのが、本課題の目的である。内容としては、FIBを用いた微細加工と、磁場印加時の磁石の破壊の評価、磁気測定による試料の加工劣化評価を行う。 | 最終形状18μm×18μm×45μmの熱間加工磁石ピラーを作製した。本加工の前処理として、先端に磁石を接着した石英ロッドを手研磨にて先鋭化加工を行う。その後、東北大金研分析コア ARIM事業班のFEI Versa 3Dを用いて、18μm×18μm×45μmの熱間加工磁石ピラーを作製した。加工は荒加工、第一成型、第二成型、クリーニングの4段階によって構成される。 | 最終形状18μm×18μm×45μmの熱間加工磁石ピラーを３本作製した。1本目のサンプルでは作製後のピラーに空孔、カーテニング、表面荒れが確認された。空孔とカーテニングはサンプル由来のものである。表面荒れは加工法によるものである。これらの結果を踏まえ、荒加工後のピラー作製位置の調整と第二成型加工量の増加を行った。その結果、2本目、3本目のピラーでは前記の問題は解決された。2本目、3本目のサンプルを、カンタムデザイン社PPMSを用いて5Tを印加し磁場印加時にピラーが破壊されていないかを確認した。結果として破壊されておらず、ピラー形状の見直しは必要ないことを確認した。磁気測定による試料の劣化評価については、一昨年の別検証にて保障されており、今回の加工において追加の検証は必要ないと判断した。 | Nn26ne8408EcqAVF
JPMXP1222TU0021 | 1337 | 2022 | TU | 21 | 内部利用（ARIM事業参画者以外） | 機器利用 | ---- | SMS vacuum wafer-level package for resonator MEMS | 鈴木 裕輝夫 | 東北大学 マイクロシステム融合研究開発センター | 加工・デバイスプロセス | ---- | 高度なデバイス機能の発現を可能とするマテリアル | ---- | TU-202：DeepRIE装置#2 | TU-056：両面アライナ | TU-310：レーザ／白色共焦点顕微鏡 | TU-063：i線ステッパ | TU-206：アルバックICP-RIE#2 |  |  |  |  | SMS,リゾネータ,ウェハレベルパッケージ,水素アニール,熱処理,接合,リソグラフィ/Lithography,膜加工・エッチング/Film processing and Etching,スパッタリング/Sputtering,MEMSデバイス,IoTセンサ | MEMSは可動部を含むため空間を持たせてパッケージする必要があり，これをウェハ状態で行うウェハレベルパッケージ技術が不可欠となっている。特に，ジャイロセンサー，タイミングデバイスなど高真空下で高性能となるリゾネータMEMSでは，ウェハレベルパッケージに高真空封止が求められる。我々は，Epi-seal技術に代わる、高真空で，真空度調整可能なウェハレベルパッケージング技術としてシリコンマイグレーションシール（SMS）を研究開発している。4インチウェハをCAPとして直接接合し，CAP上のサブミクロンリリースホールをシリコン表面流動にて封止するSMS技術を実験的に試作研究する。本年度中にリゾネータを封止し，内部圧力を振動子のQ値により正確に評価し，数Paの真空封止をゲッター材無しに達成することを目標とする。 | リゾネータMEMSはSOIウェハの活性層にノッチング不良の少ないDeep RIE LFレシピにてパターニングを行った。CAPウェハ上のリリースホールの加工は，i線ステッパーの最適露光条件探索の高度な技術支援を受け，行った。リゾネータMEMSとCAPウェハの直接接合は自機関にて行い，最終接合熱処理を1100 ℃ BOX 140 minにて行った。CAPウェハ上のリリースホールを介して内部のリゾネータMEMSの犠牲層SiO2をエッチングし可動可能にリリースした。水素アニール装置にてリリースホールをシリコン表面流動にて閉塞すると共に内部の脱ガス成分は高温水素雰囲気により取り除く。リゾネータＭＥＭＳ動作と計測のためのメタライゼーションをスパッタリング法により形成しＳＭＳリゾネータＭＥＭＳは完成する。リゾネータの振動特性の評価は自機関にて行った。 | Fig. 1にi線ステッパーの条件出し時のSEM像を示す。露光条件以外のフォトリソ条件は，レジスト種TDMR-AR80 6cp，スピンコート 2000 rpm 20 s，プリベーク90 ℃ 90 s，PEB 110 ℃ 90 s，現像 TMAH2.38% 60 secとした。レジスト寸法とDRIE加工形状からFig. 1の赤枠の条件2800 J/cm2, offset + 0.2 μmに決定した。完成したSMSリゾネータMEMSを145 ℃のオーブンで長時間加熱すると内部の水素が拡散排出される。水素拡散排出後にリゾネータMEMSからは共振周波数24.25kHzでQ値36759.9の発信を確認した。CAPにFIBにて貫通穴を開けたSMSリゾネータMEMSを真空計付き真空チャンバーに入れて同様な周波数特性評価を行ったところQ値36759.9は，約1.5 Paに相当することが分かった。今後は水素拡散工程の効率化，高温放置下での長期Q値安定性の評価などを行い，SMSの実用化を目指す。 | d4Im0RTMN3JXZ37V
JPMXP1222TU0151 | 1292 | 2022 | TU | 151 | 外部利用 | 技術代行 | ---- | Tm-Fe-Oナノ粒子の原子変位の観察 | 小西 伸弥 | 京都大学大学院 工学研究科 | 計測・分析 | ---- | 高度なデバイス機能の発現を可能とするマテリアル | ---- | TU-502：超高分解能分析電子顕微鏡 | [8 empty] | 酸化物微粒子,電子顕微鏡/Electron microscopy,セラミックスデバイス/ Ceramic device | 自発分極と自発磁化が共存した材料をマルチフェロイクスと呼んでいる。電場（磁場）で自発磁化（自発分極）を制御できるので、電場で自発分極と自発磁化を同時に制御できるので多値メモリーの可能性が提案されている。この研究の実施内容は多数の論文ですでに報告されている。しかし、デバイスの可能性の点から、一連の論文を精査すると、室温以上で2つの秩序が共存する報告は単結晶、薄膜を含めても数少ない。一方で、ナノ粒子となれば、1報の報告例に留まるだけである。我々が合成したTm-Fe-Oからなるナノ粒子は電気、磁気測定から室温でマルチフェロイクスの要件を満たすことを明らかにした。次のフェーズとして、物性と結晶構造の対応をとることが課題である。そこで、我々はこのナノ粒子の原子変位の可能性を視野に入れて、STEM-HAADFとSTEM-ABFによりどの元素の変位により圧電性が誘起されているのか明確にしたい。つまり、どの元素が変位差が大きいのか明らかにしたい。 | BET法からTm-Fe－Oからなるナノ粒子が約30nmであることが分かっている。この微粒子を加工をしないまま、マイクログリッドに直接粉を担持させて、走査透過型電子顕微鏡で観察した。 | 室温で磁性が発現するナノ粒子では、TmとFeが層状構造をなし、TmとFeが1:1と1:2の領域が共存することがわかった（図1参照）。しかし、アモルファス相がナノ粒子を覆っているため、Tm-O、Fe-Oの変位差を高精度に観察することが困難であった。これは今後の課題である。アモルファス相を除去する方法を検討したい。 | 3DJKmyWKV7g2syQi
JPMXP1222TU0156 | 1296 | 2022 | TU | 156 | 外部利用 | 技術代行 | ---- | 表面酸化物の分析 | 垣谷 健太 | 三菱重工業株式会社 総合研究所 化学研究部 化学第三研究室 | 計測・分析 | ---- | 高度なデバイス機能の発現を可能とするマテリアル | ---- | TU-504：超高分解能透過電子顕微鏡 | TU-507：集束イオンビーム加工装置 | [7 empty] | Ni基合金, 腐食,電子顕微鏡/Electron microscopy,集束イオンビーム/Focused ion beam | 発電プラント等の厳しい腐食環境に曝される金属材料の健全性を保つためには，金属表面の酸化皮膜の保護性が重要である。本研究では，発電プラントの複数の運転モードを模擬した試験環境でNi基合金表面に形成した酸化皮膜を透過型電子顕微鏡（TEM）で分析することによって，運転モードが皮膜の性状に及ぼす影響を考察した。 | 発電プラントの運転環境を模擬した試験液にNi基合金を1000時間浸漬し，合金表面に酸化皮膜を形成した。酸化皮膜の層構造をTEM分析する目的で，試料表層の断面の薄膜試料を集束イオンビーム（FIB，装置名：Versa3D, Thermo FisherScientific社）によって作製した。TEM分析には，収差補正機能が付いた装置であるJEOL-ARM200F（日本電子株式会社製）を用い，電子線加速電圧200 kVとして試験を行った。TEM観察像は，走査透過顕微鏡（STEM）モードの高角散乱環状暗視野（HAADF）で撮影した。組成分析は，エネルギー分散型X線分光法（EDS）によって行い，結晶構造分析は，TEMモードで電子線回折法によって行った。 | 発電プラントの運転環境を模擬した試験環境中でNi基合金表層に形成した酸化皮膜のHAADF像およびEDSマッピング像の一例を図に示す。酸化皮膜は，膜状の内層皮膜と粒状の外層酸化物から成る層構造を有していた。内層皮膜は比較的Crの濃度が高いスピネル酸化物であり，外層酸化物は比較的Niリッチであった。興味深いことに，発電プラントの運転モードによって内層皮膜の厚みや組成が変化することが明らかになった。これは運転モードが酸化皮膜の保護性に影響し得ることを示唆していると考えられる。今回得られた知見を今後のプラント運転条件の適性化に活かすことを目論んでいる。 | EErqwtsnFOb9SS6s
JPMXP1222TU0150 | 1291 | 2022 | TU | 150 | 内部利用（ARIM事業参画者以外） | 機器利用 | ---- | 窒素鋼の逆変態時に析出する合金窒化物の構造解析 | 佐藤 充孝 | 東北大学 金属材料研究所 | 計測・分析 | ---- | 高度なデバイス機能の発現を可能とするマテリアル | ---- | TU-504：超高分解能透過電子顕微鏡 | TU-510：イオンミリング装置 | [7 empty] | 鉄鋼材料, ガス窒化, 相変態 ,電子顕微鏡/Electron microscopy,イオンミリング/Ion milling | Fe-N合金はFe-C合金との比較で低温・高窒素濃度域に広くオーステナイト単相域を有するため、窒素を利用した高強度-高延性TRIP鋼の創製が期待される。TRIP鋼の高強度-高延性の発現は、残留オーステナイトが重要な役割を担っており、Fe-N合金に、Mnや微量のCrなどを添加することでオーステナイトがさらに安定化し、より多くの残留オーステナイトが得られる。一方で、これらの元素は強い窒化物形成元素であることから、熱処理中に合金窒化物の析出が生じる。本研究では、Mnを添加したFe-Mn-N合金をフェライト+オーステナイト二相域で種々の時間保持した試料に対して、高分解能TEM観察により析出物の同定および母相との結晶方位関係を明らかにすることを目的とする。 | 浸窒焼入れ処理により作製したFe-3Mn-0.3Nマルテンサイトをa+g二相域である650℃にて種々の時間等温保持することにより逆変態させた。得られた逆変態材を試料厚さ30 mmまで湿式研磨により薄片化し、精密イオンポリシングシステム(PIPS2)を用いてTEM観察試料を作製した。TEM観察には原子分解能・分析透過電子顕微鏡(JEM-ARM200F)を用い、加速電圧200 kVにて逆変態中に析出する微細な鉄窒化物および合金窒化物の観察を行った。 | 図1に650℃にて3600 s保持したFe-3Mn-0.3N逆変態材のSTEM-HAADF像を示す。電子線の入射方向はbeam // 001aである。母相であるマルテンサイトのラス内に、長さ50 nm程度、厚さ5 nm程度の板状析出物が001aに沿って析出している様子が観察された。より高分解能な観察から、この析出物はη-Mn3N2であり母相と{100}pre.//{100}a， pre.//aの結晶方位関係を有して析出していることがあきらかとなった。また、60s保持材に対する観察結果との比較では、保持時間の増加に伴い長さおよび厚さが共に成長していた。 | E7QFqh0ry0KqZlxJ
JPMXP1222TU0012 | 1332 | 2022 | TU | 12 | 外部利用 | 機器利用 | ---- | 新カット水晶Ｌａｍｂ波レゾネータの開発 / Development of new-cut crystal lamb-wave resonator | 丸山 春樹 | リバーエレテック株式会社 | 加工・デバイスプロセス | ---- | 高度なデバイス機能の発現を可能とするマテリアル | ---- | TU-215：イオンミリング装置 | TU-058：マスクレスアライナ | TU-054：ホットプレート | TU-060：現像ドラフト | [5 empty] | 膜加工・エッチング/Film processing and Etching,高周波デバイス | 広い温度範囲でATカット水晶振動子より周波数精度の良いKoT（Kerfed orthogonal plate waves for zero Temperature coefficient）カットの板波を利用したOPAW(Orthogonal Plate Acoustic Wave)振動子の開発を行っている。1GHｚの周波数では、L/S（Line and Space）2.0 µm、ライン1.0 µm、スペース1.0 µm程度の間隔で、櫛形電極(IDT: Interdigital Transducer)を形成する必要があり、東北大学ナノテク融合技術支援センターの装置を利用して微細加工プロセスの検討を行った。 | 【利用した主な装置】マスクレスアライナ、ホットプレート、現像ドラフト、イオンミリング装置【実験方法】1. 外形φ4インチ、厚さt0.1 mmの水晶ウェハに、Cr 100 Å, Au 200 Åを自社で成膜し、レジストTSMR(V90 27CP)をスピンコートした。2. メタルウェハを介して、水晶ウェハをマスクレスアライナに吸着固定、波長375nm、120 mJで露光した。3. 100 ℃、90秒でPEB(Post Exposed Bake)を行った。4. 90秒間、NMD-W で現像した。5. イオンミリングでAuとCrのエッチングをTable 1の条件で行った。6. レジストは自社で、剥離液106を用いたウェット工程で剥離した。 | マスクレスアライナは露光前にベストフォーカスを確認し、イオンミリングでは電流電圧を落とすことで、Fig. 1のような約1.0 µmのL/S のIDT電極を形成することが可能となった。ただし、マスクレスアライナの装置性能ギリギリのところで使っているため、来年度は解像能力の高いi線ステッパーの検討を予定している。 | D5M6Po1dp4oBcviY
JPMXP1222TU0011 | 1331 | 2022 | TU | 11 | 外部利用 | 機器利用 | ---- | エピサセプターの酸洗浄 / Acid cleaning of susceptor for epitaxial growth | 加藤 弘菜 | 日本テクノカーボン株式会社 | 加工・デバイスプロセス | ---- | 高度なデバイス機能の発現を可能とするマテリアル | ---- | TU-001：エッチングチャンバー | [8 empty] | 表面処理, 純度, 酸洗浄 | SiCは耐熱、耐食性に優れる物質である。また、CVD法を用いると高純度なSiCを得ることも可能である。黒鉛基材にSiCを被膜したものは、半導体分野等で利用されており純度は重要な因子である。2019年度までに、表面の金属不純物について酸洗浄による改善効果が確認できた。一方で2020年度よりサンプル作製環境のクリーン化を進めており、酸洗浄前段階の表面純度についても改善を行っている。今年度は、作製環境クリーン化後のサンプルにて同条件の試験を実施し、酸洗浄後純度の確認と、弊社への設備導入の根拠となるデータ取得を目的とした。 | CVD法によってSiCを被覆したサンプルを用意した。エッチングチャンバーにおいてサンプルをHCl+H2O2混合液及びH2SO4+H2O2混合液で洗浄し、不純物の除去を行った。 | ICP-MSによる純度分析を実施したところ、2019年度に酸洗浄を行った際と同等、測定元素によってはそれよりも良い純度を得ることができた。酸洗浄前時点の表面純度の改善により、さらなる純度改善が期待できることがわかった。 | tzipWUP1VdV9ufDg
JPMXP1222TU0008 | 1328 | 2022 | TU | 8 | 外部利用 | 機器利用 | ---- | マイクロポンプの開発 / Development of micropump | 上野 明 | 株式会社マイクロジェット | 加工・デバイスプロセス | ---- | 高度なデバイス機能の発現を可能とするマテリアル | ---- | TU-251：SUSS ウェハ接合装置 | TU-056：両面アライナ | TU-158：芝浦スパッタ装置（加熱型） | TU-058：マスクレスアライナ | TU-060：現像ドラフト |  |  |  |  | 接合・接着, ウェットエッチング,リソグラフィ/Lithography,膜加工・エッチング/Film processing and Etching,MEMSデバイス | 液体吐出を行う小型で流路視認性が良いマイクロポンプを作製するためには、特性を発揮するPZT貼り付け用の薄膜振動板を有する小型流路、そして光透過性の良い部材を用いることが重要である。今回、液体吐出可能なマイクロポンプ作製を目指し、東北大学設備を利用して視認性が良く流路寸法が異なるマイクロ流路の作製を検証した。 | TMAHを用いたウェットエッチングによってSiウェハ両面に50 µm以上の深さを持つ流路を作製した。作製したSiウェハを、視認性を向上させる目的でガラスと陽極接合した。 | 作製した各マイクロ流路を接着し、マイクロポンプとなるチップを作製した。作製チップを自社設備に組み込み、水や各種溶媒の吐出を実施した。作製したマイクロポンプは動作し、水の吐出を確認できた。Fig. 1に観察した吐出状態を示す。今後は長期動作による信頼性確保を目的に加工プロセスを改良する必要である。 | HqC87NG3le42C1G9
JPMXP1222TU0009 | 1329 | 2022 | TU | 9 | 外部利用 | 機器利用 | 技術代行 | 基板上への微細Ａｌ電極作成と基板の評価 / Fabrication of fine pitch Al electrode and evaluation of substrates | 丹野 雅行 | 信越化学工業㈱ | 加工・デバイスプロセス | ---- | 高度なデバイス機能の発現を可能とするマテリアル | ---- | TU-063：i線ステッパ | TU-062：コータデベロッパ | TU-207：アルバック多用途RIE装置 | TU-054：ホットプレート | TU-059：スプレー現像装置 |  |  |  |  | リソグラフィ/Lithography,膜加工・エッチング/Film processing and Etching,蒸着・成膜/Evaporation and Deposition,MEMSデバイス | 本検討では、電子デバイス用4～6インチ基板上に0.4～0.6 µm程度の線幅のAl微細パターン形成し、さらに同基板上の所望位置にAlのPad電極を形成した。 | 本検討は東北大学試作コインランドリーにて電子ビーム蒸着装置によるAl成膜、コータデベロッパによるレジスト塗布、i線ステッパを用いた露光、スプレー現像装置による現像、アルバック多用途RIE装置又は、アルバックICP-RIE#1による反応性ドライエッチング、リフトオフ工程を用いて下記のプロセスを検討した。・検討プロセス基板へのAl成膜→レジスト塗布→プリベーク→i線露光装置による露光（1層目）→現像→レジストハードニング→反応性エッチング→レジスト剥離→レジスト塗布→i線露光装置による露光（2層目）→現像→Al 製膜→リフトオフここで、前記i線露光装置により、1層目は基板上にファインピッチのレジストを解像させ、2層目の露光ではウエハアライメントにより所望位置に逆テーパ形状のレジスト層を形成した。 | 本検討で得られた0.45 µm線幅のファインピッチを含むAl膜上のレジスト像及び反応性エッチング後のAl微細パターン形成例をFig. 1に示す。1層目のAlの厚みは0.14 µmである。基板材が6inchである場合、反応性エッチングでアルバック多用途RIE装置を用いるとAl線幅の面内分布が生じた。一方、アルバックICP-RIE#1を用いるとFig. 1に示す様な所望のパターンを基板面全面に解像することができた。 | Pu3D4hChaKEwtKwf
JPMXP1222TU0007 | 1327 | 2022 | TU | 7 | 外部利用 | 機器利用 | ---- | テラヘルツ帯で動作する周期分極反転素子の作製 / Periodically poled nonlinear optical device for terahertz-wave | 福田 航一 | 理化学研究所テラヘルツ光源研究チーム | 加工・デバイスプロセス | ---- | 高度なデバイス機能の発現を可能とするマテリアル | 量子・電子制御により革新的な機能を発現するマテリアル | TU-057：レーザ描画装置 | TU-056：両面アライナ | TU-255：ディスコ ダイサ | [6 empty] | 非線形光学結晶, テラヘルツ波, 非線形波長変換,リソグラフィ/Lithography,光導波路,MEMSデバイス,メタマテリアル,スピントロニクス,フォトニクス,表面・界面・粒界制御 | 近年、テラヘルツ波を用いた非破壊検査が注目されており、セキュリティー応用、医薬品のコーティング膜厚測定、樹脂工業製品の品質管理、ライニング材付き配管の腐食検査など応用範囲は多岐にわたる。これらの社会実装には高出力かつ小型なテラヘルツ波光源が必要であり、非線形光学波長変換によるテラヘルツ波発生が有力な方法である。利用申請者は非線形光学波長変換を用いたテラヘルツ波の発生と検出および応用の基礎研究を行っており、これまでに周期分極反転ニオブ酸リチウム結晶を用いた新しいテラヘルツ波発振（バックワード・テラヘルツ波パラメトリック発振）の実現などを行ってきた。周期分極素子の周期と角度に依存したテラヘルツ波発振が起き、サブテラヘルツ波領域を網羅する周波数可変性やカスケード波長変換など高い潜在性能が分かってきている。テラヘルツ波用の周期分極反転素子を独自に作製できれば、それらの他に類のない性能を引き出すことが可能になる。本課題は、我々がデザインした周期分極反転素子を作製するために東北大学ナノテク融合技術支援センターの各種装置を利用する。 | 【実験方法】ニオブ酸リチウム結晶は自発分極を有しており、分極反転には基板に高電圧を印可して反転させる方法がある。数10 µmの周期的な分極反転を行うためには周期と合わせた電極パターンをニオブ酸リチウム結晶基盤上に作成する必要がある。そこでフォトリソグラフィによって周期的なレジストパターンを作製した。その後、理研が所有する電圧印可装置で分極反転の実験を行った。なお、基板の厚みは0.5 mmを用いた。 | 本年は、レジストパターン付き基板を用いて電圧印可条件を変えながら分極反転を行った。分極反転の検証にはフッ硝酸エッチングおよび偏光顕微鏡による観察を行った。分極反転が起きる印可電圧を調べたところ、レジストパターン付き基板で約2.1 kVで分極反転が始まることを昨年報告したが、分極反転時の基板加熱により、分極反転を開始する電界（抗電界）をさらに低くできることがわかった。次に、電圧を印可した面内で均一な分極反転を得るために印可電圧条件・加熱条件を変えながら分極反転実験を行った。しかしながら面内で均一な得られる条件は見つからなかった。原因は、基板加熱を行うことにより、パターニングされたレジストが、アルカリ性の液体電極に溶解することや分極中の電界が特定の箇所に集中することが考えられる。そこで、分極反転中の電界の均一化を図るべく、新マスクを設計作製した。今後、新マスクにより、テラヘルツ波用周期分極反転素子の作製を行う予定である。 | Al1DVoX9oxDPGX26
JPMXP1222TU0006 | 1326 | 2022 | TU | 6 | 外部利用 | 機器利用 | ---- | デバイス開発 / Development of Devices | 南條 健 | 株式会社 リコー | 加工・デバイスプロセス | ---- | 高度なデバイス機能の発現を可能とするマテリアル | ---- | TU-154：住友精密TEOS PECVD | [8 empty] | CVD,MEMSデバイス/ MEMS device | 光変調素子の開発を行っている。その構成材料としてTEOS SiO2膜を成膜させていただいた。 | Siウェハ上へ、絶縁層としてのSiO2膜成膜と、構成材料としてのSiO2膜を成膜した。【TEOS SiO2成膜条件】装置：MPX-CVDレシピ：DEPORATE絶縁膜成膜時：500 nm成膜狙い構造物成膜時：300 nm成膜狙い | 絶縁膜としてのSiO2膜成膜は予定通り実施された。後工程のSiO2膜の成膜も問題無く実施でき、本装置借用は問題無かったが、弊社内での装置のリソグラフィとエッチングが不良のため目的の構造は獲得出来なかった。 | k2ST67RZRSiYMjDm
JPMXP1222TU0152 | 1293 | 2022 | TU | 152 | 内部利用（ARIM事業参画者以外） | 技術代行 | ---- | 加工プロセスを用いた構造用金属材料の高機能化 | 山中 謙太 | 東北大学 金属材料研究所 | 計測・分析 | ---- | 高度なデバイス機能の発現を可能とするマテリアル | ---- | TU-507：集束イオンビーム加工装置 | TU-508：集束イオンビーム加工装置 | [7 empty] | 鉄鋼材料, チタン基合金, Co基合金,集束イオンビーム/Focused ion beam | 本課題では、塑性加工・加工熱処理やAdditive Manufacturingにおける構造用金属材料の組織形成を明らかにし、複数特性を両立した高機能構造用金属材料の創製のための組織・特性制御の確立とそのメカニズム解明に取り組む。そのため、FIBを用いて作製した試料の透過電子顕微鏡観察を行い、材料特性との関係について検討した。 | 本課題では鉄鋼材料、チタン合金、生体用Co-Cr合金を含むFCC系ハイエントロピー合金を対象に研究を行った。鉄鋼材料に関する研究では、耐摩耗性と耐食性を両立したCu添加高C鋼の開発に取り組んだ。先行研究[1,2]にて選定した基本組成Fe-16Cr-3W-1C-2Cu (mass%)に対して、焼入れ・焼戻し条件を検討し、最適化した。本課題では、焼入れ及び焼戻し状態における試料を対象にFIBを用いたサンプリングを行い、他施設のSTEM-EDSを用いた組織観察と合金元素分布の評価を行った。 | 図1に、Fe-16Cr-3W-1C-2Cu合金の焼戻し後の組織観察結果を示す。本合金においてマトリックスの耐食性を高める目的で添加しているCuはオーステナイト化の際にマトリックスに固溶し、その後焼入れることによりCuが均一に分布したマルテンサイトを得ることができる。図1に示したHAADF-STEM像では元素分配に起因した明確なコントラストは観察されないが、STEM-EDSによる元素マッピングの結果、焼戻しによりマルテンサイト相内に数nm程度のCuリッチ相が析出することがわかった。また、他の合金添加元素は析出相とマトリックスの間で明瞭な分配を示さないことから析出相は純Cuに近い組成を有すると考えられ、熱力学計算ともよく一致する結果が得られた。このようなナノCu相は炭化物とともに強化に寄与する一方、耐食性にも影響を及ぼすものと考えられる。今後、耐食性の観点から析出状態の最適化に取り組む予定である。 | hH86dANtI4AWQ2bR
JPMXP1222TU0005 | 1325 | 2022 | TU | 5 | 外部利用 | 機器利用 | ---- | マイクロレンズアレイ加工 / Micro Lens Array Processing | 井上 智晴 | 株式会社イノックス | 加工・デバイスプロセス | ---- | 高度なデバイス機能の発現を可能とするマテリアル | ---- | TU-310：レーザ／白色共焦点顕微鏡 | TU-057：レーザ描画装置 | TU-060：現像ドラフト | [6 empty] | リソグラフィ/Lithography,光導波路,MEMSデバイス | 本研究では、前年度に続いて、東北大学のレーザ描画装置を用いたグレースケール露光技術を用いたマイクロレンズアレイの試作加工が行われた。しかしながら、今回はより高い精度を得るために、より細かな工夫が施された。具体的には、露光時間や露光強度、マイクロレンズアレイの厚みなどのパラメータを変化させ、最適な条件を探求した。また、試作したマイクロレンズアレイの形状や表面形態を計測器を用いて評価し、改善点を洗い出すことができた。改良を加えたマイクロレンズアレイは再度評価され、精度の向上が確認された。これらの工夫により、従来よりもより高い精度を得ることができたことがわかった。今後も、より高度な技術開発に向けて、継続的な研究が必要であることが示唆されている。 | 本研究においては、青板ガラス上にフォトレジストが積層された基板を用意し、レーザ描画装置（DWL2000CE）を用いてグレースケール露光を行った。事前にテストパターンとしてスロープ形状に相当するデータを作成し、露光・現像を行い、レーザ／白色共焦点顕微鏡（OPTELICS HYBRID LS-SD）にて測定を行った。テストパターンの測定値と設計値の相関性から補正プロファイルを得た。補正プロファイルを用いて、マイクロレンズアレイのグレースケール露光を実施し、所望のマイクロレンズを得た。マイクロレンズアレイの設計には、高さ情報から補正データを基にビットマップデータに変換したものを使用し、レーザ描画装置によるグレースケール露光を行い、マイクロレンズアレイを作成した。本研究では、描画時のレーザープロファイルやオートフォーカス方式の検証を実施した。 | 本研究では、レーザープロファイルやオートフォーカス方式の検証を行い、その効果が確認された。特に、オートフォーカス方式の検証においては、光学式に切り替えることで広範囲の面積での描画において均一な現像パターンが得られることが確認できました。これは、レジスト表面の乾燥を防ぐことで、レジストの露光感度の偏在化を抑制したことによるものと推察される。この結果、マイクロレンズアレイやその他の微細構造がより正確に作成できることが期待される。より高精度な微細構造によって、効率的な製品開発が促進されることが期待される。 | 4Pi9730xYc5v3Z51
JPMXP1222TU0004 | 1324 | 2022 | TU | 4 | 内部利用（ARIM事業参画者以外） | 機器利用 | ---- | 光学キラリティ極限増強近接場創成に向けたナノインプリントリソグラフィ / Ultraviolet Nanoimprint Lithography towards Creation of Near-Field with Enhanced Optical Chirality | 新家 寛正 | 東北大学多元物質科学研究所 | 加工・デバイスプロセス | ---- | 高度なデバイス機能の発現を可能とするマテリアル | 量子・電子制御により革新的な機能を発現するマテリアル | TU-319：パーク・システムズAFM | TU-151：LPCVD | TU-203：DeepRIE装置#3 | TU-326：Zygo Nexview | TU-153：住友精密PECVD |  |  |  |  | 蒸着・成膜/Evaporation and Deposition,CVD,スパッタリング/Sputtering,リソグラフィ/Lithography,膜加工・エッチング/Film processing and Etching,走査プローブ顕微鏡/Scanning probe microscopy,ナノフォトニクスデバイス,メタマテリアル,スピン制御,スピントロニクス,フォトニクス | キラルな光―物質相互作用における鏡像異性体選択性は、計測科学・物質科学など様々な分野で重要である。従来、キラルな光として円偏光が用いられてきたが、その鏡像異性体選択性は一般に小さく、キラル物質の高感度検出や高効率制御のボトルネックとなっていた。近年、金属ナノ構造体への光照射により励振する表面プラズモン共鳴の近接場において光の“キラリティ”(Optical Chirality, OC)が円偏光より増強し、鏡像異性体選択性が増強されることが明らかとなった。OC増強には光の電場のみでなく磁場も同等に寄与するが、表面プラズモン共鳴では光磁場の増強は小さい。近年、誘電体ナノ構造体のMie共鳴による光磁場の増強により更なる鏡像体選択性の増強が期待されている。そこで、本研究ではシリコン(Si)ナノ構造体のMie共鳴による磁場増強に着目し、低コスト・大面積製造を見据えたUVナノインプリントリソグラフィ(UV-NIL)によるSiナノ構造体加工法の確立を目的とした。 | 【利用した主な装置】DeepRIE装置#1 (TU-201)，イオンミリング装置 (TU-215), LPCVD (TU-151)【実験方法】電子線描画法によりナノ孔周期構造体をパターニングした合成石英モールドを用いたUVナノインプリントにより、低圧化学気相堆積法(LPCVD)により多結晶Si薄膜を成膜した合成石英基板にスピンコートした紫外線硬化性液体へナノディスク周期構造体を転写した。構造体転写後、酸素反応性イオンエッチングと、SF6及びC4F8を用いた誘導結合プラズマ反応性イオンエッチングにより、それぞれ光硬化残膜と余剰Si薄膜を除去することでSiナノディスク周期配列体を作製した。 | Fig. 1に作製したモールドの原子間力顕微鏡像とSiナノ構造体の電界放出型走査型電子顕微鏡像及び暗視野光学顕微鏡像を示す。モールドの表面形状を反映したUV-NILによるSiナノ構造体の作成に成功した。特定の波長域で散乱光強度増強が見られたことからMie共鳴の励振が示唆された。 | tsoFW5e8YPWN1QQa
JPMXP1222TU0147 | 1289 | 2022 | TU | 147 | 内部利用（ARIM事業参画者以外） | 技術代行 | ---- | 高真空ウェハレベルパッケージングのための真空度計測リゾネータ | 鈴木 裕輝夫 | 東北大学 工学研究科 | 計測・分析 | ---- | 高度なデバイス機能の発現を可能とするマテリアル | ---- | TU-508：集束イオンビーム加工装置 | [8 empty] | デバイス・センサー関連材料, パッケージング,集束イオンビーム/Focused ion beam,MEMSデバイス/ MEMS device,IoTセンサ/ IoT sensor | LSIなどの電子デバイスと違いMEMSは可動部を含むため，樹脂で固めるパッケージは適さない。可動部に空間を持たせてパッケージする必要があり，これをウェハ状態で行うウェハレベルパッケージ技術が不可欠となっている。特に，ジャイロセンサー，タイミングデバイスなど高真空下で動作するデバイスでは，ウェハレベルパッケージに高真空封止が求められる。Epi-seal技術に代わる、高真空で，真空度調整可能なウェハレベルパッケージング技術としてSMSを開発する。4インチウェハを利用し直接接合とリリースホールを封止する方法，SMSを実験的に試作研究する。本年度中にリゾネータを封止し，内部圧力を正確に評価する。リゾネータのダンピング性能Q-factorを評価したあと，FIBでCAPウェハにマイクロンオーダーの貫通穴をあけ，真空計付きチャンバー内で圧力とQ-factorの関係を評価することで，内部の圧力を同定する。 | CAPウェハ60~100μm厚のSiに貫通穴をFIBで加工する。 | FIBの加工時のイオンチャージに起因すると思われる内部のリゾネータMEMSの張り付き不良が発生した。サンプルとホルダーの導電性を高めるためにカーボンテープをサンプル４辺すべてで固定し，また，ビーム電流値を落とし加工時間を長くする変更を行った。条件変更後，貫通穴を加工時の内部リゾネータMEMSの張り付き不良は発生しなくなった。FIB加工後のリゾネータMEMSを真空チャンバーに入れて共振周波数のQ値を計測したところQ値 6000は約60 Paに相当することが特定できた。今後は，封止内部の残留水素を効率よく外に拡散する方法の研究開発に注力する。 | pCiz476bGcpI8tqd
JPMXP1222TU0139 | 1286 | 2022 | TU | 139 | 内部利用（ARIM事業参画者以外） | 技術代行 | ---- | デアロイングを利用した相分離系Fe-Mg接合 | 倉林 康太 | 東北大学 工学研究科 | 計測・分析 | ---- | 高度なデバイス機能の発現を可能とするマテリアル | ---- | TU-507：集束イオンビーム加工装置 | TU-508：集束イオンビーム加工装置 | [7 empty] | 溶接・接合, ディアロイング,集束イオンビーム/Focused ion beam | デアロイング現象を利用することで相分離するFe-Mg異種金属間の接合を達成する。本研究は接合界面にFeとMgがナノスケールで強固に絡み合った共連続微細複合組織を作製し，これまで発展途上であったFe-Mg接合研究の新たなブレークスルーとなることを目標とする。綱手強度改善の糸口を見つけるために，デアロイング現象によって接合界面に形成したFe-Ni-Mg系反応層のTEM試料をFIB装置で作製し，ナノスケール組織のTEM観察を行う。本課題ではFIB装置による試料作製を実施し，TEM観察は他施設装置で行った。 | 供試材に純Fe, 純MgおよびFe-Ni合金を用意し，まず純FeとFe-Ni合金を拡散接合する。その後純Feロッド先端のFe-Ni合金と純Mgを突合せてホットプレスを行い，Fe-Ni合金中間層を介してデアロイング現象を利用したFe-Mg接合継手を作製した。その後引張試験を行い，強度についての組織学的な分析はFe-Ni中間層およびMg界面に形成した反応層の薄片試料をFIB装置で作製し，その後TEM分析を行った。 | FIB装置によるFe-Ni中間層およびMg界面に形成した反応層を含む薄片試料は，試料表面をカーボン成膜で保護したのち，母材から1つの試料として採取した。各層のエッチング速度に合わせて電圧，電流，Gaイオンビーム照射角度などの加工条件を制御することで高分解能観察が可能な厚み100 nm以下の薄片試料を作製することができた。TEM分析の結果，Fe-NiとMg接合界面には脆弱な金属間化合物が形成していることが確認された。Fe-Mg接合部における強度はこの金属間化合物の析出量に影響を受けており，高い強度を得るためには，如何にして接合界面に形成する脆弱な金属間化合物を抑制するかが重要であるという考察に至った。 | xYHdXkZ12W53djgd
JPMXP1222TU0146 | 1288 | 2022 | TU | 146 | 内部利用（ARIM事業参画者以外） | 技術代行 | ---- | 酸化物半導体センサデバイスの開発 | 木村 由斉 | 東北大学 工学研究科 | 計測・分析 | ---- | 高度なデバイス機能の発現を可能とするマテリアル | ---- | TU-515：高出力全自動水平型多目的X線回折装置 | [8 empty] | 半導体ナノワイヤ, 酸化物ナノワイヤ,X線回折/X-ray diffraction | 酸化物半導体ナノワイヤを利用した化学センサの高性能化が目的である。今回、SiO2/Si基板上にTaを蒸着、さらにCuおよび TiO2を蒸着し、加熱することによって Cu oxide/TiO2 ナノジャンクションを作成した。電気的性質はTiO2 の厚さに依存し、結晶構造に関する情報を得るためにエックス線回折実験を行った。 | エックス線回折による逆空間の情報を抽出するために Bregg-Brentano幾何学的配置を採用した。サンプルがナノオーダーで散乱強度が弱いことが予想されたので、200kV x 45mA の出力で実験を行った。Cuターゲットを用い、K-β線は Niフィルターによって除去し、シンチレーションカウンターを用いて回折強度をカウントした。ステップサイズは 0.02°であり、20-135°の範囲を走査した。 | 銅酸化物として CuO ならびに CuO2 の存在を示す回折ピークが観察されたが、その強度は TiO2 を蒸着したサンプルにおいて顕著であった。一方、結晶質 TiO2相から期待される回折ピークは観察されず、RFスパッタリングにより蒸着された TiO2 は今回の温度領域ではアモルファスであることが示唆された。これらの知見をSEM観察ならびに組成分析結果と統合することにより、Cu酸化物/TiO2によるナノジャンクションの電気的性質と構造に関する関係を整理することができた。 | Gj4rZeYRR982w4ax
JPMXP1222TU0003 | 1323 | 2022 | TU | 3 | 内部利用（ARIM事業参画者以外） | 機器利用 | ---- | ナノインプリント材料とプロセスの開発 / Development of materials and processes for nanoimprint | 中川 勝 | 東北大学多元物質科学研究所 | 加工・デバイスプロセス | ---- | 高度なデバイス機能の発現を可能とするマテリアル | 量子・電子制御により革新的な機能を発現するマテリアル | TU-201：DeepRIE装置#1 | TU-202：DeepRIE装置#2 | TU-058：マスクレスアライナ | TU-211：プラズマクリーナー | TU-215：イオンミリング装置 |  |  |  |  | リソグラフィ/Lithography,膜加工・エッチング/Film processing and Etching,ナノフォトニクスデバイス/ Nanophotonics device,フォトニクス/ Photonics,メタマテリアルメタマテリアル/ Metamaterial | 本研究グループでは光ナノインプリントリソグラフィ（UV-NIL）による有機・無機・金属材料から成るナノ構造体デバイスの創製を目的に、UV-NILの材料やプロセス、ナノ構造体の光学特性に関する研究を行っている。今年度はUV-NILによる微細加工を指向した合成石英モールドの作製を目的とし、マスクレスフォトリソグラフィによるモールド作成条件を検討した。 | 【利用した主な装置】マスクレスアライナ(TU-058). DeepRIE装置#1 (TU-201)，イオンミリング装置 (TU-215)【実験方法】メタルハードマスク付き合成石英基板上に、ポジ型フォトレジストOFPR–800 LBをスピン塗布により成膜した。マスクレスアライナを用いて20 µm角の正方形マークをフォトレジスト膜に描画し、TMAH水溶液による現像でレジスト正方形マークを得た。描画露光量（装置内パラメータ“Dose” [mJ/cm³]）および焦点ぼかし（同“Defoc”）の値を露光条件としてそれぞれ、31, 33, 35および0, -1, -2と変化させ、露光条件と得られる正方形マークの形状との関係を調べた。 | 作製した正方形レジストマークの光学顕微鏡像と露光条件の対応を図1に示す。露光量が35 mJ/cm³の条件で描画されたマークの角は丸みを帯びている一方で、31 mJ/cm³の条件では角が鋭いことから、試行した条件群の中で最適な露光量は31 mJ/cm3であることがわかった。また、露光量35 mJ/cm3を露光条件として固定し、焦点ぼかしを変化させたところ、焦点ぼかし-2の場合よりも0の場合の方がマークの角が鋭く描画されていた。以上から、露光量31 mJ/cm3, 焦点ぼかし0が最適な露光条件であることがわかった。 | 7txEKz5SvMc6p4Fe
JPMXP1222TU0132 | 1283 | 2022 | TU | 132 | 外部利用 | 技術代行 | ---- | めっき膜の機械的性質の改善 | 吉川 亮太 | 株式会社野村鍍金 技術本部 | 計測・分析 | ---- | 次世代ナノスケールマテリアル | 高度なデバイス機能の発現を可能とするマテリアル | TU-504：超高分解能透過電子顕微鏡 | TU-507：集束イオンビーム加工装置 | TU-508：集束イオンビーム加工装置 | [6 empty] | メッキ, 気相蒸着,電子顕微鏡/Electron microscopy,集束イオンビーム/Focused ion beam | 環境問題や資源の枯渇などを含め、地球と共存していく社会を築いていくためには、SDGにも謳われているように各方面においてロスされるエネルギーをできるだけ低減する技術を確立することが望まれている。この観点から、摩耗による機械エネルギーから熱エネルギーへの転換もできるだけ低減する必要があり、我々はメッキという耐腐食性技術に耐摩耗性を付加させる技術開発を行っている。今回、金属メッキの上に成膜された高強度カーボン膜（DLC）の密着性を向上させる一助として、接合界面を観察する必要が生じ、集束イオンビーム加工装置（FIB）と透過型電子顕微鏡（TEM）を用いることにより、断面観察を行った。 | 電解メッキにより生成されたクロム層のうえにカーボン膜を成膜した。この膜をSEMにより観察するとともに、ガリウムイオンを用いたイオン光学系を有するFIBにより加工を行なった。具体的には粗堀および中堀加工後にサンプルをマニピュレータによって抽出し、薄片化加工を行ない、透過電子顕微鏡にて電子線が透過するまで薄くした。このように作成された試料を透過電子顕微鏡を用いて組成分布、各部位の結晶構造、形成される組織を調べた。 | 図１にマニピュレータによるサンプル抽出の状況を示す。（最表層の観察のために表面が保護されている）このようにイオンビームによるダメージを避けるために表面保護層を蒸着した後、電顕試料を抽出した。図２には構造解析の一例としてメッキ層から得られた制限視野回折パターンを示す。回折リングはすべて bcc-Cr として指数付けができ、母相となるメッキ層がある程度の集合組織を有していることが示唆された。一連の実験結果から蒸着層の構造に関する情報を得ることができ、今後の研究開発を加速することができた。 | vCo7s6hLcMzs36Js
JPMXP1222TU0135 | 1284 | 2022 | TU | 135 | 内部利用（ARIM事業参画者以外） | 技術代行 | ---- | エネルギー変換機能を有するナノ複相膜の開発 | 青木 英恵 | 東北大学大学院 工学研究科 | 計測・分析 | ---- | 高度なデバイス機能の発現を可能とするマテリアル | 革新的なエネルギー変換を可能とするマテリアル | TU-504：超高分解能透過電子顕微鏡 | TU-507：集束イオンビーム加工装置 | TU-508：集束イオンビーム加工装置 | [6 empty] | 軟磁性材料, グラニュラー薄膜,電子顕微鏡/Electron microscopy,集束イオンビーム/Focused ion beam,電子回折/Electron diffraction,ナノエレクトロニクスデバイス/ Nanoelectronics device,スピントロニクスデバイス/ Spintronics device | 省電力センサや高周波ノイズフィルタへの応用を目的として、磁性金属ナノ粒子をセラミクス中に分散させたナノ複相膜を作製する。従来球形であった粒子形状を扁平あるいは扁長化し、さらに一方向に並べることで高い磁気異方性が期待される。また、粒子の配列を成膜条件で制御することで、磁界依存するトンネル伝導が関与する電気・光特性を効率的に変化させることが可能である。 | 磁性金属とセラミクスを交互に堆積するタンデムスパッタ法を用いて、磁性金属ナノ粒子をセラミクス中に分散させたナノ複相膜の構造制御を行った。ARIM事業班の技術代行のもと、FIBによる薄片試料の作製、ARM200FによるHAADF-STEM観察, STEM-EDS分析を行い、磁性ナノ粒子形状の異なるナノ複相膜の構造解析を行った。磁気特性および電磁気特性を評価し、粒子形状が磁気特性に与える効果を評価した。 | 扁平形状の磁性ナノ粒子からなるナノ複相膜では、わずか30nmの厚みで磁界に対する抵抗変化(TMR効果)が得られることを見出した。垂直方向に柱状磁性ナノ粒子が配列したナノ複相膜は、粒子の形状磁気異方性に起因する面直方向の異方性および高い保磁力が発現した。薄膜磁界センサや記録用ナノ磁石形成に向けた有用な知見が得られた。 | 6i6880Cbee8GE9L2
JPMXP1222TU0130 | 1282 | 2022 | TU | 130 | 内部利用（ARIM事業参画者以外） | 技術補助 | ---- | 光無線給電用の近赤外感度を有する超薄型透明太陽電池の研究開発 | 内山 直美 | 東北大学大学院 工学研究科 | 計測・分析 | ---- | 高度なデバイス機能の発現を可能とするマテリアル | ---- | TU-507：集束イオンビーム加工装置 | [8 empty] | 発電関連材料, 微粒子, 薄膜,集束イオンビーム/Focused ion beam | 近年、光無線電力伝送(OWPT：Optical Wireless Power Transmission)は、コードレスでエネルギーを供給できる革新的な方式として注目されている[1, 2]。本申請研究は、近赤外光を用いた昼夜を問わず使用可能な受光素子(塗布型有機光電変換素子)の開発である。これまでの我々の研究により、結晶性の向上により光電流が上昇傾向にあることが確認されている。しかし、シンプルな溶液塗布工程による成膜では連続膜の形成が困難である。実験では、結晶成長場を制限するためのくぼみ加工の検討を行った。加工には、微細な形状を自在にアレンジ可能な集束イオンビーム(FIB)を使用した。その中でも、走査電子顕微鏡(SEM)で加工の様子が適宜観察可能なデュアルビームFIB：(FEI Versa3D)を使用した。 | くぼみ加工は透明電極付ガラス基板に行った。基板表面の帯電を防ぐためにあらかじめ炭素蒸着を施した。加工する際のイオンビームは、加速電圧20 kV、ビーム電流0.13 nAで使用した。くぼみの形状は、60 μm角と180 μm角の2種類の矩形を検討した。深さは約50nmとした。これは我々の予備実験により、膜厚に対する光電流の値が大きかったためである。各矩形を加工するにあたり、1度に設定できる加工枠の大きさに制限があったため、60 μｍ角は20 μm角の加工枠、180 μｍ角は60 μm角の加工枠を3行3列で構成した。 | 図1に20 μm角の加工枠を3行3列で構成した60 μm角くぼみのSEM画像を示す。赤丸内に示した円形のものが複数発生した。図2は60 μm角の加工枠を3行3列で構成した180 μm角くぼみのSEM画像である。加工枠を大きくすると、円形のものは発生しなかった。現段階で、円形のものは凹凸の確認ができていない。発生した原因については、20μｍ角の加工枠の端に発生しているため、小さい加工枠を並べて加工する際に、ビームが再照射されることで発生したものと推測される。しかし、詳細は不明である。今後、加工時間と溶液塗布量等を考慮し、大きさおよび形状をさらに検討していく予定である。 | FI8eDLSjUhp9IfqC
JPMXP1222TU0189 | 1313 | 2022 | TU | 189 | 内部利用（ARIM事業参画者以外） | 技術代行 | ---- | 陽極酸化TiNbSn合金の生体適合性 | 正橋 直哉 | 東北大学 金属材料研究所 | 計測・分析 | ---- | 次世代バイオマテリアル | 高度なデバイス機能の発現を可能とするマテリアル | TU-507：集束イオンビーム加工装置 | [8 empty] | チタン系生体材料,集束イオンビーム/Focused ion beam,バイオアダプティブ材料/ Bioadaptive materials,抗菌・抗ウイルス材料/ Antibacterial/antiviral materials | 申請者等はインプラントチタン合金の生体機能を改善するために、表面に電気化学にて酸化膜をコーティングし、その機能と機能発現機構の解明の研究を行っている。本申請では、インプラント用に申請者グループが開発した低ヤング率TiNbSn合金（以下TNS）基板[1]に、陽極酸化法でTiO2をコーティングした試料に対し、摩耗と腐食の両機能を同時に測定できるトライボコロージョン試験を行う。TiO2コーティングのトライボコロージョン機能に及ぼす効果を明らかにすることを目的に、摩耗面の断面観察をFIB-SEM法にて行う。なお比較材として純Ti（cpTi一種）にも同様の陽極酸化を施して、その違いを調査した。 | TNSおよびTi基板に対し、酒石酸Naに過酸化水素を添加した電解浴中にて、定電流条件下で陽極酸化処理を行う。トライボコロージョン試験機は電気化学セル（作用極を試料、対極を白金電極、参照電極をAg/AgCl電極とした三極法）をBall-on-Flat型往復摺動式摩擦摩耗試験機に取り付け、摩耗試験中の動摩擦係数（COF）と開回路電位（OCP）をin-situで同時に測定する。試料の相手材には4.76 mmφのSiC球を用い、細胞培養用の平衡塩溶液であるHanks’ Balanced Salt Solution（HBSS, GIBCO, USA）中にて、垂直荷重10 N、ストローク幅200 µm、往復回数2000回のFretting条件で2400秒間のfretting摩耗を行った後に、FIBでカーボンコーテイングを施し断面サンプリングをする。 | 摩耗痕（Fig.1 (a)(d)）の赤線部をFIBにて加工しサンプリングする。断面観察の結果、TNS上二酸化チタンは摩耗後も残存するが (Fig.1 (b))、Tiでは一部が剥離していた(Fig.1 (e))。この原因はTi基板上二酸化チタンがTNS基板上二酸化チタンより密着強度が低いことに起因する[2]。EDXマッピングからSi摩耗粉がTNS上酸化膜では表面近傍に分布するが(Fig.1 (c))、Ti基板上酸化膜では膜厚方向に均一に分布し(Fig.1 (f))、酸化膜の内部まで浸透していることが明らかになった。すなわち前者では多孔質構造の酸化膜のポアのみにSiが圧縮されて分布するが、後者は酸化膜の摩耗損傷が激しく、Si摩耗粉が内部まで入り込んだと考察する。以上から、TNS上二酸化チタンは基板密着力が高いために試験後も形態を維持するが、比較材のTi上二酸化チタンは密着力が低いために一部が剥離すること、またアブレッシブ摩耗により発生したSi摩耗粉は前者では表面ポアに分布するのに対し、後者は内部まで浸透することが明らかになった。本研究によりTNS上陽極酸化膜がfretting摩耗に対し、高い耐摩耗性を有すると結論できる。 | 1WZHf3ifSDir2RbZ
JPMXP1222TU0136 | 1285 | 2022 | TU | 136 | 内部利用（ARIM事業参画者以外） | 技術代行 | ---- | 多機能型複合体マイクロ@ナノ磁性微粒子の研究開発と次世代癌磁気温熱療法への応用 | LOI TONTHAT | 東北大学 工学研究科 | 計測・分析 | ---- | 高度なデバイス機能の発現を可能とするマテリアル | ---- | TU-504：超高分解能透過電子顕微鏡 | [8 empty] | バイオ関連材料, 微粒子, 磁性微粒子,電子顕微鏡/Electron microscopy | がん磁気温熱療法・CTイメージングに使用する発熱体である酸化鉄ナノ粒子の表面に金コーティングしたハイブリッド金＠酸化鉄ナノ粒子を合成し、TEMにより構造・組織観察を行った。また、生物検出応用のための高い磁気モーメントを持つ超小型FeCoナノ粒子（NP）を作製し、TEMにより構造・組織観察を行った。 | Fe3O4 ナノ粒子は熱分解法によって合成され、金はその後、金酢酸を190℃で還元することによってFe3O4 ナノ粒子の表面に堆積された。また、FeCo NPは、Fe:Co:Ba:F= 14:11:21:54 at.%のFeCo-BaF2ナノ粒状膜からBaF2マトリックスが吸湿性を持つため水に溶かすことで回収された。電子顕微鏡（JEM-ARM200F）を用いて合成したナノ粒子の形状や構造などの分析を行った。 | Fig1にFe3O4@AuNPから得られたTEM画像の一例を示す。この図からもわかるようにFe3O4@Au NPはほぼ球状であることがわかった。このような一連の実験をFe3O4およびFe3O4@Au NPに対して行い、これらの平均サイズは、数ナノであり、腎臓によって効果的に除去されるサイズであることが判明した。一方、別の実験からFe3O4@AuNPの加熱効率は、水中で腫瘍を43〜45℃で治療するのに十分であり、高いCT値（851 HU）が得られている。また、Fig2に示すようにFeCo-BaF2 nanogranular filmから回収されたFeCo NPは一部不定形の膜を伴っているものの、平均サイズは約5 nmであった。これらの観察の結果、高い磁気モーメントを持つ超小型ナノ粒子と抗原-抗体反応に成功し、検出感度の向上だけでなく、より小さなバイオ分子の検出の可能性を提供できることが示唆された。 | RKk8LRvlnJ4p96Hj
JPMXP1222TU0120 | 1279 | 2022 | TU | 120 | 外部利用 | 技術代行 | ---- | 微細構造の試作検討 | 杉田 丈也 | 京セラ株式会社 先進技術研究所光学基盤技術ラボ | 計測・分析 | ---- | 高度なデバイス機能の発現を可能とするマテリアル | ---- | TU-504：超高分解能透過電子顕微鏡 | TU-517：透過電子顕微鏡 | TU-507：集束イオンビーム加工装置 | TU-508：集束イオンビーム加工装置 | [5 empty] | デバイス・センサー関連材料, シリコン基材料・デバイス, 光学材料・素子,電子顕微鏡/Electron microscopy,集束イオンビーム/Focused ion beam | 特有の機能発現をする微細構造の開発を目的とし、主として東北大学試作コインランドリにて構造の試作を実施中である。作製構造の精緻な解析（寸法、結晶性、元素分析等）により発現機能の裏付けを取る。 | 作製構造物の表面から集束イオンビーム加工装置にて薄片試料を作製し、TEMを用いて構造物断面の寸法、結晶性、組成分析を行った。 | Fig.1にてTEM像を示す。階層構造に作製された試料の断面像となる。理想的な状態では、均質な膜、境界が明瞭な階層構造となるべきであったが、光学顕微鏡や一般的なSEMでは判別が困難な寸法領域において、非常に高い分解能の分析結果より欠陥が多数存在することが確認され、改善点の明確化が図れた。 | p1O3B43hsz00KI0z
JPMXP1222TU0172 | 1430 | 2022 | TU | 172 | 外部利用 | 機器利用 | 技術相談 | KOH溶液によるSiエッチング / Si etching with KOH solution | 平田 泰之 | 住友精密工業株式会社 | 加工・デバイスプロセス | ---- | 高度なデバイス機能の発現を可能とするマテリアル | 次世代ナノスケールマテリアル | TU-063：i線ステッパ | TU-203：DeepRIE装置#3 | TU-217：KOHエッチング槽 | [6 empty] | SiN膜, ウェットエッチング, KOH溶液,リソグラフィ/Lithography,膜加工・エッチング/Film processing and Etching,ナノ多孔体/ Nanoporuous material | ウェットエッチングでナノ形状の穴を開けて液体を流すためのデバイスを作製することを目的とした。 | i線ステッパ（FPA-3030i5+）を使用して表面に0.3 µmの穴パターン及び、裏面に逆ピラミッドパターンのマスクを形成した。その後、保護膜であるSiN膜のマスク形成をエッチング装置（DeepRIE装置#3）を用いて形成した。形成したマスクに対してKOH溶液によるウェットエッチング（KOHエッチング）を行うことでSiが結晶方位に従ってエッチングされることで逆ピラミッドパターン形状を形成した。そして、穴と逆ピラミッドパターンを組合わせることで液体を流すデバイスを作製した。 | ステッパ装置でSiN膜に穴径0.3 µmの穴パターン形成を行い、ドライエッチング装置を用いてSiN膜をエッチングすることで0.3µmの穴径パターンが形成できていることをSEM像で確認することができた。これをFig. 1に示す。また、SiN膜を保護膜としてKOH溶液でシリコンをエッチングした結果、逆ピラミッド形状に形成されていることを確認することができた。 | 9VWymAL2XP3aYdY8
JPMXP1222TU0121 | 1280 | 2022 | TU | 121 | 外部利用 | 技術相談 | ---- | シロキサン含有有無調査 | 佐々木 進一 | 古川エヌ・デー・ケー株式会社 品質管理部 | 計測・分析 | ---- | 高度なデバイス機能の発現を可能とするマテリアル | ---- | [9 empty] | パッケージング | 製造現場において用いる材料、液体、気体の組成を把握しておくことは製品管理の基本である。今回、様々な分野で用いられているシロキサンに関する調査を行うにあたり、必要な分析手法に関する技術相談をした。 | 低分子シロキサンは分子量が160～800程度まで広く分布し、鎖状および環状の２種類がある。基本的な構成単位としてシリコンとメチル基があげられ、シリコンの分布を調べることにより、ある程度の判断が可能となる。 | 最表層に付着したシリコンを分析するには特性エックス線、質量分析などいくつかの方法があり、今回、技術相談の結果、飛行時間測定を基礎とする質量分析が適していることがわかった。 | W2CinuUJ3WZsUBbV
JPMXP1222TU0171 | 1429 | 2022 | TU | 171 | 外部利用 | 機器利用 | ---- | 電子部品のプロセス開発 / Process development of electronic components | 小出 信行 | 信維通信日本株式会社 | 加工・デバイスプロセス | 計測・分析 | 高度なデバイス機能の発現を可能とするマテリアル | ---- | TU-326：Zygo Nexview | [8 empty] | 形状・形態観察, 段差計, 膜厚測定, 強誘電体材料・デバイス, 粉末冶金, ペロブスカイト型強誘電体,膜加工・エッチング/Film processing and Etching,セラミックスデバイス | セラミックスシート上に印刷された電極パターンの膜厚、パターン形状、及び印刷膜表面形状（平滑性）の分析を行うため、東北大学CINTS・試作コインランドリの設備を利用して印刷パターンの観察を行った。 | セラミックスシート上に電極パターンが印刷された試料をZygo Nexview（TU-326）を用いて観察した。また観察データを用いて、印刷パターンの断面プロファイル解析を行った。 | Fig.1に印刷パターン形状の観察結果、及び断面プロファイルの解析結果を示した。この観察結果により、印刷パターンの寸法精度、ライン性の定量評価を行った。また、断面プロファイルの解析により、印刷パターンの膜厚平均値、印刷パターン表面の平滑性（Sa、Sz等）の定量評価を行った。今回の観察、解析により、印刷版設計、及び印刷ペーストの粘度設計に対する、印刷パターンの寸法精度、ライン性、膜厚、表面平滑性の関連性を把握することが出来た。 | LXfOfGb871QfxxP6
JPMXP1222TU0169 | 1427 | 2022 | TU | 169 | 外部利用 | 機器利用 | ---- | 熱駆動マイクロアクチュエータの開発 / Development of electrothermal micro-actuator | 筒井 友哉 | 慶應義塾大学理工学部システムデザイン工学科 | 加工・デバイスプロセス | ---- | 高度なデバイス機能の発現を可能とするマテリアル | ---- | TU-154：住友精密TEOS PECVD | [8 empty] | CVD,MEMSデバイス | 長ストローク（3 mm）・内視鏡先端部に搭載可能な小型 （4 mm角）・生体内測定に安全な低電圧駆動 （≦1.5 V）を同時に達成するMEMS レンズアクチュエータが内視鏡下の血流イメーシングに不可欠である。しかし、上記の仕様を満たすMEMS アクチュエータは存在しないため、従来のアクチュエータから発想を大きく転換させ、独創的な構造を熱駆動方式に応用したアクチュエータを提案する。今回、MEMSアクチュエータの作製を目指し、東北大学試作コンランドリ施設の設備を利用して、低残留応力レシピでPECVD成膜を行なった。 | TEOS PECVD装置を用いて、シリコン深掘り用ストップ層とデバイス基盤層を成膜した。低残留応力レシピでSiO2を成膜した。その後、引張り応力と圧縮応力がそれぞれ支配的な二層繰り返し構造にする低残留応力条件でSiN成膜を行った。 | PECVD成膜後のサンプルをFig. 1に示す．Dektak段差計によるウェハー曲率測定により残留応力評価を行ったところ，99MPaの引張応力状態で成膜されていることが明らかになった． | b8G5CZGY4JpEmCfg
JPMXP1222TU0168 | 1426 | 2022 | TU | 168 | 外部利用 | 機器利用 | ---- | シリコン深堀治具作製 / Silicon jig fabricated by deep-RIE etching | 梅木 和博 | 岩手大学 生産技術研究センター | 加工・デバイスプロセス | ---- | 高度なデバイス機能の発現を可能とするマテリアル | ---- | TU-310：レーザ／白色共焦点顕微鏡 | TU-063：i線ステッパ | TU-211：プラズマクリーナー | TU-201：DeepRIE装置#1 | TU-061：スピン乾燥機 |  |  |  |  | Deep-RIE,蒸着・成膜/Evaporation and Deposition,スパッタリング/Sputtering,成形/Molding,リソグラフィ/Lithography,膜加工・エッチング/Film processing and Etching,アクチュエーター,高周波デバイス,パワーエレクトロニクス,光導波路,MEMSデバイス,IoTセンサ,ナノフォトニクスデバイス,ナノエレクトロニクスデバイス,スピントロニクスデバイス,自己修復材料,メタマテリアル,量子効果デバイス | 岩手大学 生産技術研究センターでは、花巻市内企業の依頼を受け、シリコンを使用した高精度寸法治具（加工穴ピッチ、口径寸法）作製の依頼を受け、東北大学マイクロシステム融合研究開発センターの作業指導及び装置群を借用し試作品製作を実施した。 | 【利用した主な装置】・プラズマクリーナー（ヤマト科学）・スピンコータ（MIKASA）・ホットプレートHHP-230SQ・（CANON製） i線ステッパー FPA-3030i5+・現像器具（ドラフト、ウェハー保持治具、シャーレ）・スピン乾燥機（東邦化成）・DEEP RIE装置（住友精密）・レジスト剥離器具（有機ドラフト）・レーザ／白色共焦点顕微鏡（レーザーテック） 【実験方法】① レジスト塗布厚や現像時間等を推奨条件で固定し、i線ステッパーの露光量（3水準）、および、デフォーカス量（4水準）を変化させて露光を行い、口径寸法を評価した。② 上記で作成したテスト基板を用いてDeep-RIE装置（住友精密）を用い深堀ドライエッチング加工（加工深さ：約160 µm）を実施。③ ①～②で得られた条件をもとに試作基板を投入し、加工を実施した。④ 投入基板数：4 WF 【露光条件水準】① 露光量：900/1000/1100 J/m2② デフォーカス量：0.5/0/-2/-4 µm 【使用基板】両面研磨シリコン t=0.525mm、 φ４“ 【使用薬液】レジスト：TCIR-ZR8800 96cp現像液：TMAH 2.38％ 【Deep-RIE 加工水準】水準① エッチング／パッシベーション比率 etch：9 対depo：5水準② エッチング／パッシベーション比率 etch：9 対depo：6【使用ガス】Etchガス：SF6、Depoガス：C4F8 レジスト残渣除去後、レーザーテック共焦点顕微鏡にて開口寸法/加工深さを各水準に測定し、適正条件を設定した。【使用薬液】剥離液：Nメチル2ピロリドン、アセトン、IPA、純水【評価項目】断面形状（断面SEM観察）、テーパー角度 | 試作品：4 Wf製作後、レーザ／白色共焦点顕微鏡（レーザーテック）を用いて、寸法測定を実施し、試作依頼先の要望規格を満足できる結果であった。テーパー角度の少ない条件を設定した。現在、試作品を使用して組付け評価を実施中である。【今回の最終採用条件】① 露光量：900 J/m2② デフォーカス量：0 µm③加工水準：エッチング／パッシベーション比率＝etch：9／depo：6 | f20t4m02p90NyWzb
JPMXP1222TU0161 | 1425 | 2022 | TU | 161 | 内部利用（ARIM事業参画者以外） | 機器利用 | ---- | 量子ポイントコンタクトデバイスの作製 / Fabrication of quantum point contact device | 中川原 圭太 | 東北大学大学院理学研究科 | 加工・デバイスプロセス | ---- | 高度なデバイス機能の発現を可能とするマテリアル | ---- | TU-065：エリオニクス 50kV EB描画装置 | [8 empty] | リソグラフィ/Lithography,量子効果デバイス | 量子ホールエッジ伝送の包括的な理解は、量子ホール物理の基礎と量子ホールエッジ干渉計の設計の両面を発展させるために重要である。そこで本研究ではGaAs系半導体２次元電子ガス基板にフォトリソグラフィーとウェットエッチングでホールバーを形成し、その上に量子ポイントコンタクト（QPC）デバイスを電子線露光装置により作製する。作製したデバイスを用いて電気輸送測定を行い、量子ホールエッジ伝送を評価する。 | 電子線露光描画装置（ELS-7500X）を用いてホールバー中心にQPCデバイスを作製し現像後SEM観察を行い、露光条件を最適化する。 | 本デバイスはフォトリソグラフィー・ウェットエッチングにより形成したホールバーの中心に量子ポイントコンタクトデバイスを形成する必要があり高精度の位置合わせ能力と描画精度が要求される。デバイス全体の概略図をFig. 1に示す。そこでハイトセンサーにより電子銃とサンプルの距離を一定に保った状態で位置合わせと描画を行いドーズ量などの露光条件を最適化する。採取的に完成したトリプルゲート構造をFig. 2に示す。 | lvqttiacc9J4902O
JPMXP1222TU0159 | 1424 | 2022 | TU | 159 | 内部利用（ARIM事業参画者以外） | 機器利用 | ---- | 中性子用回折格子の開発 / Development of gratings for neutron beams | 關 義親 | 東北大学多元物質科学研究所 | 加工・デバイスプロセス | ---- | 量子・電子制御により革新的な機能を発現するマテリアル | ---- | TU-058：マスクレスアライナ | TU-159：芝浦スパッタ装置（冷却型） | TU-201：DeepRIE装置#1 | [6 empty] | 中性子位相イメージング, X線位相イメージング, Talbot-Lau 干渉計,リソグラフィ/Lithography,スパッタリング/Sputtering,蒸着・成膜/Evaporation and Deposition,量子効果 | 中性子位相イメージングに用いる吸収格子・位相格子の開発を行った．両格子とも4インチシリコン上の64 mm × 64 mm領域に微細加工技術により1次元矩形格子形状を形成した．さらに，吸収格子については中性子吸収体としてシリコンライン上にガドリニウムを斜め蒸着して，吸収線とした．製作は東北大学試作コインランドリの設備を利用した． | シリコンウェハ上にポジ型フォトレジストTSMR-V90LB 27cpを塗布し，マスクレスアライナー MLA150を用いて1次元矩形格子パターンをレーザー露光した．つづいてDeep RIE装置を用いて，シリコンの深堀りエッチングを実施した．白色光共焦点顕微鏡でエッチング深さを確認しながら格子深さを調整した．吸収格子は抵抗加熱型蒸着装置を用いて，ガドリニウムを高さ22 μm 斜め蒸着した． | 京都大学複合原子力科学研究所研究炉（KUR）CN-3ビームラインにおいて，製作した格子の評価を行った．Fig. 1に測定した吸収格子の中性子透過率を示す．実効2.4Åの熱中性子に対して，格子領域で平均50%の透過率が達成され，設計通り吸収線が形成できていることが確認できた．つづいて製作した吸収格子・位相格子を組み合わせてTalbot-Lau干渉計を構築した．Fig. 2に観測された干渉パターンの鮮明度分布を示す．格子領域で平均47%の位相イメージングを行うのに十分明瞭なビジビリティが得られた． | 7IsbUCawEDYj8ok6
JPMXP1222TU0149 | 1420 | 2022 | TU | 149 | 外部利用 | 機器利用 | ---- | シリコンセンサの開発 / Development of silicon sensor | 塙 裕一郎 | 日本特殊陶業株式会社 | 加工・デバイスプロセス | ---- | 高度なデバイス機能の発現を可能とするマテリアル | ---- | TU-215：イオンミリング装置 | TU-058：マスクレスアライナ | TU-164：酸素加圧RTA付高温スパッタ装置 | [6 empty] | スパッタリング/Sputtering,リソグラフィ/Lithography,膜加工・エッチング/Film processing and Etching,MEMSデバイス/ MEMS device,IoTセンサ/ IoT sensor | 酸化物薄膜を用いたシリコンセンサの開発を行っている。酸化物薄膜の成膜とエッチングを実施するため。東北大学ナノテク融合技術支援センター微細加工プラットフォーム(東北大学試作コインランドリ)の装置を利用して検討した。 | 酸素加圧RTA付高温スパッタ装置(TU-164)にて酸化物薄膜を成膜し、マスクレスアライナ(TU-058)にてフォトリソグラフィを行い、イオンミリング装置(TU-215)にて酸化物薄膜のエッチングを行った。 | 事前に用意したSi基板上に酸化物薄膜を成膜し、その後に酸化物薄膜のエッチングを行った。Fig. 1に酸化物薄膜エッチング後の一部のパターンを示す。下層の許容エッチング量から、最適なエッチング条件を調査し、所望のパターン形状と深さを得ることができた。 | l69QD3qkkodBp1cu
JPMXP1222TU0155 | 1421 | 2022 | TU | 155 | 外部利用 | 機器利用 | ---- | ウエハ接合の実用化技術 / Technology for Practical Application of Wafer Bonding | 瀧澤 照夫 | セイコーエプソン株式会社 | 加工・デバイスプロセス | ---- | 高度なデバイス機能の発現を可能とするマテリアル | ---- | TU-309：赤外線顕微鏡 | TU-251：SUSS ウェハ接合装置 | [7 empty] | 異種材料接着・接合技術, 石英・ガラス系材料, 熱処理, 形状・形態観察, 封止,アクチュエーター,MEMSデバイス | MEMSデバイスを気密封止する実用的手法として、ガラスフリット材による接合[1]がある。ガラスフリット接合の特長としては、１）十分な接合強度、２）良好な気密性、３）様々な表面トポグラフィに適用可能、など[2]が挙げられる。本報告では、凹凸を形成したシリコン表面にガラスフリット材を塗布し、東北大学・試作コインランドリ設備を利用してガラスフリット接合を行い、赤外線顕微鏡を用いて接合状態の観察を行った。特に、パターニングされた領域でのボイド、クラック発生の有無に着目して評価した。 | 【利用した主な装置】・TU-251：F-01 SUSS ウェハ接合装置Wafer bonder, SUSS SB6e・TU-309：G-09 赤外線顕微鏡 Infrared microscope, Olympus/Hamamatsu【実験方法】（１）基板準備ベース基板として厚さ625 µmの6インチSi基板を2枚準備した。ウエハ接合の評価を目的としているため、MEMS素子は搭載していない。最表面には熱酸化を施し、約100 nm程度の酸化膜を形成した。一方、接合するキャップ基板は厚さ280 µmの6インチSi基板2枚を用意し、1枚は平坦形状のままとし、他方には異方性エッチングよるパターニングを施した。ガラスフリット材の下地膜としてやはり酸化膜を約100 nm程度形成した。ガラスフリット材は焼成温度440 ℃のガラス材を選択し、スクリーン印刷方式による塗布を行った。塗布後は乾燥処理の後、430～440 ℃の仮焼成を実施した。（２）ウエハ接合上記ベース基板とキャップ基板をオリフラ合わせで重ね合わせ、SUSSウエハ接合装置（SB6e）にてウエハ接合を行った。接合温度は430～440 ℃、印加圧力1000mbar、とした。ウエハ接合装置の加重に用いられるメンブレン面積Sは222.23 cm-3＝0.022223 m-3であるため、荷重F＝2.2223 kN≒226.8 kgfと計算できる。但し、1 kgf＝9.8 Nとした。十分にウエハの温度が下がってから、装置からウエハを取出し観察をしたところ、両ウエハが簡単には引き剥がせないことを確認した。（３）赤外線顕微鏡観察得られた接合基板の接合状態を確認するために、赤外線顕微鏡を用いて観察した。ガラスフリット材は赤外光を透過し難い性質であるため、シリコン材とのコントラストが得られ易い。ガラスフリット材の接合状態について、パターン有り／無しで比較しながら観察を行った。 | パターン形成が無い場合の赤外線画像をFig. 1、パターン形成がある場合の赤外線画像をFig. 2、に示す。画像の濃淡が濃い部分がガラスフリット材による接合部である。共にガラスフリット材が良く潰れた形状を示しており、上述の接合条件にて十分な温度と荷重が加えられたことを示している。加えて、パターン有り無しの違いによるガラスフリット接合部に大きな違いは見られなかった。即ち、シリコンウエハ上に凹凸があっても、溶融されたガラスフリット材が凹凸のある表面に追従し、良好な接合状態を得られることを示している。また、凹凸に起因するボイドやクラックの発生も見られなかった。以上により、ガラスフリット接合は、他の陽極接合やフュージョン／ハイブリッド接合に対し大きなメリットを有する実用的なMEMS封止技術であると言える。 | 7psmCrsTxMtX3P0n
JPMXP1222TU0157 | 1422 | 2022 | TU | 157 | 内部利用（ARIM事業参画者） | 機器利用 | ---- | レジストの形状観察 / Shape Observation of photoresist | 古林 庸子 | 東北大学マイクロシステム融合研究開発センター | 加工・デバイスプロセス | ---- | 高度なデバイス機能の発現を可能とするマテリアル | ---- | TU-316：JEOL FE-SEM | TU-307：金属顕微鏡 | TU-058：マスクレスアライナ | TU-002：有機ドラフトチャンバー | TU-052：アクテス スピンコータ#1 |  |  |  |  | テーパー，表面処理， 形状観察,リソグラフィ/Lithography,MEMSデバイス | MLAにおける最適露光量(EOP)のもとでのベストフォーカスを検証するため、ポジ型レジストを用いて、レジスト膜厚またはそれ以下のライン&スペース形状を観察した。塗布，露光，現像，観察までの一連のパターニングプロセスを東北大学マイクロシステム融合研究開発センターで実験し評価した。 | ポジ型レジストとして，東京応化工業(株)のPMER P-LA900PM, OFPR 800LB200cP, TSMR V90LB27cPを用いた。まずフォトリソグラフィ条件の評価を実施した。露光装置として、マスクレスアライナ（MLA150, Heidelberg Instruments）を用いた。次に、各レジストのフォトリソグラフィの結果について、JEOL FE-SEM にて断面形状を評価した。 | Fig. 1に、最適露光量のもとで検証した、ベストフォーカス1: 1ライン&スペース断面SEM像を示す。Fig. 2に、最適露光量のもとで、Defoc0の 1: 1ライン&スペース断面SEM像を示す。MLAでフォーカスを振って露光し、レジスト断面形状を観察し検証を行った結果、PMER P-LA 900PM，OFPR 800LB 200cP，TSMR V90LB 27cPのベストフォーカスは、0よりもプラス側にあることが分かった。レジストの膜厚に対して細い1: 1ライン&スペース断面SEM像では、フォーカスを振った際のテーパーや断面Topなどの形状の違いが顕著であったが、膜厚に対して太い1: 1ライン&スペース断面SEM像では、見た目の違いはほとんど識別できなかった。以上より、MLAにおけるベストフォーカスによる露光は、最小サイズがレジスト膜厚よりも小さいパターンの場合、レジスト形状最適化の効果が高いと考えられる。 | JSsJBkN1C9f7bgZs
JPMXP1222TU0145 | 1419 | 2022 | TU | 145 | 外部利用 | 技術代行 | ---- | 細胞バイオメカニクス研究用デバイスの開発 / Development of microdevices for cellular biomechanics study | 大橋 俊朗 | 北海道大学大学院工学研究院 | 加工・デバイスプロセス | ---- | 高度なデバイス機能の発現を可能とするマテリアル | 次世代バイオマテリアル | TU-057：レーザ描画装置 | [8 empty] | 細胞バイオメカニクス、細胞牽引力,リソグラフィ/Lithography,MEMSデバイス/ MEMS device,バイオセンサ/ Biosensor | 膵臓腺癌（PDAC）とは膵臓癌の90%を占める癌である．膵臓癌は膵臓という臓器の特性上，超音波検査ですら発見が難しいため，早期発見が難しく血液検査でも有用な検査方法は存在しない．さらに，膵臓癌はリンパ管や血管を通じて他の臓器への転移がおこりやすい．膵臓癌は遺伝子変異が多く有用な抗がん剤も少ない上，治療したとしても一部癌が残っていれば再発する可能性も高い．今現在，膵臓癌のついての治療法は膵臓癌の進行度によって異なる方法が行われている．PDACの患者の平均生存期間は12カ月未満であり，5年以上生存する確率は10％以下である．膵臓癌の正確な原因は不明で様々な危険因子によって引き起こされていると考えられており，遺伝的・環境的要因としては年齢，性別，民族性，血液型，などがあり生活的要因としては，喫煙，食生活，飲酒，肥満，膵炎などがあげられる．PDACは、難治であり件数も増えていることからこれから先，社会的・経済的にも大きな負担となると考えられる．そこで，本研究では難治である膵臓腺癌由来細胞（PANC-1 cells）の治療法を確立させることや早期発見に資するためPANC-1の力学特性を明らかにすることを目的とし，マイクロピラー基質を用いてPANC-1の細胞牽引力を計測した． | レーザ描画装置（Heidelberg Instruments、DWL2000CE）を用いてフォトマスクを作製した後、フォトマスクを通じて紫外線を露光することでフォトレジストにパターンを転写し現像工程を経てネガティブレジストによるモールドを作製した（図1）．PDMSにより型抜きを2回行うことでマイクロピラー基質（マイクロピラーの直径は3 µｍ，高さは8µm程度）を完成させた．細胞をマイクロピラー基質上に培養すると，マイクロピラーは細胞牽引力（細胞が基質に対して発生する力）によってたわみ，この撓みを計測することで細胞牽引力を推定するものである． | 作製されたマイクロピラーは形が円柱型ではなくテーパ柱型であったため、有限要素法解析を用いてマイクロピラーのヤング率を計算しその値を用いて細胞牽引力を推定した．正常組織のヤング率に近いバネ定数を有するマイクロピラーとしてk2(131.32 nN/m)を用い，がん組織のヤング率に近いばね定数を有するマイクロピラーとしてk1(58.46 nN/m)用いて比較した結果を図2に示す．よりばね定数が大きいマイクロピラーを用いた場合，細胞牽引力も大きくなった．正常組織を模倣したマイクロピラーを用いた細胞牽引力が大きくなった理由として考えられるのは，マイクロピラーの基質のばね定数が大きいほど，細胞の移動速度が大きくなり細胞牽引力も大きくなったと考えられる． | X0oRljy52rwh6gAv
JPMXP1222TU0113 | 1275 | 2022 | TU | 113 | 外部利用 | 技術代行 | ---- | Mg-RE系ならびにCu-Ti系合金の時効析出組織 | 齋藤 嘉一 | 秋田大学大学院 理工学研究科 | 計測・分析 | ---- | 高度なデバイス機能の発現を可能とするマテリアル | ---- | TU-502：超高分解能分析電子顕微鏡 | TU-507：集束イオンビーム加工装置 | TU-508：集束イオンビーム加工装置 | [6 empty] | 配線, 長周期積層規則Mg合金, 導電性銅基合金, 構造用銅合金,電子顕微鏡/Electron microscopy,集束イオンビーム/Focused ion beam,パワーエレクトロニクス/ Power electronics | 本研究では，高強度・高導電性合金として電子材料用途の需要が急増しているチタン銅（Cu-4at%Ti合金）のさらなる高性能化を念頭に，新しいプロセス法を追究した。そこで，微量のMg添加と水素中時効を複合した組織制御を実践した。Cu-Ti二元系をはじめ，種々の組成のCu-Ti-Mg三元系合金の水素中時効挙動を調査し，これと並行して電子顕微鏡法を駆使した組織・構造学的評価を行い，Mg無添加の場合や大気中（真空中）時効の場合との比較から，当該の複合制御法の有効性を評価した。 | 高周波溶解法を利用して， 純Cu (4N) に対して純Ti (3N)を添加した二元系合金と， 更に純Mg (3N) を2～4at.%の範囲で複合添加した2種類の三元系合金を作製し，それぞれに均質化処理，冷間圧延（圧下率90%），溶体化処理（850 ℃，0.5h；SS材）を順に行った。こうして得られたSS材を，鋼製封入管を用いて水素（ガス圧0.6 MPa）と一緒に封入して450 ℃で時効した。これに並行してビッカース硬度試験ならびに電気抵抗測定（四端子法）を実施し，当該時効に伴う硬化曲線と導電率曲線を作成した。また，時効硬化のピークに達した時効ピーク材（PA材）と， ピークを過ぎた過時効材(450 ℃，100h；OA材)に対して引張試験（Shimadzu AG-IS）をはじめ，各種電子顕微鏡観察（SEM/EDS: JSM-7800F; TEM/STEM:JEM-2100F, Titan³ 60-300 Double Corrector, Thermo SCIENTIFIC EDX Super-X）を行い，時効組織と物性の関係に関する情報を求めた。 | Cu-Ti二元系と比較して，Cu-Ti-Mg三元系合金に対する水素中時効の方が，TiH2析出物の成長・発達が活性化し，これに伴って母相中のTi固溶量の低下し，導電率向上をもたらすことが分かった。Cu-4Ti-2Mg合金の過時効材 から得られたSTEMの結果によれば，時効組織中にはTiH2結晶が正八面体状ファセットを発達させながら結晶成長した様子が認められた。さらにEDS分析の結果によれば，溶質Mg原子はもっぱらa-Cu母相中に多く存在するが，TiH2析出物内にも少量ながら固溶しているとみられた。 | eSH092Tc4xQ1wE7R
JPMXP1222TU0117 | 1277 | 2022 | TU | 117 | 外部利用 | 技術代行 | ---- | 高機能炭素質薄膜分析-2 | 西山 昭雄 | 株式会社野村鍍金 技術部門 | 計測・分析 | ---- | 次世代ナノスケールマテリアル | 高度なデバイス機能の発現を可能とするマテリアル | TU-504：超高分解能透過電子顕微鏡 | TU-508：集束イオンビーム加工装置 | [7 empty] | メッキ, 薄膜,電子顕微鏡/Electron microscopy,集束イオンビーム/Focused ion beam | 各種遷移金属がメッキされた金属組織上に炭素質薄膜が蒸着された試料における金属組織、組成の均一性などの微細構造を調査した。そのために成膜された炭素質薄膜の断面試料を集束イオンビーム加工装置（FIB）を用いて作成し、収差補正型透過電子顕微鏡（TEM）にて観察した。 | 遷移金属としてはクロムメッキ膜を選択し、そのうえに成膜された炭素質薄膜をSEMにて観察し、さらに断面観察するためにFIBにてTEM観察用のサンプルを切り出し、薄片化処理を行った。電顕観察では照射系の収差補正器を最適化することでプローブサイズをサブナノまで縮小し、高角円環状検出器暗視野像（STEM-HAADF像）、円環状暗視野像（STEM-LAADF像）により質量分布を検出するとともに、特性エックス線分光（EDS）を併用することにより元素分析を行った。 | 図１にサンプル抽出の状況を示す。このようにイオンビームによるダメージを避けるために表面保護層を蒸着した後、電顕試料を抽出した。この段階で一方向にロール傷のような凹凸が観察され、試料はその方向に平行に切り出した。図２にSTEM-LAADF像を示す。このように応力を受けた金属組織が観察され、前処理としてのある程度の強加工が行われたことが示唆された。 今回の結果から最表層の炭素質薄膜内ならびにその直下の元素分布などの状況が理解でき、今後のプロセッシング検討の一助となった。 | RR2770e5VrF4uE6t
JPMXP1222TU0108 | 1274 | 2022 | TU | 108 | 内部利用（ARIM事業参画者以外） | 技術代行 | ---- | 粒子照射によるSiC繊維の微細組織変化 | 袁 欣偉 | 東北大学 金属材料研究所 | 計測・分析 | ---- | 高度なデバイス機能の発現を可能とするマテリアル | ---- | TU-504：超高分解能透過電子顕微鏡 | [8 empty] | 炭化物系セラミックス, 繊維分散型複合材料,電子顕微鏡/Electron microscopy,電子回折/Electron diffraction,セラミックスデバイス/ Ceramic device | SiCf/SiC composites, due to low radio activation, were considered one of the candidates for the blankets for the fusion reactors. The composite strength are closely related to the fiber microstructure changes. Past research showed that the Hi Nicalon TypeS (HNLS) fiber shrined after the irradiation at 300℃. The mechanism of the irradiation-induced fiber shrinkage is not clear. This work aims to clarify the relation between fiber shrinkage and irradiation temperature. SiCf/SiC were irradiated to ~100dpa with Si2+ ion. The experimental temperature was kept at 30℃. Results show that fibers did not shrine after irradiation but show the amorphization of fibers. | The SiCf/SiC composites were unidirectionally reinforced with HNLS (NGS Advanced Fibers Co., Ltd., Toyama, Japan) and TSA3 (Ube Industries, Ltd., Ube, Japan) fibers. The SiC fiber surfaces were primarily coated with a thick (50–150 nm) layer of pyrolytic carbon (PyC). Subsequently, a PyC/SiC multilayered interface was created between the fiber and matrix. This is because the multilayered interface (ML) is well selected in fiber-reinforced composites to improve the crack resistance (e.g., crack deflection) and protect against environmental attacks (e.g., oxidation-induced resumption of PyC) in engineering. The ML interface consisted of five permutations of approximately 20-nm-thick PyC layer and 100-nm-thick SiC layer five times using the chemical vapor infiltration (CVI) method. The SiC matrix was created on the thin PyC layer of ML furthest from the fiber center using the CVI method (CVIed-SiC). To investigate the properties of the SiC fiber, SiCf/SiC was sliced perpendicular to the fiber axis. The sliced surface was polished to a mirror-like finish using diamond abrasive paper. The superior flatness and finish of the polished fiber surface were ensured using an optical microscope. The polished surface was settled to the water-cooling stage of the accelerator to maintain the temperature of the specimens under irradiation close to 30 °C. The surface temperature of the specimen was monitored during the entire irradiation test. The direction of the polished surface was perpendicular to the ion beam incidence. Both the SiCf/SiC composites reinforced by HNLS and TSA3 were exposed to a 5.1-MeV Si2+ ion beam to an average damage level of over 100 dpa at the Dual-beam Irradiation Facility (DuET) at Kyoto University. To clarify the microstructural changes of the fibers, thin foils of both irradiated fibers were fabricated using the dual-beam FEI Helios NanoLab (FEI, Hillsboro, United States). The foils were examined using a scanning TEM (STEM; JEM-ARM200F, JEOL Ltd., Tokyo, Japan) at 200 kV. | To study the different irradiation behaviors of HNLS, TSA3, and CVIed-SiC, microscopic observations of both SiCf/SiC specimens were performed by SEM & STEM under the bright field mode (BF), as depicted in Figs. 1 and 2, respectively. The morphologies of the fibers are shown in Figs. 1a and 2a. The selected fiber shape is circular if observed along the incident direction of the ion beam. The approximate observed region is boxed with a yellow frame. The incidence direction of the Si ion beam is from the top of Figs. 1b and 2b to the bottom. The microstructures of both the HNLS fiber and the ML interface are shown in Fig. 1. Because the axis of most fibers was initially perpendicular to the polished surface, we can consider that the radial tilt of the fibers parallel to the surface of the thin foil in Fig. 1b was induced by irradiation. A boundary exists at the depth of the surface, as shown in Fig. 1b. This is caused by the limited depth of the effects of silicon ion beam irradiation (the maximum irradiation depth for the Si ion beam in SiC is approximately 2.3 μm). It is the boundary between the irradiated and unirradiated areas. A clear difference in crystallinity was observed between the irradiated and unirradiated areas. Nanograins were easily observed at the unirradiated site. However, the microstructure of the irradiated area looked like a “sea.” Selected-area electron diffraction (SAED) was used to identify the crystallinity of both regions; the SAED patterns are shown in Fig. 1c. The variation from the polycrystalline pattern (unirradiated area) to the amorphous pattern (irradiated area) indicated that HNLS completely amorphized from the surface after the irradiation at 30 °C. Although the damage estimation for the surface is inaccurate, complete amorphization strongly implies that the amorphization of HNLS may start at a damage lower than 35 dpa (damage at the surface). In summary, the microstructure of HNLS exhibited an amorphous (irradiated) to polycrystalline (unirradiated) structure with depth.For the ML interface, the transformation of crystallinity from polycrystalline to amorphization was also observed. In addition, the polycrystalline area was maintained close to the surface. The SAED pattern shown in Fig. 1c-4 reveals polycrystalline rings. The polycrystalline area is marked by a blue frame and enlarged in Fig. 1b. The width of the polycrystalline band was approximately 660 nm starting from the surface. The amount of irradiation damage at a depth of 660 nm corresponds to approximately 70 dpa. Thus, the observed area of the ML interface showed the following microstructure according to depth: polycrystalline (low-dose)–amorphous (high-dose)–polycrystalline (unirradiated).Microstructural observations of the TSA3 fiber, ML, and matrix under the BF mode and low-angle annular dark-field (LAADF) mode are shown in Fig. 2b. The TSA3 fiber showed a microstructure with different crystallinities according to depth: polycrystalline–amorphous–polycrystalline (corresponding to low-dose to high-dose to unirradiated), as shown in Fig. 2b. The polycrystalline area was enlarged and further observed in the LAADF mode, as shown in Figs. 2c and 2d. A transformation from polycrystalline to amorphous was also detected from this band via SAED, as depicted in Figs. 2g-1 and 2g-2. The depth of the polycrystalline band was approximately 450 nm. The amount of irradiation damage at 450 nm was approximately 60 dpa. An arc-shaped region, indicated with the black arrow, was observed, as shown in Fig. 2b. This may be one of the PyC layers coated on the fiber. The unirradiated region of the TSA3 fiber was not observed in the thin foil. For the interface, the ML in the TSA3 fiber-reinforced SiCf/SiC shows a semi-elliptical shape that differs from that of the ML interface nearly parallel to the HNLS axis which is observed in the cross-sectional surface shown in Fig. 1b. The change in the profile of the ML interface on the cross-section from parallel straight lines (Fig. 1b) to a semi-elliptical shape implies a tilt of the ML interface and TSA3 toward the direction of incidence of the observed electron beam. In this case, the ML interface, which was initially perpendicular to the fiber axis, exhibited a semi-elliptical shape.For the CVIed matrix, the polycrystalline–amorphous–polycrystalline structure was observed by both microstructural observation and SAED patterns, as shown in Fig. 2c. The width of the polycrystalline band in the matrix was approximately 550 nm. The electron diffraction analysis was performed at each part of the polycrystalline–amorphous–polycrystalline structure of the matrix using a selected-area aperture of the same size; the SAED patterns are shown in Fig. 2g. The unirradiated matrix shows a polycrystalline diffraction pattern (Fig. 5g-5). Moreover, the polycrystalline rings in the diffraction pattern of the polycrystalline area close to the surface (Fig. 2g-6) become darker and sparser than the unirradiated ones (Fig. 2g-5). As the depth from the incident surface or the irradiation damage increased, the diffraction pattern was completely transformed from polycrystalline (Fig. 2g-6) to amorphous (Fig. 2g-7). Furthermore, morphological changes were observed in the grain boundaries of TSA3 and CVIed-SiC after irradiation. A conspicuous amorphous phase appeared along the possibly original grain boundaries in the TSA3 and the CVIed-SiC, as indicated by the yellow arrows in Figs. 2d and 2f. A similar phase was not observed in the samples from the same lot but irradiated at higher irradiation temperatures. | podRg7479Gt0wqpt
JPMXP1222TU0107 | 1273 | 2022 | TU | 107 | 内部利用（ARIM事業参画者以外） | 技術代行 | ---- | 鉄系超伝導体のフラックスピンニング研究 | LUO JUNYI | 東北大学 金属材料研究所 | 計測・分析 | ---- | 高度なデバイス機能の発現を可能とするマテリアル | ---- | TU-504：超高分解能透過電子顕微鏡 | TU-507：集束イオンビーム加工装置 | TU-508：集束イオンビーム加工装置 | [6 empty] | 超伝導材料・物質・素子, 合金超伝導体,電子顕微鏡/Electron microscopy,集束イオンビーム/Focused ion beam | Thisresearch focuses on the “122” type iron-basedsuperconductors Ba1-xKxFe2As2 (Ba122).Extremely small anisotropy, high upper critical field and moderate transfer temperaturemake Ba122 favorable for magnet application. The max critical current density Jcof Ba122 tape has achieved the order of 105 A/cm2, whichmet the need for practical applications but is still not enough for thenext-generation magnets. Moreover, many Jc properties andmechanical properties remain unknown for Ba122 tapes. These unknowns restrictthe Jc improvement and leave deficiency for practicalapplications. Through the measurement and analysis of Jcproperties for Ba122, an anomalous Jc anisotropy has beenobserved. By comparing it to the previous study and calculating to reproducethe Jc anisotropy, a possibility that spherical pinningcenters may exist in Ba122 tapes came up. As an additional pinning mechanism,the spherical pinning centers lead to the anomalous Jcanisotropy. To confirm the existence of spherical pinning centers and provideevidence to the calculation theory, the microstructure of Ba122 tapes is neededto be observed and analyzed. It is expected to find spherical componentsworking as pinning centers using TEM. | Afterremoving the sheathes of the samples, the left superconducting cores wereprocessed by Focused Ion Beam (FIB) milling or Ion Slicer. Then the sampleswere observed by Transmission Electron Microscopy (TEM). | Onthe cross-section of the sample processed by Ion Slicer, a lot of defects withstrain around them were observed (Fig. 1). They seem to be the spherical pinningcenters. At the defects, the lack of iron and arsenic elements was observed (Fig. 2).More analyses are needed to confirm whether the defects with strain are theexpected spherical pinning centers. How to introduce these defects consciouslyis also the future task. | 7idQtrS66FcmGAOW
JPMXP1222TU0118 | 1278 | 2022 | TU | 118 | 外部利用 | 技術代行 | ---- | メンブレン積層構造の構造解析 | 塩貝 純一 | 大阪大学 理学研究科 | 計測・分析 | ---- | 高度なデバイス機能の発現を可能とするマテリアル | 量子・電子制御により革新的な機能を発現するマテリアル | TU-504：超高分解能透過電子顕微鏡 | TU-507：集束イオンビーム加工装置 | TU-508：集束イオンビーム加工装置 | [6 empty] | ナノシート、薄膜,電子顕微鏡/Electron microscopy,集束イオンビーム/Focused ion beam,原子薄膜/ Atomic thin film,超伝導/ Superconductivity | 層状の超伝導体であるFeSeは、最も単純な結晶構造をもった鉄系超伝導体である。単結晶バルクで約8 Kの超伝導転移温度（Tc）を示し[1]、Tc以下で高い臨界磁場と臨界電流密度を示すため、強磁場応用が期待されている。さらに、SrTiO3基板上に堆積された単原子層膜厚のFeSeが40 K級の高温超伝導を示すことが発見されて以来[2]、薄膜研究においても精力的に研究されている。本課題では、真空薄膜技術及び水溶性犠牲層を活用したエピタキシャルリフトオフ法を用いて、FeSe/SrTiO3のフリースタンディングメンブレンの作製技術を確立することを目的とする。 | パルスレーザー堆積法（PLD）を用いて、SrTiO3(001)基板上に水溶性犠牲層としてSr3Al2O3薄膜を堆積し、その上にSrTiO3及びFeSe薄膜を堆積した。次に、SrTiO3基板上に堆積されたFeSe/SrTiO3/Sr3Al2O6薄膜を純水中に浸漬することで、Sr3Al2O6層をエッチングし、FeSe/SrTiO3二層構造を基板から剥離させた。x線回折(XRD)及び走査型透過電子顕微鏡(STEM)を用いてFeSe/SrTiO3/Sr3Al2O6薄膜と、基板から剥離したFeSe/SrTiO3メンブレンの構造評価を行った。 | SrTiO3基板に堆積されたFeSe/SrTiO3/Sr3Al2O6の薄膜積層構造のXRDの結果から、FeSe層はエピタキシャルに成長したc軸配向膜であり、基板から面内引っ張り歪を受けてc軸長がバルク値と比べて0.92%縮んでいることがわかった。一方、剥離後のFeSe/SrTiO3二層メンブレンのXRDで求めたFeSeのc軸長はバルク値と一致しており、エピタキシャル歪が緩和していることがわかった。さらに、断面STEM像を用いて薄膜とメンブレンのFeSe/SrTiO3界面近傍を丁寧に観察すると、どちらの試料も急峻な界面が形成されていることがわかり、エッチングプロセスで界面が劣化せずに剥離できていることが明らかになった。 | 9wb6pSocXtig0pb1
JPMXP1222TU0098 | 1268 | 2022 | TU | 98 | 内部利用（ARIM事業参画者以外） | 技術代行 | ---- | メタ表面の作製と評価 | 石原 照也 | 東北大学 理学研究科 | 計測・分析 | ---- | 高度なデバイス機能の発現を可能とするマテリアル | ---- | TU-507：集束イオンビーム加工装置 | [8 empty] | 光学材料・素子,集束イオンビーム/Focused ion beam | 当研究室で育成した金の単結晶に集束イオンビーム加工装置 （FIB）でサブ波長微細構造を作製し、光パルスを入射させて、第二高調波の検出を試みた。透過および反射測定スペクトル測定において、設計した共鳴は観測されたが、第二高調波は観測することができなかった。 | 液相法で作製した金の薄板状単結晶に、FIB（Versa3D）で、あらかじめ数値計算によって設計した三角形の構造の正方配列を作製した。実際に作製できた試料において、三角形の形状は必ずしも同一とは言えなかった。ハロゲンランプの白色光源を用いてスペクトルを測定した結果、設計した位置に共鳴が観測されたが、構造の不均一性のため幅広いものであった。 | Fig.1に単結晶中FIBで作製した構造のSEM写真を示す。10㎛角の描画範囲内に24×24の構造を描画したが、形状が不揃いであった。これはFIB加工によって構造が離散的となったため、Ga照射で発生した熱がうまく拡散できないことに原因があるかもしれない。ポジネガを反転した構造の設計が問題を解決するかもしれない。 | ydxcJ2U1N10Iw3IC
JPMXP1222TU0099 | 1269 | 2022 | TU | 99 | 内部利用（ARIM事業参画者以外） | 技術代行 | ---- | ハイエントロピー合金の微細構造解析 | 宮本 吾郎 | 東北大学 金属材料研究所 | 計測・分析 | ---- | 高度なデバイス機能の発現を可能とするマテリアル | ---- | TU-507：集束イオンビーム加工装置 | TU-508：集束イオンビーム加工装置 | [7 empty] | ハイエントロピー合金,集束イオンビーム/Focused ion beam | 複数の元素を等モル比に近い割合で添加することでエントロピーを高めたハイエントロピー合金（HEA）が注目されている。これまでのHEAの研究では、主に置換型元素に注目されていたが、本研究ではFe-35Ni fcc合金に窒素と親和性の高いCrを添加して低温窒化し、高濃度に侵入型元素を固溶させた中エントロピー合金の創製およびナノスケールの不均一性解明に取り組んだ。特に、Cr濃度の異なる合金の拡散対を作製して窒化することで、Cr添加量の影響を明確にすることを目的とした。 | Crを30at%添加したFe-35Ni-30Cr合金ならびにFe-35Ni合金を拡散接合させ長時間焼鈍し、およそ180μm幅のCr濃度勾配を有する拡散対を作製した。この試料を400℃で30minプラズマ窒化を施した。作製した窒化材の硬さ、窒素濃度をビッカース硬度計とFE-EPMAを用いて測定し、特定結晶方位の粒からFIB(Versa 3D ならびにQuanta 3D)を用いて透過型電子顕微鏡観察用の薄膜試料を作製して解析した。 | Fig. 1に窒化した拡散対試料の模式図ならびに表面硬さと窒素濃度に及ぼすCr濃度の影響を示す。Cr濃度が増加するにつれ、窒素濃度は線形的に増加する。 高Cr濃度ほど硬さも増加するが、その上昇量は高Cr濃度で緩やかとなり、高Cr濃度ではHV1000を超える高硬度材料が得られることが分かる。この硬化の原因を明らかにするため、FIBを用いて各Cr濃度にから薄膜試料を作成し、微細組織を観察した。Fig. 2に示すように、1Cr領域では、通常のfcc構造の回折図形が見られ、明視野像には特徴あるコントラストは見られない。一方、5,10,20Cr領域では回折図形に001方向のストリークが発達し、明視野像において001方向の変調組織が発達することが分かる。別途行った熱力学解析により、CrとN間の引力相互作用によりfcc結晶が不安定化してスピノーダル分解することで、変調構造が発達したものと考えている。 | pHTf31boa8KprxYX
JPMXP1222TU0101 | 1270 | 2022 | TU | 101 | 内部利用（ARIM事業参画者以外） | 技術代行 | ---- | 水素化物カルシウム電解液を用いたカルシウム電池電極の評価 | 木須 一彰 | 東北大学 金属材料研究所 | 計測・分析 | ---- | 高度なデバイス機能の発現を可能とするマテリアル | 革新的なエネルギー変換を可能とするマテリアル | TU-504：超高分解能透過電子顕微鏡 | [8 empty] | エネルギー関連材料, 電池電極材料,電子顕微鏡/Electron microscopy,二次電池/ Secondary battery | カルシウム電池は、資源性と電池特性に優れる蓄電デバイスとして注目されている一方、有効な電極材料及び電解質がないことが課題であった。近年、申請者は錯体水素化物を用いた新規電解質を開発したことで、電極材料と組み合わせにより、カルシウム電池を動作させることが可能となった。本研究では、新規電極材料である硫化物/カーボン複合体を作成し、構造解析と電気化学によって、電池特性を評価している。高解像度のTEM観察によって、電極材料の詳細な構造を解析し、電気化学特性との関係性を明らかにすることによって、更なる高性能化を目指す指針を得ることを目的としている。 | 材料合成として、高比表面積を有する炭素材料（ケッチェンブラック）と界面活性剤（CTAB）の共存化における水熱合成によって、遷移金属硫化物をカーボン材料内に担持させた材料の合成を検討した。得られた粉末試料をカルシウム蓄電池用正極材料として電気化学評価した結果、良好な充放電特性を示した。本課題では、この良好な特性の要因として挙げられる遷移金属硫化物の粒子形態について、電子顕微鏡によって観察を行った。合成した粉末試料（遷移金属硫化物と炭素材料の複合体）をエタノールに分散させ、分散液をTEMグリッド（カーボン20支持膜 200mesh Cu）状に滴下することで観察試料を準備した。超高分解能透過電子顕微鏡（JEM-ARM200F）を用いて、作成したTEMグリッド状の複合体材料の形態観察等を行った。 | 電子顕微鏡によって観察された粉末試料の凝集体はおよそ数マイクロメートルであり、その凝集体はカーボン材料と遷移金属硫化物によって構成されていることが確認された。凝集体内には、20nmから100nm程度の小さい遷移金属硫化物がカーボン材料上に高分散に担持されており、粒子同士の凝集等は見られなかった。観察された領域におけるEDSマッピングからは、カーボン材料に担持されている硫化物内における、硫黄と遷移金属は一応に分布しており、偏析等は起きていないことが確認された（図1）。これらの観察結果から、合成された遷移金属硫化物炭素複合体のカルシウム蓄電池用正極材料としての優れた電気化学特性は、粒子径の小さい硫化物材料が凝集することなくカーボン状に担持されており、良好で短いイオンパスが形成されたことに由来していると考察された。 | hs5tJVX020nRjFi6
JPMXP1222TU0086 | 1265 | 2022 | TU | 86 | 内部利用（ARIM事業参画者以外） | 技術代行 | ---- | 量子ビームを用いた生体操作技術のための物質開発 | 菊池 洋平 | 東北大学 工学研究科 | 計測・分析 | ---- | 次世代バイオマテリアル | 高度なデバイス機能の発現を可能とするマテリアル | TU-506：低加速高分解能走査電子顕微鏡 | TU-503：超高分解能分析電子顕微鏡 | TU-504：超高分解能透過電子顕微鏡 | TU-507：集束イオンビーム加工装置 | [5 empty] | バイオ関連材料, シリカ, メソポーラス材料, 窒化ホウ素系ナノチューブ,電子顕微鏡/Electron microscopy,集束イオンビーム/Focused ion beam | 報告者らは現在、量子ビームを用いた生体操作技術についての要素技術開発を行っている。生命科学分野では、生体に光感受性の物質を導入、または遺伝子を発現させ、これらの機能を光照射によって時空間的に操作する技術が用いられている。一方で、光本来の伝播特性のため、これらの技術では生物個体の深部領域に対しての局所的な制御は極めて困難である。申請者らは、これを可能とする代替技術として、生体深部への直進性の優れる量子ビームを用いた操作技術の開発を行っている。この技術では、量子ビームの照射によって生体関連物質（例えば、神経伝達物質等）を任意の時間・場所で放出な可能な物質を生体内に導入する。本課題では、当該物質の合成方法などの最適化のための物質の分析を行った。 | 上記の当該物質は、粒子ビームで発光を生じる蛍光粒子（量子ビームで発光）のコアと、メソポーラスシリカ（以下、MS）の外殻を持つコアシェル構造を有している。MS表面は数十nm程度の径の穴（メソ孔）が多数開いた構造をしており、ここに生体関連物質注入し、光感受性バルブ（蛍光粒子コアからの発光で開放状態となる）で封入することで粒子ビームによる生体操作を実現する。当該の物質の合成を達成するに当たって、コアとしては紫外蛍光体粒子であるYPO4：Gdを採用する予定で、粒径として10－100nm程度が適切と考えている。分級等によってこれに該当する粒子群を効率的に抽出し、かつ、適切な構造のコアシェル構造の物質の合成を行うためには、これまで行ってきたDLSを用いた粒子サイズの分布に関する情報に加えて、粒子の実際の形状や凝集等の状態についても観察することが必要と考える。また、上記の蛍光粒子を用いて作成した最終合成物質のコアシェルの構造やメソ孔の直径はその合成条件によって変化するため、これを最適化させるためには微細構造の観察が有効である。本課題では、電顕を用いて構造の分析を行った。 | 合成した機能性ナノ粒子がコア-シェル構造およびメソポーラス構造を有するかを確認するためにSTEM・EDS分析を行った。観察はメソ孔にマジックインキを詰めFIB加工により薄膜化したサンプルを用いて行った。STEM画像、Si、Y元素の分布からコア-シェル構造を確認することができ、その厚みは約20nmであった。また、Si元素分布の隙間においてC元素分布が見られた。これはメソ孔内に入り込んだマジックインキに含まれるC元素を示していると考えられる。以上のことからSTEM・EDS観察によりコア-シェル構造を確認することができた。 | xp5NxxaJwrF979k0
JPMXP1222TU0024 | 1247 | 2022 | TU | 24 | 外部利用 | 技術代行 | ---- | 高機能炭素質薄膜分析 | 西山 昭雄 | 株式会社野村鍍金 技術部門 | 計測・分析 | ---- | 次世代ナノスケールマテリアル | 高度なデバイス機能の発現を可能とするマテリアル | TU-504：超高分解能透過電子顕微鏡 | TU-507：集束イオンビーム加工装置 | [7 empty] | 各種表面処理等, メッキ, 気相蒸着,電子顕微鏡/Electron microscopy | 従来以上の高機能性を望んでいる日本の半導体・電子部品メーカーの要望に応えるため、残留応力が小さくより高機能化した炭素質薄膜製品を提供する。今回、半導体基板上に成膜された炭素質薄膜の断面試料を集束イオンビーム加工装置（FIB）を用いて作成し、収差補正型透過電子顕微鏡（TEM）にて観察した。 | シリコン基板上に成膜された炭素質薄膜を保護するために FIB内で Pt蒸着を行った。その後、ほぼ 110方向からTEM観察用のサンプルを切り出し、薄片化処理を行った。収差補正電子顕微鏡の TEMモードで明視野像観察を行い炭素質薄膜の存在を確認した。この際、ディフォーカス量を変えることにより、コントラストを強調した。その後、走査型透過電子顕微鏡（STEM）モードに切り替え、高角円環状検出器暗視野像（STEM-HAADF像）により質量分布を検出するとともに、特性エックス線分光（EDS）を併用することにより元素分析を行った。 | 図１にFIBにより抽出したTEMサンプルを示す。このように約 1μmの厚さの炭素質薄膜が確認できた。電子線回折パターンはこの薄膜がアモルファスであることを示しており、また STEM-EDSの結果から Si基板の表面が酸化していることが明らかになった。 今回の結果から炭素質薄膜の均一性が確認でき、プロセッシングにフィードバックすることができた。一方、緻密性などに関する知見は今回の結果から得ることができず、今後の検討課題として残った。さらに酸化物層の存在と密着性に関しては今後、検討が必要であり、継続して観察を行うこととした。 | 09m9qFrx7l4mlLVJ
JPMXP1222TU0092 | 1266 | 2022 | TU | 92 | 内部利用（ARIM事業参画者以外） | 技術代行 | ---- | 燃料電池の高性能電極開発 | Riyan Achmad Budiman | 東北大学 環境科学研究科 | 計測・分析 | ---- | 高度なデバイス機能の発現を可能とするマテリアル | 革新的なエネルギー変換を可能とするマテリアル | TU-504：超高分解能透過電子顕微鏡 | TU-508：集束イオンビーム加工装置 | [7 empty] | 燃料電池材料,電子顕微鏡/Electron microscopy,集束イオンビーム/Focused ion beam,燃料電池/ Fuel cell | 燃料電池の実効率向上には電極の高性能化が欠くことができない。本課題では電極過電圧を低減するために組成・結晶構造・電子状態等の電極材料物性を電気化学特性と相関づけるための評価を行う。 | La0.6Sr0.4CoO3(LSC)電極は、高性能なSOFCカソードである。酸素還元反応を理解するためには、薄膜電極を使用することが多い。LSC薄膜電極は、パルスレーザー堆積法（PLD）により作製した。薄膜電極とバルク電極を比較するために、STEM-EDXとEELSによって組成と電子構造を分析した。 | STEM-EDXにより元素マッピング分析の結果、LSC薄膜とLSCバルクの組成が異なることが判明した。この組成の変化がCoの価数変化を引き起こしている可能性が示唆された。しかし、EELSの結果、Coの価数状態には変化がないことがわかった。 | kPlOGnLS8LF2p1n1
JPMXP1222TU0097 | 1267 | 2022 | TU | 97 | 内部利用（ARIM事業参画者以外） | 技術代行 | ---- | グラフェン膜レーザー加工技法の開発 | 上杉 祐貴 | 東北大学 多元物質科学研究所 | 計測・分析 | ---- | 高度なデバイス機能の発現を可能とするマテリアル | 量子・電子制御により革新的な機能を発現するマテリアル | TU-504：超高分解能透過電子顕微鏡 | [8 empty] | グラフェン,電子顕微鏡/Electron microscopy | 従来のナノテクノロジーでは極めて困難だった単層グラフェンの加工を、フェムト秒レーザーを用いて微細加工する新技術の開発を行っている。波長0.5～1μmのレーザー光を使用しながら、100nm以下の空間分解能で厚さ5nm以下の薄膜を加工することに成功しており、グラフェンについても加工が期待される。単純な穴あけ加工の他、グラフェンの表面洗浄技術など、新技術の創出にも取り組んでいる。 | 試料は市販のCVD単層グラフェンTEMグリッドをレーザー加工したものである。フェムト秒レーザーをグラフェンのアブレーションしきい値近傍に調節して加工することで、直径100 nm以下の微細孔を形成することができた。走査電子顕微鏡による観察では、孔の形成のほか、レーザー照射部になんらかの表面改質が生じている兆候が得られた。そのため、高分解能のS/TEM装置を使って詳細に観察した。 | S/TEM観察により、レーザーが照射されたグラフェン表面では、アモルファス状のカーボン堆積物が除去されていることがわかった。また、走査電子顕微鏡では観察できなかった直径数nmの超微細孔や、炭素原子数個が欠損した原子欠陥の形成が確認された。これらの結果より、我々の開発したフェムト秒レーザー加工技術は、単層グラフェンを微細加工できるだけでなく、表面洗浄や原子欠陥の意図的な形成技法としても応用が見込まれることがわかった。今後、本実験結果と数値計算との比較によって、フェムト秒レーザー照射下におけるグラフェンの分子挙動を深く理解することが可能になるだろう。将来、原子数個分の厚さの材料をエンジニアリングする要素技術が確立すれば、量子科学産業の発展に大きく貢献するものと期待される。 | UZqGbQATfDa97e0l
JPMXP1222TU0017 | 1245 | 2022 | TU | 17 | 内部利用（ARIM事業参画者以外） | 技術代行 | ---- | 軟X線トモグラフィーによる磁気トポロジカル物性の観測 | 石井 祐太 | 東北大学 理学研究科 | 計測・分析 | ---- | 高度なデバイス機能の発現を可能とするマテリアル | 量子・電子制御により革新的な機能を発現するマテリアル | TU-507：集束イオンビーム加工装置 | [8 empty] | 量子・電子材料・物質群, 量子マテリアル, トポロジカル量子物質 | 申請者は、放射光軟X線による時分割トモグラフィー計測により、磁性体中に現れるトポロジカルな磁気物性のダイナミクス観測を目指している。円筒状に微細加工された磁性体中には、渦スピン波等のトポロジカルな磁気物性が出現することが理論的に示唆されているが、実験的には確認されていない。本研究では、3次元的な計測が可能な軟X線トモグラフィー計測を利用して、これらのダイナミクスの観測を目指す。そこで、これらの測定に用いる、微細加工された円筒試料の作製のために、CINTSの共用設備(FIB)を利用する。 | FIB装置を用いて、YIGとPyの単結晶試料からニードル形状のサンプル(厚み~数µm程度)を抽出し、同軸ニードル上に設置する。 | FIB装置を用いて、YIGとPyのニードル試料の微細加工と設置に成功した。また、試料割れ等に対する加工条件も突き止めることができた。これを用いた軟X線トモグラフィー実験は現在、放射光施設にて実施中である。得られた結果を今後加工条件にフィードバックする。 | do26ANJXZnlyuvqz
JPMXP1222TU0014 | 1242 | 2022 | TU | 14 | 内部利用（ARIM事業参画者以外） | 技術代行 | ---- | 酸化物分散強化合金微細組織解析 | 余 浩 | 東北大学 金属材料研究所 | 計測・分析 | ---- | 高度なデバイス機能の発現を可能とするマテリアル | ---- | TU-504：超高分解能透過電子顕微鏡 | TU-517：透過電子顕微鏡 | [7 empty] | 金属系構造材料, 銅基合金, 構造用銅合金 | 酸化物分散強化型(Oxide dispersion strengthened, ODS)合金はその優れた高温強度特性と耐照射性から、高速炉用燃料被覆管や核融合炉ブランケット用構造材料として有望視されている。このODS合金の実用化に際して、安定した材料特性を得ることが課題となっており、微細組織と強度特性との関係の定量的な理解が重要となっている。とりわけODS合金に第3元素であるHf / Zr / Tiを添加することで、ナノ酸化物粒子を微細化することが明らかとなっており、高温強度や耐照射性の向上が望まれている。酸化物粒子微細化機構の解明するため、従来の汎用顕微鏡やX線回折といった手法では、酸化物粒子が数ナノオーダーと微小サイズであることから、酸化物粒子を定量的に捉えるのは困難であった。本研究の目的は、研究代表者らのグループが開発を進めて来たODS鉄基、ODS銅基合金について、ARMなど高分解能透過電顕を用いてODS合金におけるナノ酸化物粒子微細化機構を明らかにすることである。 | 透過型電子顕微鏡（TEM, JEOL ARM-200F ）の高分解画像（HRTEM）とX線エネルギー分散型分光法（EDS）の元素マップを用いて、コバルト（Co）基ODS超合金に形成されたナノスケール酸化物粒子の分布を調査する。 | Co基ODS超合金に分布するY-Hfナノ粒子の透過型電子顕微鏡による特性評価から、Co基ODS超合金に形成されたY-Hfの数密度は、ニッケルの添加により減少することがわかった。これは、Co基ODS超合金におけるHfの溶解度が合金中のNi含有量の増加とともに低下し、Hfがマトリックス中の析出物として析出し、微細なY-Hf複合酸化物の形成を阻害するためであると考えられる。 | A63uYPiF3koM7XDX
JPMXP1222TU0001 | 1240 | 2022 | TU | 1 | 外部利用 | 機器利用 | ---- | 自動車排気ガス触媒の高分解能電子顕微鏡観察 | 渡部 秀敏 | ジョンソン・マッセイ・ジャパン合同会社 Clean Air | 計測・分析 | ---- | 次世代ナノスケールマテリアル | 高度なデバイス機能の発現を可能とするマテリアル | TU-504：超高分解能透過電子顕微鏡 | [8 empty] | 触媒材料, その他酸化物系触媒材料, 金属系触媒材料,電子顕微鏡/Electron microscopy | 自動車排気ガス触媒は、各種貴金属とそれを担持するための酸化物担持体、及び種々の性能を付与するための添加材から構成されている。より高い排ガス浄化性能を求めて、様々な研究・開発が行われているが、触媒性能に影響する一つのファクターとして、使用環境下における貴金属の粒子成長が挙げられ、この現象を如何に抑制するかが重要となっている。本課題ではこれ解決するための一助となるデータ取得を目的として、模擬環境下における処理後の自動車排気ガス触媒の貴金属の粒径状態の変化などを観察した。 | 本課題においては原子分解能分析電子顕微鏡（JEM-ARM200F）を用いて評価を行った。評価対象となる触媒試料を分散処理後Cuメッシュにサンプリングした。また高分解能観察時にはコンタミを抑制するため、適宜プラズマクリーナーやビームシャワーなどの前処理を実施した。 | 図1に本課題で評価した代表的な触媒試料における貴金属粒子のHAADF像を、図2にEDXマッピング分析結果を示す。HAADF像のみでは触媒中に含まれるCe/Zr複合酸化物と貴金属粒子を見分けるのが困難であるが、EDXマッピングによってそれが可能となる。同様の評価によって貴金属だけの情報を抽出し、種々の改良を行った触媒群を評価することで、粒子成長の抑制と触媒の性能向上へ繋がるいくつかの手法について、その有効性を確認することができた。 | wP0wADbFvx3QTj59
JPMXP1222CT0103 | 2946 | 2022 | CT | 103 | 内部利用（ARIM事業参画者） | 機器利用 | ---- | 高純度透明ポリマーの作製と透明性評価 | 谷尾 宣久 | 公立千歳科学技術大学 | 物質・材料合成プロセス | ---- | 次世代バイオマテリアル | ---- | CT-031：屈折率測定装置（プリズムカプラ） | [8 empty] | 光学材料・素子, 植物由来素材群, 紫外・可視分光,生分解性材料 | 透明ポリマーを光ファイバー材料として使用するには究極の透明性が求められる。散乱の面から高透明化を行うにはポリマー内部に生じる屈折率不均一構造の大きさと屈折率差を小さくさせる構造制御が必要となる。不均一構造の発生は作製条件や熱処理条件に依存することが報告されている。しかし、発生原因や実体は明らかとなっていない。本研究ではポリメタクリル酸メチル(PMMA)を様々な重合条件で作製し、光散乱法を用いて不均一構造解析と透明性の評価を行った。 | PMMAは高純度化したモノマーと、開始剤としてDi-tert-butyl peroxide(DBPO)を使用し様々な重合温度・時間で作製した。光散乱測定は全自動光散乱測定装置(大塚電子 DLS-7000)を使用した。円柱状のポリマーサンプルにレーザーを照射し、光散乱強度の角度依存性から不均一構造の大きさの目安である相関距離aと周囲との屈折率差Δnを解析することができる。透明性は光ファイバーの透明性指標であるdB/kmの単位で評価した。 | PMMAのガラス転移温度(Tg)以上の130 ℃で重合したPMMAには散乱強度に角度依存性が存在せず、不均一構造は存在しなかった。一方、Tg以下の70 ℃で重合したPMMAには角度依存性が生じ、数十ナノメートルの大きさで10－4オーダーの屈折率差を持つ不均一構造を確認され、重合時間の増加に伴い光散乱損失も増加した。重合時間の増加に伴い相関距離はほとんど変化しなかったが屈折率差が大きく増加した。また、1HNMRを用いてポリマー内の残存モノマー量を定－したところ、重合時間の増加に伴って残存モノマー量が減少した。重合時間の増加に伴い、屈折率やTgが増加傾向にあることから重合が進行しているといえる。これらのPMMAは10時間半減期温度が120 ℃程度の開始剤であるDBPOを使用している。同条件で10時間半減期温度が70 ℃程度の開始剤であるBenzoyl peroxide (BPO)を使用してPMMAを作製したところ、長時間重合しても相関距離や屈折率差、散乱損失は大きく変化しなかった。分解されていない開始剤と残存モノマーの両方が存在する場合、Tg以下の重合に伴い不均一構造が顕著となり散乱損失が増加していくことを確認した。 | jKs66p8EA9w4mURS
JPMXP1222CT0214 | 2797 | 2022 | CT | 214 | 内部利用（ARIM事業参画者以外） | 機器利用 | ---- | 酸化ガリウム結晶への金属添加効果の研究 | 山中 明生 | 公立千歳科学技術大学理工学部電子光工学科 | 物質・材料合成プロセス | 計測・分析 | 次世代バイオマテリアル | ---- | CT-010：走査型電子顕微鏡（SEM） | [8 empty] | 走査型電子顕微鏡,半導体微細構造,電子顕微鏡/Electron microscopy | 酸化ガリウムGa2O3はバンドギャップ4.5~4.9eVのワイドギャップ半導体であり、大型単結晶が得られること、ドーピングによりN型化が可能なことから、新しいパワーデバイスに向けた実用化研究が精力的に行われている。加えて大きなバンドギャップを活かした深紫外光デバイスへの応用も期待される。特に光デバイスへの応用ではバンドギャップの制御が必要であり、Alの添加効果を検討した。 | 試料はアルミニウムAlを添加したGa2O3単結晶を用い、清浄な表面を得るために試料をへき開した。まずAl無添加の試料について試料表面のSEM像を観測し、次にEDS像を観測した。得られた結果より元素分析をおこなった。次にAlを10％添加したGa2O3単結晶についても同様の観測と分析を行った。 | 無添加のGa2O3単結晶を測定した。元素分析の結果は酸素O、ガリウムGa、白金Pt、鉛Pb、ユーロピウムEuが観測された。試料作製の条件から白金と鉛のコンタミは考えられず、測定エラーと推察される。またユーロピウムについては研究室では希土類蛍光体の研究も行っているので、試料準備段階でのコンタミと推測した。次にアルミニウムAlを10％添加したGa2O3単結晶について測定を行った。無添加試料で見られた酸素O、ガリウムGa、白金Pt、鉛Pb、ユーロピウムEuに加え、アルミニウムAlの存在が確認された。ただし定量分析については信頼のおける結果とはならなかった。 | 0jZ5F21qaU5zfUH7
JPMXP1222TU0002 | 1241 | 2022 | TU | 2 | 内部利用（ARIM事業参画者以外） | 機器利用 | ---- | Zn,Y元素添加Mg合金の電子構造研究 | 佐藤 庸平 | 東北大学 多元物質科学研究所 | 計測・分析 | ---- | 高度なデバイス機能の発現を可能とするマテリアル | ---- | TU-504：超高分解能透過電子顕微鏡 | [8 empty] | マグネシウム基合金, Mg基時効析出合金, 長周期積層規則Mg合金,電子顕微鏡/Electron microscopy,電子分光 | 次世代軽金属強化材料として注目されているMg合金では、遷移金属元素と希土類元素による短距離秩序クラスター構造の形成がその力学強化メカニズムに主要な役割を果たしていると考えられている。とくにLPSO型Mg合金では、六方最密構造のMgマトリックス中の積層欠陥にTM・RE元素が濃化した硬化層を形成し、TM元素およびRE元素によるTM6RE8クラスター構造が確認されている。近年、ZnとY元素を希薄に固溶したMg合金においても、LPSO型Mg合金と同等の力学特性があることが分かり、その強化メカニズムの解明が求められている。希薄Mg合金の濃化層では、Zn・Y元素の原子配置がLPSOに比べランダムであり構造の正確な決定には至っていなかった。本研究では、STEM-EELS測定を用いてZnおよびYの電子構造および組成比を評価し、LPSO型Mg合金との違いを明らかにすることを目的とした。 | 希薄Mg合金（Mg99.2Zn0.2Y0.6）と組成比が明らかなLPSO型Mg合金（Mg75Zn10Y15）のZn-およびY-L2,3スペクトルの測定を行った。STEM-EELS測定は、透過型電子顕微鏡ARM200Fを用いて、加速電圧200kVにて測定を行った。電子プローブは0.8Å程度、エネルギー分解能は1eV程度であり、濃化層にのみ電子線を照射してスペクトルを取得した。 | 希薄Mg合金のZn-L2,3スペクトルをLPSO型Mg合金と比較すると（図(a)）、希薄Mg合金のほうが0.5eVほど高エネルギー側にシフトしている様子が観察され、希薄Mg合金中のZnの電荷がLPSOに比べわずかに減少していることが明らかになった。またY-L2,3スペクトルをL2ピーク強度で規格化して比較すると（図(b)）、希薄Mg合金のL3ピーク強度がLPSO型Mg合金に比べ増加しており、Y元素の4d電子軌道の配置がLPSO型Mg合金とは異なっていることが示唆された。すなわち、希薄Mg合金のZnおよびYの電子構造がLPSO合金とは異なっていることが実験的に示された。Zn-およびY-L3吸収スペクトル強度からMFS-Mg合金中の硬化層での組成比Zn/Yを、EELSにおけるkファクター法を用いて評価した。kファクターは組成比が明らかなLPSO型Mg合金(Zn/Y=0.75)から決定し、MFS-Mg合金の組成評価に適用した。その結果MFS-Mg合金の組成比はZn/Y～0.5と見積られ、LPSOに比べてZnが不足した組成であることが明らかとなった。以上の結果から、希薄Mg合金中の濃化層のZnおよびYによるクラスター構造は、LPSO型Mg合金に存在するZn6Y8クラスターとは異なっていることが示唆された。 | DWQyY0eN16c3erCi
JPMXP1222TU0016 | 1244 | 2022 | TU | 16 | 内部利用（ARIM事業参画者以外） | 技術代行 | ---- | 機能性金属材料の構造解析 | 千星 聡 | 東北大学 金属材料研究所 | 計測・分析 | ---- | 高度なデバイス機能の発現を可能とするマテリアル | ---- | TU-507：集束イオンビーム加工装置 | [8 empty] | 配線, 銅基合金, 導電性銅基合金,集束イオンビーム/Focused ion beam | 小型電子機器を構成する電子部材の導電銅線材では強度と導電率の両立が求められている．強度と導電率の両立のためには適切な添加元素の選択や加工熱処理による組織制御が効果的である．我々のグループでは，Cu-In固溶体単相合金では伸線加工初期に高密度の変形双晶が生成し，更なる加工にて超微細粒組織となることを示した．Cu- 5 at.% In合金線材の引張強度は1420 MPa，導電率は23 %IACSであり，時効硬化型の実用高Be銅（強度1400 MPa，導電率20 %IACS）と同等以上の特性であった．Cu-In合金伸線加工材にて超微細粒組織となるのは，本合金の積層欠陥エネルギー（SFE）が極めて低いことが主要因と推察しているが，伸線加工に伴う銅合金の組織形成にSFEがどのように関与しているかは体系化されていない．ここで，Gallagherらによれば同組成のCu-Zn, Cu-Al, Cu-In合金単相材は，この順にSFEは低くなることを示唆している．本研究では，Cu-Zn，Cu-Al合金線材とCu-In合金線材の組織を比較・検証しながら，銅合金伸線加工材の強度に及ぼすSFEの影響を検討する． | φ15 mmの丸棒状Cu-5X合金（at.%）（X = Al, In, Zn）を高周波溶解にて溶製した．これを700 ℃で72 hの均質化した後，熱間鍛造および冷間溝ロール加工にてφ3 mm材を得た．さらに，これを500 ℃で焼鈍後，水中に急冷して固溶体単相とした．各合金単相φ3 mm材をφ0.1 mmまで室温でダイス伸線加工し，線材の組織，機械的，電気的特性を電界放出走査型顕微鏡（FESEM），透過型電子顕微鏡（TEM），電子線後方散乱回折法（EBSD），ビッカース硬さ試験，引張試験，電気抵抗率測定（四端子法）にて評価した． | 焼鈍後のCu-5Zn, Cu-5Al, Cu-5In合金（φ3 mm）はいずれも結晶粒径が10~20 μmの等軸粒組織であった．これらをダイス伸線加工すると，加工初期はCu-5Zn, Cu-5Al, Cu-5In合金の順に変形双晶が高密度に導入された．さらに加工を進めると結晶粒が微細化していく．φ0.3 mm伸線加工材（減面率99%）の結晶粒径dではCu-5Zn合金で1.1 μm, Cu-5 Alで0.54 μm, Cu-5 Inで0.34μmとなり，SFEを用いて下記のように表すことができた．ln(d/b) = 14.3+1.14 ln(γ/Gb) … (1)ここで，γはSFE（mJ/m2），bはバーガースベクトルの大きさ（nm），Gは剛性率（GPa）である．また，いずれの合金の強度も伸線加工に伴って増加したが，Cu-5Zn, Cu-5Al, Cu-5In合金の順で増加分が顕著になった．強伸線加工材ではSFEが低い合金ほど転位増殖による強化よりも結晶粒径微細化による強化が優勢になることが見積もられた．つまり，固溶InはZn, Alよりも銅のSFEを低下させる効果が大きく，これに起因して，強伸線加工による結晶粒微細化が顕在化し，高強度化するといえる． | aTGqlAQU6RmK108u
JPMXP1222CT0213 | 2796 | 2022 | CT | 213 | 外部利用 | 技術代行 | ---- | セメント系材料と高分子の相互作用の評価に関する研究 | 北垣 亮馬 | 北海道大学工学研究院 | 物質・材料合成プロセス | ---- | 次世代バイオマテリアル | ---- | CT-005：核磁気共鳴装置（NMR） | [8 empty] | 29Si-固体NMR,非金属系構造材料,核磁気共鳴/Nuclear magnetic resonance | セメント系材料と高分子の相互作用を評価し，バリア性や耐久性を評価するために，セメント系水和物の構造変化を評価することを目的とする。 | 本年度は，セメント硬化体を用いた29Si-固体NMR測定を予備的に実施し，再現性のあるデータが取得できるかを検討した。 | 29Si-固体NMRは、通常のサンプルでは緩和時間が長く、磁化の復帰を待つ時間が長いため、測定が困難なことが多い。しかし、セメントは特殊であり、鉄分を含む黒色セメントでは鉄の常磁性のため緩和が短くなりすぎて測定困難であるが、白色セメントでは適度な緩和時間となり測定できることが知られている。本実験ではDD-MASは容易に測定できたが、CP-MASの条件検討に若干の時間を要した。これまで通りのデータが取得でき，測定の再現性に問題がないことを確認した。 | Kf1Tof6J6He4A3dA
JPMXP1222CT0204 | 2790 | 2022 | CT | 204 | 内部利用（ARIM事業参画者） | 機器利用 | ---- | バイオ高分子材料の開発 | カートハウス オラフ | 公立千歳科学技術大学理工学部応用化学生物学科 | 物質・材料合成プロセス | ---- | 次世代バイオマテリアル | マルチマテリアル化技術・次世代高分子マテリアル | CT-008：蛍光顕微鏡 | CT-010：走査型電子顕微鏡（SEM） | CT-011：電界放出形走査電子顕微鏡（FE-SEM） | CT-020：熱重量測定装置（TGA） | [5 empty] | 高分子系生体材料,高分子繊維材料,植物由来素材群,各種水溶液,蛍光顕微鏡,走査型電子顕微鏡,熱重量分析,生分解性材料,コンポジット材料,高強度・生分解性プラスチック | 石油由来ポリマーに代わる生分解性ハイブリッド材料の調製 | セルロース、キチン、キトサン、スポロポレニンなどを用いて、それらの溶液や懸濁液を複合化することにより、様々なハイブリッド材料を作製しました。加熱・加圧処理を行い、材料の形態と安定性を評価した。 | キトサンの溶液に発泡剤を加えることで、多孔質材料を形成することができる。得られた発泡体を様々な温度で焼成することで、スポンジ状の材料を形成することができた。キトサン溶液にキチン繊維やセルロース繊維を懸濁させ、熱と圧力を加えて試験片を形成し、機械的特性を評価することができた。スポロポレニンは高分子溶液に分散でき、耐久性の薄膜（コーティング）作成は成功した。 | mB7W0CGKpyMAr4N6
JPMXP1222CT0210 | 2793 | 2022 | CT | 210 | 外部利用 | 技術代行 | ---- | ブロッコリーの臭い分析 | 今村 隆徳 | 道央農業協同組合 | 物質・材料合成プロセス | ---- | 次世代バイオマテリアル | ---- | CT-028：液体クロマトグラフィー質量分析計（LC/MS） | [8 empty] | 液体クロマトグラフ質量分析,生体由来素材,クロマトグラフ/Chromatography,質量分析/Mass spectrometry,におい・ガスセンサ | JA道央のブロッコリーは全道一の収穫量となっているが、収穫から出荷までの作業効率が悪く、検討課題となっている。ブロッコリーの選果は現在、手作業で行っており、運搬はベルトコンベアーを使用しているが、ブロッコリーの良し悪しは外見では判断できず、一株一株嗅いで臭いで確認し、人の嗅覚に頼らざるを得ない状況である。そこで、将来的なセンサーの開発のため、測定機器により、臭い判別を行う。 | 10株のブロッコリーについて、収穫された日を0日目として、室温下で15日間にわたって放置し、0日目～5日目、10日目、15日目の計8回サンプリングを行った。サンプリングしたブロッコリーはそれぞれ包丁でみじん切りしたのち、乳鉢ですり潰した後、2.0 g（誤差範囲0.01 g）を計り取り、LC/MSグレードのメタノール20 mlを加え、2時間攪拌・抽出したものをメンブレンフィルター（0.2 μm）で濾過して、LC/MSのサンプルとし、測定を行った。 | 収穫後0日目のブロッコリー10株に対しLC/MS測定を行った結果、A～Kの11種類の成分が検出された。その後、成分A～Kの含有量の経時変化を追ったところ、A～Gの7種類の成分が増加傾向にあることが分かった。そこで、これら7種類の成分に対し、LC/MS/MS測定を行い、構造の同定を行った（図１）。これらのうち、成分A、B、C、EはL-トリプトファンの代謝分解産物に含まれる成分と一致していることが分かった（図２）。L-トリプトファン自体はにおいを発しないが、L-トリプトファンの代謝分解産物は独特のにおいを発することが知られている。中でも、成分Aであるインドリンの前駆体であるインドールは低濃度では花の香りを放つが、高濃度では大便のような香りを放ち、インドリン自体も悪臭化合物として知られている。この特徴は実験開始直後の新鮮な状態のブロッコリーでは成分Aの含有量が少なく、放置時間を重ね悪臭を放ちだした状態では成分Aの含有量が多かった結果と一致していることが示された。 | 8nGjcYjGbJ0Vnh46
JPMXP1222CT0207 | 2791 | 2022 | CT | 207 | 内部利用（ARIM事業参画者） | 機器利用 | ---- | 骨質の評価 | 木村須田 廣美 | 公立千歳科学技術大学理工学部応用化学生物学科 | 物質・材料合成プロセス | ---- | 次世代バイオマテリアル | ---- | CT-003：ラマンイメージング | CT-002：フーリエ変換赤外分光光度計（FTIR)/赤外顕微鏡 | [7 empty] | Raman,FTIR,赤外・可視・紫外分光/Infrared and UV and visible light spectroscopy,生体イメージング | 加齢や生活習慣病，それらに伴いミネラル代謝に異常が生じると，骨密度の低下や骨の質(骨質)の劣化を招き，骨折のリスクが増大する骨粗鬆症を発症する。骨の健康指標の一つには骨強度があり，骨密度と骨質の二つの要因に規定される。骨質とは骨の構造特性と材質特性のことである。したがって，骨質は工学の領域で汎用される機器分析法を用いて評価することができる。本研究では骨粗鬆症を発症し，皮質骨部位に多孔化が認められたラットの大腿骨の赤外分光法ならびラマン分光法による骨質評価法について検討した。 | 骨粗鬆症モデルラットは安楽死させ，その大腿骨を摘出した。摘出した大腿骨は，洗浄，アルコール固定後，MMAによる樹脂包埋を施した。樹脂包埋した大腿骨は，骨の断面が見えるよう矢状断に切断し，顕微赤外分光法ならび顕微ラマン分光法による評価を行った。 | 骨粗鬆症モデルラットの大腿骨皮質骨について光学顕微鏡観察を行った。その結果，皮質骨骨幹中央部に存在する多孔化部位にも十分に樹脂が含浸していることを認め，ミクロトームによる骨の薄切が可能であることを確認した。薄切片は顕微赤外分光法（透過法）の試料として用いる予定である。一方，顕微赤外分光法(反射法)を用いて多孔化部位の測定を行ったところ，多孔化部位に骨質分布があることを確認した。 | vo61UIGnlnBfkxRz
JPMXP1222CT0212 | 2795 | 2022 | CT | 212 | 外部利用 | 技術補助 | 技術代行 | Ultra-High-Capacity Lithium Metal Batteries Based on Multi-electron Redox Reaction of Organopolysulfides including Conductive Organic Moieties | 谷藤 尚貴 | 米子工業高等専門学校 総合工学科 化学・バイオ部門 | 物質・材料合成プロセス | ---- | 次世代バイオマテリアル | ---- | CT-003：ラマンイメージング | [8 empty] | ジスルフィド,次世代蓄電池, 逆加硫, ラマン分光 | 単体硫黄は、2電子酸化還元活性なジスルフィド結合をもつため、現行リチウムイオン電池の10倍の理論容量1680 mAh g-1をもつ次世代蓄電池の正極活物質として注目されてきた。しかし、単体硫黄の電子伝導性が低いため、単体硫黄を正極活物質としたリチウム金属電池から得られる容量は理論値の半分程度だった。申請者は、これまでに多量の単体硫黄と少量のm-フェニレンおよび1,3-ジチオール-2-チオンを含む混合物の加熱（逆加硫）によって合成した導電性ポリスルフィド（図1）を正極活物質としたところ、容量1096 mAh g-1を示すことを明らかにしてきた（図2）。本測定では、この高容量がジスルフィド結合の酸化還元反応が完全に進行していることを確かめるため、ラマン分光測定を行った。ラマンスペクトルでは424 cm-1付近にジスルフィド由来のピークが観測されることを利用し、申請者は、充放電前・放電後・再充電後の導電性ポリスルフィド正極をサンプルとし、ジスルフィド由来のピーク強度変化を観測した。 | 実験は、以下3つの工程にしたがって行われた。まず、導電性ポリスルフィドを30 wt%含む正極を用いたリチウム金属電池を作製した。次に、充放電測定（電流密度200 mA g-1、放電後：1.5 V; 再充電後：3.0 V）を行い、Ar雰囲気下のグローブボックス内で電池を分解して正極のみ取り出した。最後に、各電圧における正極のex situ ラマン分光測定を行い、424 cm-1付近のピーク強度変化を観測した。 | 本実験で得られたEx situ ラマン スペクトルを図3に示す。充放電前における正極の S-S 結合に起因する424 cm-1付近のブロードなピークの強度は、カーボンブラックのピークと重なったため、導電性ポリスルフィド（Pristine）よりも小さくなっている。また、充放電前に観測された424 cm-1付近のピークは、放電後で消失し、再充電状態において再び観測された。これは、導電性ポリスルフィドに含まれるジスルフィド結合の酸化還元反応が完全かつ可逆的に進行したことを示唆しており、導電性ポリスルフィドを正極活物質としたリチウム電池が、可逆的な S-S 結合の切断/形成に基づく酸化還元反応により、高容量を示したことを支持する。 | M11wSU9SVlVO4sb9
JPMXP1222CT0203 | 2789 | 2022 | CT | 203 | 内部利用（ARIM事業参画者） | 機器利用 | ---- | 昆虫のバイオミメティクス | カートハウス オラフ | 公立千歳科学技術大学理工学部応用化学生物学科 | 物質・材料合成プロセス | ---- | 次世代バイオマテリアル | ---- | CT-010：走査型電子顕微鏡（SEM） | CT-012：透過型電子顕微鏡（TEM） | CT-008：蛍光顕微鏡 | CT-002：フーリエ変換赤外分光光度計（FTIR)/赤外顕微鏡 | [5 empty] | 生体由来素材,表面・界面,バイオミメティクス,蛍光顕微鏡,走査型電子顕微鏡,透過型電子顕微鏡,赤外分光,バイオアダプティブ材料,生体イメージング | オサムシ科は40種類以上からなり、日本全国に分布しており、その甲皮の断面を電子顕微鏡で観察した。 | オサムシは北海道だけでなく沖縄でも採集し、様々な方法で甲皮の断面を作成し、光学顕微鏡と電子顕微鏡で観察した。 | 断面は、キューティクルを液体窒素の温度まで冷却し、機械的に壊すことで最もよく見える。飛ぶ能力を失った種は、キューティクルが連動して開かなくなることがわかった。また、断面を見ると、キチン質の同心円状の層に囲まれた空洞が規則正しく並んでおり、軽量な構造に機械的安定性を与えていることがわかりました。 | iwqF1y7VKbLgnSd6
JPMXP1222CT0202 | 2788 | 2022 | CT | 202 | 内部利用（ARIM事業参画者） | 機器利用 | ---- | マイクロプラスチックの研究 | カートハウス オラフ | 公立千歳科学技術大学理工学部応用化学生物学科 | 物質・材料合成プロセス | ---- | 次世代バイオマテリアル | ---- | CT-010：走査型電子顕微鏡（SEM） | CT-011：電界放出形走査電子顕微鏡（FE-SEM） | CT-008：蛍光顕微鏡 | [6 empty] | プラスチック類,走査型電子顕微鏡,蛍光顕微鏡,生分解性材料 | 表面の形態とバイオフィルムの有無は、様々な顕微鏡技術によって評価されました。 | 日本国内の河川、湖沼、海岸からプラスチック素材を採取し、撮影した。実験室でプラスチック素材を一定時間水中に浸し、撮影した。 | プラスチック素材は、環境中に放置されるほど、表面のダメージが大きくなることがわかりました。プラスチック表面には亀裂や剥離が見られ、マイクロメートルサイズの薄片も確認された。湖沼のサンプルは、最も深刻なバイオフィルムの形成を示し、多くの放散虫が存在したが、河川や海のサンプルは比較的きれいだった。生分解は確認できなかった。 | 0PhkFp8VTyNoyOsN
JPMXP1222CT0201 | 2787 | 2022 | CT | 201 | 内部利用（ARIM事業参画者） | 機器利用 | ---- | 新規微細構造材料の作製と機能性評価 | 平井 悠司 | 公立千歳科学技術大学理工学部応用化学生物学科 | 物質・材料合成プロセス | ---- | 次世代バイオマテリアル | ---- | CT-011：電界放出形走査電子顕微鏡（FE-SEM） | [8 empty] | バイオミメティック材料,構造色,走査型電子顕微鏡 | 蓮の葉の超撥水性や蛾の目の無反射性など、材料表面に微細構造を形成させることで様々な機能を付加することが可能となる。本研究では金属微細構造を作製し、摩擦力にどのような影響を及ぼすのかを調査した。リソグラフィ技術と電気鋳造技術を組み合わせ、マイクロスケールのニッケル微小溝構造を作製、走査型電子顕微鏡にて構造を確認した。微小溝構造の摩擦力を測定すると、摺動方向と微小溝が直交するとき、摩擦力が低下することが明らかとなった。 | リソグラフィ技術を利用し、フォトレジストであるSU-8を用いてマイクロスケールの微小溝構造を作製した。このサンプルをマスター基板とし、ポリジメチルシロキサン、ポリスチレン、ニッケルの順に構造転写を行った。また、比較としてマイカを利用して平滑なニッケル表面も準備した。作製したサンプルは電子顕微鏡で観察するとともに、直径3~10 mmのステンレス球を圧子として用いて摩擦力を測定した。 | 電気鋳造後のサンプル表面を電子顕微鏡で観察すると、SU-8で作製した微小溝構造と同様の構造がニッケルによって形成していることが確認できた。作製したニッケル微小溝構造の摩擦力を測定すると、摺動方向と微小溝が直交するとき摩擦力が一番低く、次いで平滑表面、そして溝構造と同じ摺動方向の順で摩擦力が高くなっていた。また摩擦力測定後のサンプル表面を電子顕微鏡で観察すると、摩擦時の荷重が大きくなるほど表面が大きく削れており、掘り起こし摩擦や摩耗粉などが摩擦に影響していることが示唆された。これらの結果から、微細構造によって摩擦力が変化し、微細構造の異方性と摺動方向を制御することで、摩擦力や摩耗もコントロール可能であると示唆された。 | dzMc8C1r96lLkY2j
JPMXP1222CT0139 | 2786 | 2022 | CT | 139 | 内部利用（ARIM事業参画者） | 機器利用 | ---- | アルキニルスズの活性化を駆動力とする新規アレニリデン錯体の発生と触媒反応への応用 | 堀野 良和 | 公立千歳科学技術大学理工学部応用化学生物学科 | 物質・材料合成プロセス | ---- | 次世代バイオマテリアル | ---- | CT-005：核磁気共鳴装置（NMR） | CT-028：液体クロマトグラフィー質量分析計（LC/MS） | [7 empty] | 核磁気共鳴装置,液体クロマトグラフ質量分析,核磁気共鳴/Nuclear magnetic resonance,核磁気共鳴/Nuclear magnetic resonance,質量分析/Mass spectrometry,質量分析/Mass spectrometry | アルキンの活性化を駆動力とする分子変換反応では，金カルベノイド中間体を経る興味深い反応（不斉シクロプロパン化反応やsp3C–H結合挿入反応）が開発され，金−炭素結合の結合様式やその電子状態に対する理解も深まってきている。これまでに，アルキリデン金（図1a）中間体やビニリデン金中間体（図1b）を経由する触媒的分子変換反応が開発されてきた。一方，アレニリデン金錯体（図1c）の化学的性質の解明，ならびにその合成化学的利用に関する研究は黎明期にある。そのため，アレニリデン金（I）錯体の発生法と化学的性質に関する知見は未だ十分ではない。本研究課題では，官能基許容性の高いアレニリデン金（I）中間体の新規発生法を新規に開発し，触媒的分子変換反応の創出を目的とした。 | 様々な配位子を有する金クロリド錯体と銀塩を加えることで一価のカチオン性金錯体を発生させ触媒に用いた。一価のカチオン性金錯体存在下，トリブチルスズが置換したプロパルギルアセテートと様々なアルケンとの反応を検討した。 | 一価のカチオン性金触媒存在下，トリブチルスズが置換したプロパルギルエステル1aとスチレンとの反応を行ったところ，ビニリデンシクロプロパン誘導体2aがジアステレオマーの混合物として得られた（Table 1, entry 1）。本反応では，金錯体上の配位子の電子的な影響は大きく受けないことがわかった（entries 1–4）。一方，金カチオンの対アニオンの影響は大きく，カチオン性の強い金触媒が適していた（entries 1 and 5）。鋭意検討の末，反応濃度が0.04 Mのときに最も良い収率で2aを与えることがわかった（entries 6–9）。本反応は銀触媒のみでは進行しなかったことから，カチオン性金触媒が真の触媒活性種である（entry 10）。 様々なスチレン誘導体との検討を行った（Scheme 1a）。本反応は，スチレン誘導体の電子的な影響を大きく受けることがわかった。例えば，スチレン誘導体のパラ位に電子求引性基が置換したものでは反応が首尾良く進行し2bと2cをそれぞれ与えたが，電子供与性基であるメトキシ基が置換したスチレン誘導体では生成物2dが得られなかった。さらに本反応は，ジェミナル位にフェニル基が置換したスチレン誘導体や内部アルケンを有するスチレン誘導体でも進行し，シクロプロパン化生成物2f–2iをそれぞれ与えた。いずれの反応においても生成物はジアステレオマーの混合物として得られ、計算化学の結果からアンチ体が主生成物とわかった。興味深いことに，アルキリデン金中間体を経由するアルケンのシクロプロパン化反応ではスチレン誘導体以外のアルケンでも反応が進行するのに対し，本反応はスチレン誘導体以外のアルケンでは進行しなかった（Scheme 1b）。これは反応機構を考察する上で重要な知見となった。次に，基質の置換基（R1）について検討した（Scheme 1c）。置換基（R1）の芳香族環上に電子供与性基であるメトキシ基が置換した場合には生成物2jが得られなかった。対照的に，電子求引性基が置換した基質ではシクロプロパン化反応が進行し，2kおよび2lがそれぞれ得られた。しかしながら，電子求引性基が強すぎると収率の低下を招く結果となった。置換基（R1）のオルト位にアルケンやアルキンが置換した場合でも首尾良く反応が進行し，所望の生成物2nおよび2oがそれぞれ得られた。一方，置換基（R1）がビニル基やヘテロアリール基の場合には目的生成物2pおよび2qは得られなかった。後述するように（式1，2），アルキル基が置換した基質の場合にはアセトキシ基の代わりにピバロイル基を用いると良いこともわかった。アルキル基が置換した基質の反応については現在，検討を継続している。 反応機構に関する知見を得るために，重水素でラベル化したスチレン誘導体との検討を行った（式1，2）。β-cis -スチレン- d誘導体と3との反応を行ったところアルケンの立体化学を保持した生成物cis-2rのみが得られた（式1）。同様に，β-trans-スチレン- d誘導体との反応を行ったところtrans-2rのみが得られた（式2）。また，反応終了後に回収したβ-cis -スチレン- dとβ-trans-スチレン- dはいずれも異性化していなかった。 以上の結果をもとに，現時点で想定している反応機構を以下に示す（Scheme 2）。基質1aのアルキンをカチオン性金触媒が活性化し，ビニルカチオン中間体Aが生じる。次に，金からの逆供与とスタニル基（SnBu3）の分子内1,2−移動が連続的に進行することで金ビニリデン中間体Bが形成される。さらに，中間体Bからスタニル基とアセトキシ基が立体特異的に脱離反応を起こすことでアレニリデン金中間体Cが生成される。ここで生成したアレニリデン金中間体Cは，反応系中のスチレンと協奏的な機構で反応することでシクロプロパン化生成物2aを与える（Schemes 2a and 2b）。しかし，Scheme 2aとScheme 2bに示すようなスチレンの接近で考えると，ジアステレオ選択性を上手く説明することができない。そこで，現在，計算化学を用いてスチレンの接近が正しいか求めている。以上，本研究では，アレニリデン金中間体を経由するアルケンのシクロプロパン化反応を世界に先駆けて開発することができた。また，本シクロプロパン化反応が協奏的な機構で進行する重要な知見も得ることができた。 | 9Shq2MA74K8sQ0Nt
JPMXP1222CT0209 | 2792 | 2022 | CT | 209 | 外部利用 | 機器利用 | ---- | 近赤外線Raman顕微鏡による赤外線半導体材料の表面品質計測定評価の検討 | 小貫 哲平 | 茨城大学大学院理工学研究科 | 物質・材料合成プロセス | ---- | 次世代バイオマテリアル | ---- | CT-004：顕微ラマン分光 | [8 empty] | ラマン分光,半導体微細構造,光学顕微鏡/Optical microscopy,赤外・可視・紫外分光/Infrared and UV and visible light spectroscopy,赤外・可視・紫外分光/Infrared and UV and visible light spectroscopy,生体イメージング/ In vivo imaging,バイオセンサ/ Biosensor | 赤外線センサーなどに応用される環境半導体Mg2Siウエハの加工面品質計測技術開発を目的に、近赤外線レーザ励起顕微Raman分光による計測特性を調査する | 1インチMg2Siウエハを準備し、CT-004の近赤外顕微Raman分光装置でRamanスペクトルを取得する | 波長1064nmレーザによるRamanスペクトル計測の結果、Mg2Si固有のRamanピークを得ることができなかった。参考までに同装置でSiを計測したところ、Si固有のRamanピークを計測することができたため、材料固有の特性によるものと考えられる。後日、波長785nmおよび波長532nmのレーザでのRamanスペクトル計測を行ったところ、785nmレーザでもRamanピークを得ることができず、波長532nmの場合のみRamanピークを計測できることが確認された。Mg2Siは狭バンドギャップ半導体であるため、当初は加工変質層を評価する内部計測を行うために近赤外線Raman計測が有効であろうと見込んでいたが、本研究の結果からその考えが間違っていたことが確認された。電子エネルギーバンド解析などと合わせて、本材料のRaman分光における計測特性について考察を進めている。また、可視光レーザRaman計測による同材料ウエハ製造における加工変質層評価方法の検討を進めている。 | KV3jSAE0h46bvM4Z
JPMXP1222CT0137 | 2785 | 2022 | CT | 137 | 内部利用（ARIM事業参画者） | 機器利用 | ---- | 深紫外線パルスレーザーによる大腸菌の殺菌効果の検証 | 梅村 信弘 | 公立千歳科学技術大学理工学部応用化学生物学科 | 物質・材料合成プロセス | ---- | 次世代バイオマテリアル | ---- | CT-001：紫外可視近赤外分光光度計 | [8 empty] | 紫外・可視分光,生体組織,赤外・可視・紫外分光/Infrared and UV and visible light spectroscopy,赤外・可視・紫外分光/Infrared and UV and visible light spectroscopy,抗菌・抗ウイルス材料/ Antibacterial/antiviral materials | 本研究は、北海道教育大学旭川校の村山幸市教授との共同研究である。微生物を不活性化させる深紫外線波長のパルスレーザー光を大腸菌等の細菌に照射し、その殺菌効果の実証実験を行うものである。 | 波長1064 nm のNd:YAGレーザーの第４高調波(266nm)及び第５高調波(213nm)を波長変換技術により発生させ、シャーレに塗布した大腸菌、黄色ブドウ球菌及び緑膿菌に照射した。温度30度で24時間培養した後のコロニーの面積をImage-Jで解析し、その面積から殺菌効果の評価を行った。 | DNAの吸収ピークである波長266nmと同様、波長213nmの深紫外線パルスレーザー光についても、３種類のすべての菌種で殺菌効果が認められた。この波長は人体に影響が少なく、且つ殺菌効果が認められている波長222nmに近く、新たな殺菌用の光源として期待できる。 | 1w72mlBL026I32eR
JPMXP1222CT0129 | 2782 | 2022 | CT | 129 | 外部利用 | 機器利用 | ---- | 生体関連分子の直接的かつ高感度な蛍光および発光検出を目指した化合物の創成 | 蟹江 秀星 | 産業技術総合研究所 生物プロセス研究部門 | 物質・材料合成プロセス | ---- | 次世代バイオマテリアル | ---- | CT-005：核磁気共鳴装置（NMR） | [8 empty] | 核磁気共鳴装置,光学材料・素子,核磁気共鳴/Nuclear magnetic resonance,生体イメージング,バイオセンサ | 生命科学研究や臨床検査などの場面において、励起光照射により生じる蛍光や化合物の化学変化により生じる発光は、生体関連分子の分析技術に利用されている1, 2)。これまでに利用者は、ヒトの炎症性バイオマーカーの存在下で発光する化合物を見出したとともに、関連化合物の臨床検査への応用の可能性を示す結果を得た3, 4)。そこで本研究では、そうした知見を踏まえ、バイオマーカーをはじめとした生命現象に関わる生体分子に応じて、蛍光もしくは発光する化合物の合成に取り組んだ。 | 利用者がこれまでに得た知見および過去の文献に基づいて化合物を設計し、薗頭カップリング反応や鈴木-宮浦カップリング反応などを利用した合成実験を行った。そして、その合成実験で目的とする化合物が合成できているかを確かめるため、核磁気共鳴装置（NMR）を用いた測定を実施した。 | 結果として、利用者の合成実験により得られた1つの化合物の1H NMRスペクトルを図1に示す。測定により、目的とした化合物が合成できていることを確かめた。合成実験により得られた化合物は、その発光特性の評価を行い、わずかな化学構造の違いにより発光特性が変化することが明らかになった。現在、応用利用により適した化合物を得るべく、新たな化合物の合成を進めている。 | j70aGe5yVAQR5N5y
JPMXP1222CT0134 | 2784 | 2022 | CT | 134 | 外部利用 | 機器利用 | ---- | チョコレート油脂の結晶多型に対するせん断流動の効果 | 川端 庸平 | 酪農学園大学農食環境学群食と健康学類 | 物質・材料合成プロセス | ---- | 次世代バイオマテリアル | ---- | CT-016：X線小角散乱装置（SAXS) | CT-002：フーリエ変換赤外分光光度計（FTIR)/赤外顕微鏡 | [7 empty] | 食品製造プロセス,赤外分光,X線回折,放射光/Synchrotron radiation,赤外・可視・紫外分光/Infrared and UV and visible light spectroscopy | チョコレートは製造時において、ココアバターの5型結晶と呼ばれる準安定状態を作り出すことが重要である。テンパリングは温度を上げ下げしながら5型結晶を成長させる作業であるが、同時に十分攪拌し、せん断流動を与えることが効率的な5型結晶成長のポイントであることが報告されている。本研究では、レオメーターによってせん断ひずみを制御した状態でチョコレートを作成し、5型結晶の成長条件とせん断流動場との関係を調べるものである。 | 試料はカカオマス（大東カカオ製 クイックメルト カカオマス）を60℃で溶融させた後、レオメーター（MCR-301：AntonPaar社製）の共軸2重円筒の外筒に入れ、ココアバターの融点33℃以下の27℃一定にしてせん断速度800 s-1を5分間かけ、せん断を印加したサンプルを取り出して15℃のインキュベーターで24時間保存して固めた。比較のためにせん断を印加せずインキュベーターで保存したものも用いた（各サンプルコード：CN800，CN0）。実験は広角X線散乱（WAXS）ならびにFT-IR測定を行い、せん断の有無による結晶多形の違いを確認した。広角X線散乱では副格子パターンから、FT-IRではカルボキシル基の吸収ピークに差異が認められるか検証した。 | 図１はせん断の有無によるWAXSプロファイルの差異を示したものである。両サンプルとも散乱角19°近傍に副格子構造のピークが現れており、その繰り返し距離は0.54 nmとなった。この値はMalssenらによって示されたココアバターの結晶多形5、6型由来の値とほぼ一致しており、これらの結晶多形が形成されていることが明らかとなった [1]。散乱角19°近傍のピーク強度はせん断速度800 s-1を与えたサンプル（CN800）で1.2倍程度強くなっており、また、散乱角21°近傍に現れている2～4型の結晶多形由来のピーク強度がせん断によって弱くなったことを考えると、せん断を与えるとココアバターの結晶化が促進されるものと考えられる。図２はFT-IRの結果で、C = O 伸縮振動近傍のピークを示したものである。CN800で高波数側にシフトしていることから、せん断を印加することによって分子間の水素結合が弱まったことを意味している。これは、せん断印加の効果が温度上昇と同じ効果を与えていることを示しており、せん断によって分子が再配列する効果を促進しているのではないかと考えている [2]。 | ux1SEaIg98vvBvXr
JPMXP1222CT0131 | 2783 | 2022 | CT | 131 | 外部利用 | 技術代行 | 機器利用 | トド松のKSE機械解繊により得られたKSEセルロースの特性検証 | 加藤 進 | 株式会社加藤バイオマステクノロジー | 物質・材料合成プロセス | ---- | 次世代バイオマテリアル | マルチマテリアル化技術・次世代高分子マテリアル | CT-010：走査型電子顕微鏡（SEM） | CT-011：電界放出形走査電子顕微鏡（FE-SEM） | CT-008：蛍光顕微鏡 | [6 empty] | 植物由来素材群,走査型電子顕微鏡,蛍光顕微鏡,生分解性材料,コンポジット材料,高強度・生分解性プラスチック | 炭素排出量の低減やSDGs達成のためには、再生可能な天然資源が不可欠です。加藤バイオマステクノロジー社は、リグノセルロースを大量に生産する技術（KSE技術）を開発しました。ここでは、トドマツのリグノセルロースパウダーで、自動車分野での利用を想定した高強度材料を製造しています。 | KSEリグノセルロースを高温高圧下でプレスし、引張強度試験用の試験片を形成した。温度は、室温から180℃の間で変化させた。圧力は1MPaから60MPaの間で変化させた。その後、試験前後の試験片を光学顕微鏡および電子顕微鏡で撮影し、伸長試験および3点曲げ試験を行った。 | 高強度材を成形するのに最適な条件は、2MPa、90℃であった。また、プレス時の残時間も大きく影響することがわかった。現在までのところ、ベストな残存時間は30分であり、実用化・量産化には時間がかかりすぎる。今後もプレス条件の微調整を続けていく予定です。 | 7q5AdbmTi0jexAtK
JPMXP1222CT0122 | 2780 | 2022 | CT | 122 | 外部利用 | 技術代行 | ---- | 環境低負荷な新規高分子材料の合成法の開発と構造解析 | 馬渡 康輝 | 室蘭工業大学しくみ解明系領域化学生物工学ユニット | 物質・材料合成プロセス | ---- | 次世代バイオマテリアル | ---- | CT-023：サイズ排除クロマトグラフィー分析システム | [8 empty] | ゲル浸透クロマトグラフ,有機系機能性材料,クロマトグラフ/Chromatography,におい・ガスセンサ | 有機化合物のメカノケミカル（MC）合成は、反応溶媒を使用しない環境低負荷な合成法として注目を集めている。従来主流であった有機溶媒を用いる溶液合成反応を無溶媒反応に置き換える報告が急増している。MC合成で得られる生成物には粉砕によるせん断力が加わる。その結果、低分子化合物には影響しにくいが、分子鎖が複雑に絡み合う高分子においてはその分子鎖の切断が顕著に生じる。したがって、MC合成法を高分子の合成に適用するには、重合反応の進行を妨げることなく分子鎖切断反応を抑制する合成条件を明らかにすることが重要である。従来申請者らが検討を続けているらせん状置換ポリアセチレン（HSPA）は、熱や圧力により容易に分解する特徴を有する。本研究では、HSPAの合成反応を十分に進めると同時に分子鎖切断反応を抑制するMC反応の条件を検討した。 | 合成した芳香族アセチレンモノマーのメカノケミカル重合反応は、ステンレス容器の粉砕機を用いてRh錯体-アミン系触媒を用いた。生成ポリマーの分子量は、サイズ排除クロマトグラフィー装置（SEC）で測定し、分子構造は溶液NMRで推定した。使用装置：サイズ排除クロマトグラフィー分析システム：島津 CLASS-VP、UV-vis検出器（SPD-10Avp）、RI検出器(RID-10A) （公立千歳科技大） | 本MC反応において、混合時間、原料と触媒との比、反応補助剤の種類およびその添加量を系統的に変えて実施した。固体または液体に関わらず、2級および3級アミンをもちいると1級アミンと比較して高収率でポリマーが得られた。混合時間の増加に伴い、分子量およびcis含量がともに低下した。共存させる固体アミン量の増加は、数平均分子量およびcis含量低下の抑制に非常に有効であった。さらに、モノマーに長鎖アルキルを付与することも、分子量およびcis含量低下を抑制する効果が高いことがわかった。 | K5PkXif1Q1NFCF3M
JPMXP1222CT0119 | 2779 | 2022 | CT | 119 | 外部利用 | 機器利用 | ---- | 変形菌の子実体形成過程の解析 | 矢島 由佳 | 室蘭工業大学大学院工学研究科 | 物質・材料合成プロセス | ---- | 次世代バイオマテリアル | ---- | CT-012：透過型電子顕微鏡（TEM） | [8 empty] | 透過型電子顕微鏡,生体組織,電子顕微鏡/Electron microscopy,生体イメージング/ In vivo imaging | 変形菌はAmoebozoaに属するとされ，その生活環の中でアメーバ類の中でも特に大きな子実体を形成することが知られている．しかしこの子実体形成過程の詳細報告は数少ない種類でなされているのみであり，同様の過程が変形菌全体で見られるのかは不明である．そこで本研究では，野外から採集した複数種類の変形菌の子実体形成を，マテリアル先端リサーチインフラ事業の透過型電子顕微鏡を用いて細胞レベルで解析することを目的とした． | 透過型電子顕微鏡（HITACHI, H-7600）を用い，加速電圧60 kV，spot size 4，Emission current 10μAにて検鏡し，デジタル顕微鏡写真撮影を実施した．利用装置：透過型電子顕微鏡：HITACHI, H-7600 | 野外で得られた3属3種類の変形菌の子実体形成過程を1時間ごとに化学固定し，超薄切片を作成し透過型電子顕微鏡観察を行った結果，実験に供した3属3種類で子実体の暗色化と胞子壁形成時期が一致していることが観察された．また一部の胞子壁の形成では，細胞の分割が不十分な状態でも形成が開始しているような様子が観察された．以上の結果から，本研究で観察した3種類では子実体形成は従来報告されてきた過程と同様の経過をたどる部分もあるものの，より普遍的な過程を明らかとするには更なる研究が必要であることが示唆された． | W6mHR3ASV1ihGoNo
JPMXP1222CT0118 | 2778 | 2022 | CT | 118 | 外部利用 | 共同研究 | 機器利用 | 架橋された再生セルロースの応用 | 大村 善彦 | 大村塗料株式会社 | 物質・材料合成プロセス | 計測・分析 | 次世代バイオマテリアル | ---- | CT-010：走査型電子顕微鏡（SEM） | [8 empty] | 走査型電子顕微鏡,生体由来素材,電子顕微鏡/Electron microscopy,生分解性材料 | 洋紙や段ボールの製造工程において紙粉が発生し問題となっている場合があるが、これらは産業廃棄物として有償処理されているのが現状である。この廃棄紙粉を新たにセルロース原材料として再利用する目的で開発検討を行った。 | 紙粉セルロースの架橋剤としてクエン酸を使用し、触媒として次亜リン酸ナトリウムの効果を検討した。また、増量と成型体安定化のために澱粉、米糠の添加効果をみた。 | １）130℃以上の加熱により架橋固化が観察された。２）次亜リン酸ナトリウムの触媒効果は特に明確ではなかった。３）澱粉を紙粉の2倍以上加えることにより固化状況が向上した。４）米糠は澱粉と比較して脆くなりやすく焦げやすい傾向にあった。５）澱粉が多いと発泡する傾向にあり比重が1以下の成型体が得られることが判明した。５）生分解性を有する油吸着用成型体としての応用が考えられる。 | 72HqTIotVjW6cDy4
JPMXP1222CT0101 | 2777 | 2022 | CT | 101 | 外部利用 | 機器利用 | ---- | 細胞内送達ナノキャリアのためのナノ材料の合成および材料特性評価 | 佐々木 隆浩 | 北海道医療大学薬学部 | 物質・材料合成プロセス | ---- | 次世代バイオマテリアル | ---- | CT-012：透過型電子顕微鏡（TEM） | CT-020：熱重量測定装置（TGA） | [7 empty] | 細胞内送達,キャリア,ナノ材料,合成,熱重量分析,透過型電子顕微鏡 | 細胞内への定量的な物質輸送のための細胞内送達ナノキャリアとして、ナノ材料の生体内環境中の安定性に着目して開発を行っている。主に磁性ナノ粒子（MNP）を母材とし、昨年度はMNP表面へシリカシェル構築を行っている。今年度はより高い化学的安定性が期待される金ナノ粒子（AuNP）をターゲットとして、AuNP表面の一点にのみチオール基修飾（One-spot修飾）を行った。 | AuNPへのOne-spot修飾として、修飾補助材料（SiO2@PEG-SS-PEG-NH2）へのAuNPの固定化と還元を行った（Scheme 1）。AuNPはTurkevich–Frens法にて合成したクエン酸修飾AuNP（AuNP@CA）を用い、一般的な脱水縮合反応条件により修飾補助材料のリンカー末端へ固定した。固定化AuNPと結合したリンカーはPEGとジスルフィド結合部位で構成されており、AuNPを遊離させるために還元剤を用いてリンカーの切断を行った。AuNP固定化後の試料及びその還元処理試料を透過型電子顕微鏡（HT7600/Hitachi）で観察した。 | AuNP固定化後の試料をTEMにて観察したところ、修飾補助材料表面にAuNPが固定されていることが確認された（Fig. 1a）。また、還元処理後の試料をTEMにて観察したところ、修飾補助材料表面に固定されたAuNPはほとんど観察されなかった（Fig. 1b）。一方、還元反応液の上澄みには遊離したAuNPが観察された（Fig. 1c）。以上の結果から、リンカーの切断により一点にのみチオール基が修飾されたAuNP（AuNP@CA(SH)）を遊離させることができたものと考えられる。 | 5kb4G8EgUn5zI3fh
JPMXP1222CT0126 | 2781 | 2022 | CT | 126 | 外部利用 | 機器利用 | 技術代行 | Evaluation of Enamel Remineralization Potential of Borate Bioactive Glasses | スニガエレディア エンリケ エズラ | 北海道医療大学歯学部歯学科 | 物質・材料合成プロセス | 計測・分析 | 次世代バイオマテリアル | ---- | CT-011：電界放出形走査電子顕微鏡（FE-SEM） | CT-012：透過型電子顕微鏡（TEM） | CT-020：熱重量測定装置（TGA） | [6 empty] | 走査型電子顕微鏡,透過型電子顕微鏡,熱重量分析,電子顕微鏡/Electron microscopy,走査プローブ顕微鏡/Scanning probe microscopy,電子顕微鏡/Electron microscopy,生分解性材料/ Biodegradable material,抗菌・抗ウイルス材料/ Antibacterial/antiviral materials,細胞・組織再生誘導材料/ Materials for inducing cell and tissue regeneration | Aim: This study aimed to evaluate the enamel remineralization potential of bioactive glass with varying network modifiers content (Sodium (Na) Calcium (Ca), Strontium (Sr)).Content: Bioactive glasses (BG) have gained attention for their multifunctional properties, suitable for biomedical applications, such as bone tissue engineering, wound healing, and dentalapplications. This study synthesized six types of bioactive glasses nanoparticles nBG using sol-gel synthesis with varying components, including borate glass. The enamel remineralization potential was assessed using the EDX technique to evaluate chemical composition and the nanoindenter to evaluate the mechanical properties. The results showed that all samples immersed in artificial saliva + nBG solution improved mechanical properties, indicating the effectiveness of bioactive glasses in enamel remineralization. Borate-BG exhibited superior performance in enamel remineralization potential compared to Silicate-BG. However, the borate glasses containing Sr showed a reduction in the remineralization effect in the short term due to the boron anomaly. The study provides valuable insights into the potential use of borate glass for enamel remineralization, which could pave the way for the development of new dental materials with enhanced remineralization properties. | Experimental: Six different types of bioactive glasses were synthesized using sol-gel synthesis with varying components: nBG( nBG1 : Si-Ca-P, nBG2 : Si-Ca-Na-P, nBG3 : Si-Ca-P-Sr, nBG4 : Si-Ca-Na-P-Sr, nBG5 : B-Ca-Na-P, nBG6 : B-Ca-Na-P-Sr). The EDX technique was used to evaluate the chemical composition, while the morphology and size of the bioactive glass nanoparticles were evaluated using FE-SEM and TEM, respectively. The bioactive glass nanoparticles were dispersed in artificial saliva solution for immersion of the enamel slices. Each experiment was repeated five times (N=5) to ensure the reproducibility of the results.The mechanical properties of the enamel slices were evaluated using a nanoindenter at 28ºC with a load of 100mN. The data obtained were analyzed using one-way ANOVA followed by Tukey's post-hoc test to determine the significant differences between the groups. The level of significance was set at p＜0.05 | The experimental composition of all bioactive glasses is presented in Table 1. The average size of the nBG was found to be 20 nm with an asymmetric shape, as observed using FE-SEM and TEM(Fig. 1). All samples immersed in artificial saliva + nBG solution showed improved mechanical properties, indicating the effectiveness of the bioactive glasses in enamel remineralization. Notably, Borate-BG exhibited superior performance in enamel remineralization potential compared to Silicate-BG (Fig. 2). However, the Borate-BG containing Sr in the borate glasses showed a reduction in the remineralization effect in the short term. This observation can be attributed to the boron anomaly, wherein the increase of earth alkaline metal in the Borate-BG structure could enhance connectivity, decrease solubility, and hence reduce ion release. This can lead to a decrease in the formation of a hydroxycarbonate layer, which is crucial for the remineralization process. In SEM evaluation, native enamel had a uniform, smooth surface, while the etched samples with phosphoric acid showed a honeycombed surface. Samples treated with BG exhibited a smoother surface, indicating their potential use in enamel remineralization (Fig. 3). The boron anomaly is a well-known phenomenon in borate glass chemistry, where the increase in the concentration of earth alkaline metals such as calcium or strontium in the glass structure leads to a decrease in ion release upon dissolution. This is because the addition of these modifiers enhances the connectivity of the glass network, making it more rigid and decreasing its solubility. As a result, the borate glasses containing higher concentrations of earth alkaline metals tend to dissolve at a slower rate and release fewer ions, which can reduce their ability to form a hydroxycarbonate layer on the enamel surface. This layer is crucial for the remineralization process, as it provides a nucleation site for the precipitation of calcium and phosphate ions, leading to the formation of new enamel crystals. Therefore, it is important to optimize the composition of borate glass to balance its resorption capacity and ion release for effective enamel remineralization. | bEj3OtyXv76KMoOY
JPMXP1222CT0087 | 2776 | 2022 | CT | 87 | 外部利用 | 共同研究 | ---- | 気孔形成に影響を与える化合物Bubblin の誘導体の合成 | 嶋田 知生 | 京都大学大学院理学研究科 | 物質・材料合成プロセス | ---- | 次世代バイオマテリアル | ---- | CT-005：核磁気共鳴装置（NMR） | [8 empty] | 植物気孔形成因子,有機合成,核磁気共鳴装置,細胞・組織再生誘導材料 | 新規化合物Bubblinは、植物の気孔形成に影響を与えるピリジン-チアゾールの一種である。植物体にBubblinを処理すると、気孔幹細胞メリスメモイドに作用し、その非対称分裂をかく乱することで気孔のクラスター構造を誘導する。本利用課題では、Bubblinの作用機序を明らかとするため、ナノテクノロジー支援事業から引き続きARIM事業の共同研究により、Bubblin誘導体の合成とその解析を行った。 | 今年度は、プルダウン用ビーズがBubblin誘導体と標的タンパク質の相互作用を阻害しないように、リンカー部分にジエチレングリコールを導入した誘導体を複数作製した。これらの誘導体をシロイヌナズナ野生型系統Col-0株に処理し、気孔形成パターンを観察した。さらに、Affigel-10ビーズにカップリングし、シロイヌナズナ幼植物体の粗抽出液から結合するタンパク質の単離精製を試みた。合成標品の同定にはNMR(Avance NEO 400, Bruker社, 公立千歳科学技術大学登録装置)を用いた。 | ジエチレングリコールをリンカー部分に導入したBubblin誘導体のうち、ブロモ基をもつR53とクロロ基をもつR54は気孔クラスターを誘導する活性が見られた。プルダウン用ビーズの作製に供する誘導体として、昨年度より効果的なものの合成に成功したといえる。シロイヌナズナ幼植物体から抽出した粗タンパク質溶液を、アミノ基をもつ誘導体とカップリングさせたAffigel-10ビーズに供し、結合画分を電気泳動後銀染色した。その結果、各誘導体で異なる結合タンパク質のバンドパターンが見出された。今後は、MS解析により各誘導体に特異的に結合するタンパク質を明らかにし、Bubblin標的因子の同定を目指す。 | S8ao8h8eWvntfSf6
JPMXP1222CT0085 | 2775 | 2022 | CT | 85 | 外部利用 | 技術代行 | ---- | 金属ナノ粒子のアミノ酸修飾の確認 | 加藤 健太郎 | 東北大学大学院農学部研究科 | 物質・材料合成プロセス | ---- | 次世代バイオマテリアル | ---- | CT-011：電界放出形走査電子顕微鏡（FE-SEM） | CT-012：透過型電子顕微鏡（TEM） | CT-002：フーリエ変換赤外分光光度計（FTIR)/赤外顕微鏡 | [6 empty] | 赤外分光,走査型電子顕微鏡,透過型電子顕微鏡,電子顕微鏡/Electron microscopy,赤外・可視・紫外分光/Infrared and UV and visible light spectroscopy,抗菌・抗ウイルス材料/ Antibacterial/antiviral materials | 酸化鉄、酸化チタンのトリプトファン等のアミノ酸修飾について、TEM、SEM-EDS、FTIR、UV/Vis、Spectrophotometer等の解析によって、修飾の確認を行った。 | 酸化鉄、酸化チタンのトリプトファン等のアミノ酸修飾について、TEM、SEM-EDS、FTIR、UV/Vis、Spectrophotometer等の解析を行った。 | 酸化鉄、酸化チタンのトリプトファン等のアミノ酸修飾について、TEM、SEM-EDS、FTIR、UV/Vis、Spectrophotometer等の解析を行った。これにより、金属ナノ粒子へのアミノ酸付加が適切に行われているか確認することができた。この後、原虫への金属ナノ粒子の増殖阻止について解析を行うことが可能となる。 | h2uFAVSoFafMgdtA
JPMXP1222CT0075 | 2773 | 2022 | CT | 75 | 外部利用 | 機器利用 | 技術相談 | 異物の分析 | 夛田 量宏 | 北海道曹達株式会社 | 物質・材料合成プロセス | ---- | 次世代バイオマテリアル | ---- | CT-002：フーリエ変換赤外分光光度計（FTIR)/赤外顕微鏡 | CT-011：電界放出形走査電子顕微鏡（FE-SEM） | CT-005：核磁気共鳴装置（NMR） | [6 empty] | キチン,核磁気共鳴装置,走査型電子顕微鏡,赤外分光,電子顕微鏡/Electron microscopy,核磁気共鳴/Nuclear magnetic resonance,赤外・可視・紫外分光/Infrared and UV and visible light spectroscopy,赤外・可視・紫外分光/Infrared and UV and visible light spectroscopy,生分解性材料/ Biodegradable material | 原料中や製造工程中、製品中、その他の異物に関しての分析を行う。 | LPGボイラーの排ガス部分から出てきたスケールの成分分析を実施した。入手したスケールを乾燥して水分を飛ばした。その後FE-SEMによるEDX分析とFT-IRのATR測定により比較を行った。 | 図1に乾燥したサンプルを示す。細かい粒状になっている。図2にSEMで観察したサンプルを示す。乾燥サンプルから4種類（細かい粒、白色の粒、黄色の粒、茶色の粒）を取り出した。表1にEDXの結果を示す。4種類の元素の質量％に大きな違いは見られず基本的には同じ組成のものだとわかった。次に細かい粒と茶色の粒をFT-IR測定で比較した。図3に得られたIRスペクトルを示す。スペクトルの形状は一致しておりFT-IR測定からも大きな違いは見られなかった。 | 7Xs42VYMvIH9YduC
JPMXP1222CT0071 | 2772 | 2022 | CT | 71 | 外部利用 | 機器利用 | ---- | 31P NMRを用いたリン脂質の定量分析法の開発 | 樋口 央紀 | 株式会社機能性植物研究所 | 物質・材料合成プロセス | ---- | 次世代バイオマテリアル | ---- | CT-005：核磁気共鳴装置（NMR） | [8 empty] | リン脂質の定量分析法の開発,核磁気共鳴装置,核磁気共鳴/Nuclear magnetic resonance,核磁気共鳴/Nuclear magnetic resonance,細胞・組織再生誘導材料/ Materials for inducing cell and tissue regeneration | 動植物中に広く存在するリン脂質は、両親媒の性質を有することから主に細胞の膜脂質として存在している。膜脂質は活性酸素などによる酸化、過酸化反応により酸化、過酸化され、過酸化脂質などを生成し、これが生体の老化等に関与することが示唆されている。このことから、リン脂質の分析は重要であり、特にリン脂質のクラス分析（PC、PE、PS、PG、PI、CLなど）の需要が高くなっている。リン脂質は特異的な発色団、官能基、蛍光などを有していないことから、一般的な定量が難しい。これまでにTLC法、HPLC-UV法、HPLC-RI法、HPLC-ELSD法が用いられてきた。TLC法は、TLCにより各リン脂質を分離し、検出、定量する方法であるが、TLCの操作に経験が必要であり、再現性が難しい。また、各種HPLC法では、使用できる溶媒が限られ、検出感度も低い。また、ELSDなどの特殊な装置を使用する必要がある。近年では、HPLC-ESI-MS/MSによるリン脂質の網羅的な分析手法もあるが、定量のための標準品がすべて網羅できない点、イオンサプレッションによる定量精度の問題などがあり、いずれも課題の多い分析方法である。 本課題では、リン核一次元核磁気共鳴スペクトル（31P-NMR）によるリン脂質クラスの定量方法（NMR溶媒の検討、pH、温度条件の最適化など）を検証し、測定時間、測定精度、分析コストなどについて検討する。 | １．試料および試薬等（１）試料 リン脂質の測定試料として、凍結乾燥したホヤの乾燥粉末、レシチン、卵由来（富士フィルム和光純薬）を使用した。（２）試薬及び標準試薬 試薬および標準試薬は、以下を使用した。 コール酸・Na（東京化成工業）、EDTA・2Na（同仁化学研究所）、重水 99.8%（富士フィルム和光純薬）、トリス（ヒドロキシメチル）アミノメタン（富士フィルム和光純薬）、O-ホスホ-L-セリン標準物質（富士フィルム和光純薬）２．溶液の調製方法等（１）1M Tris-HCl緩衝液（pH7.0） トリス（ヒドロキシメチル）アミノメタン12.1gを秤量し、イオン交換水約20mLで溶解させ、6M塩酸でpHを7.0に調製した。pH調製後、イオン交換水で100mLにメスアップした。（２）EDTA溶液 EDTA・２Na２を2.5g秤量し、1M Tris-HCl緩衝液（pH7.0）25mLに溶解した。（３）20%界面活性剤溶液 コール酸ナトリウムを2g秤量し、重水10mLに溶解した。（４）内部標準溶液 ホスホセリン20mgを秤量し、EDTA溶液2mLに溶解した。３．試験溶液の調製 ホヤの総脂質抽出物、レシチンを10mg秤量し、20%界面活性剤溶液を１mL、内部標準溶液１mLを添加した。窒素置換後、50℃、1時間インキュベートした。インキュベート後、0.7mLをNMR試料管（φ5mm）に添加し、NMR測定用サンプルとした。４．NMRの測定、解析方法 31P-NMRの測定方法は、プローブ温度：30℃、待ち時間：2sec、取込時間：4sec、ダミースキャン：4回、積算回数：512回とした。 解析方法は、内部標準物質として使用した、ホスホセリンの化学シフト値を、4.54ppmとして、各リン脂質クラスを同定した。 | １．結果 レシチン、卵由来の31P-NMRを測定したところ図１のチャートが得られた。内部標準として使用した、ホスホセリン（PSER）と推定されるピークの化学シフト値をδ4.54ppmに設定した。その結果、δ-0.108にPCと推定されるピークが確認できた。また、δ0.447にPEと推定されるピークが観測された。PEの周辺には小さな複数のピークが確認できたが、同定することができなかった。また、ホヤの総脂質抽出物について、31P-NMRを測定したところ、内部標準のピーク以外のピークが小さく、リン脂質のピークの観測ができなかった。２．考察 31P-NMRの測定によって、レシチン、卵由来のPCとPEのピークが確認できたが、化学シフト値が文献値と0.03ppm程度異なることから、再度条件を検討し、化学シフト値が一致する条件を見出す必要がある。また、ホヤの総脂質抽出物については、内部標準以外のピークが観測されなかったため、総脂質抽出物からリン脂質画分を調製し、リン脂質の含有率を高めてから再度測定を行う必要があると判断した。今後の予定として、内部標準物資の再選定、各種リン脂質標準品による化学シフト値の確認、測定溶媒の再検討を実施したいと考えている。 | BOlUWfe1WpvR6a0n
JPMXP1222CT0078 | 2774 | 2022 | CT | 78 | 外部利用 | 機器利用 | ---- | アミロイド凝集体の観察と凝集阻害物質の探索 | 徳樂 清孝 | 室蘭工業大学しくみ解明系領域化学生物工学ユニット | 物質・材料合成プロセス | ---- | 次世代バイオマテリアル | ---- | CT-012：透過型電子顕微鏡（TEM） | [8 empty] | アミロイド凝集阻害物質の探索,電子顕微鏡/Electron microscopy,生体イメージング/ In vivo imaging,細胞・組織再生誘導材料/ Materials for inducing cell and tissue regeneration | アミロイドーシスは繊維状の異常タンパク質が凝集、蓄積することで発症する。アミロイドβとタウ、αシヌクレイン、血清アミロイドAはそれぞれ、アルツハイマー病、パーキンソン病、リウマチの原因となることが知られている。我々は過去に量子ドットナノプローブを用い、アミロイド凝集阻害物質を探索する微量ハイスループットスクリーニングシステムを開発した。本手法は、アミロイド凝集体の形成やその阻害を、蛍光顕微鏡を用いて可視化することが可能である。しかしながら、光学顕微鏡の分解能の限界により、凝集体中の線維を一本ずつ区別することは不可能である。そこで、本研究では、より分解能の高い透過型電子顕微鏡を用いて、様々なアミロイド形成タンパク質の凝集体の詳細な観察と凝集阻害物質の探索を行う。 | Aβ、タウ、リン酸化タウ、および微小管結合タンパク質（MAP）4を量子ドットナノプローブと共に、37 ℃でインキュベートした。試料溶液をグリッドにのせ、10分間インキュベート後、水滴をろ紙で吸い、PBSでwashした。パラフィルム上に1％ リンタングステン酸の液滴を2つ用意し、試料側が水滴に接するように被せ、2つのリンタングステン酸水滴にそれぞれ数秒位ずつ接触させた。ろ紙で余剰の染色剤を吸収し、10分間自然乾燥させ、透過型電子顕微鏡（日立、H-7600）を用いて観察した。 | 分解能の高い透過型電子顕微鏡を用いて、タンパク質の凝集体の詳細な観察を行うことにより、Aβやタウと同様に、MAP4がアミロイド線維を形成することが初めて確認された。また、アクチンフィラメントや微小管、また大腸菌がAβのアミロイド線維形成に影響することが明らかになった。 | 7AaiyiAJFf3vV4u3
JPMXP1222CT0063 | 2771 | 2022 | CT | 63 | 内部利用（ARIM事業参画者） | 機器利用 | ---- | 生体材料および高分子材料中における光機能色素分子の動的挙動に関する研究 | 川辺 豊 | 公立千歳科学技術大学理工学部応用化学生物学科 | 物質・材料合成プロセス | ---- | 次世代バイオマテリアル | ---- | CT-006：円二色性分散計 （CD) | CT-017：触針式表面形状測定器（Dektak） | CT-001：紫外可視近赤外分光光度計 | [6 empty] | 円二色性分光,膜厚測定,紫外・可視分光,光学顕微鏡/Optical microscopy,赤外・可視・紫外分光/Infrared and UV and visible light spectroscopy,バイオセンサ/ Biosensor | 隣接する電子供与性（ドナー）分子と受容性（アクセプター）分子の励起状態において形成されるエキシプレックスは、新たな色素レーザーや有機LEDの発光媒体として注目されている。本研究では高分子中に高濃度で共ドープしたトリフェニルアミン系ドナーTPDとオキサジアゾール系アクセプターPBDによって形成されるエキシプレックスの発光特性について、特にその分子間距離に対する依存性を評価した。 | 母体高分子にはPMMAを用いた。全体に占める色素を10~80wt%とし、両色素の比率は1:1とした。クロロホルム溶液からスピンコートにより厚さ1mm程度の薄膜を作製し、吸収・発光スペクトルを測定した。また半導体レーザーパルス光源（80ps、375nm）とストリークカメラシステムを用いて各波長での時間減衰とスペクトルの時間変化の測定を行った。 | 吸収スペクトルには両分子の相互作用の影響は見られず、両者の和となった。一方、発光については、全ての試料において、TPDに由来する発光とエキシプレックスによる発光の和として分離できた。両者の比は濃度に強く依存したが、実効的な分子間距離が0となるあたりに明確な変化が見られた。減衰挙動は概ねbiexponential関数でフィットした。これはエキシプレックスの発光緩和において、より寿命の長いトラップ準位（おそらくは三重項エキシプレックス）が存在することを強く示唆している。詳細な解析は今後行う予定である。 | amdTd91beFfxMMTA
JPMXP1222CT0014 | 2767 | 2022 | CT | 14 | 外部利用 | 機器利用 | ---- | 象牙質知覚過敏抑制材による象牙質の再石灰化及び象牙細管封鎖性の評価 | 倉重 圭史 | 北海道医療大学歯学部 口腔構造・機能発育学系小児歯科学講座 | 物質・材料合成プロセス | ---- | 次世代バイオマテリアル | ---- | CT-011：電界放出形走査電子顕微鏡（FE-SEM） | [8 empty] | 象牙質知覚過敏抑制材,走査型電子顕微鏡,電子顕微鏡/Electron microscopy,バイオアダプティブ材料/ Bioadaptive materials | 象牙質知覚過敏症とは、歯牙に起こる一過性の歯痛であり、象牙質内にみられる象牙細管(図1)が露出することで外的刺激により発生する。象牙質知覚過敏抑制材は、露出した象牙質表層の象牙細管を封鎖し、外的刺激を遮断することで、効果を発揮するが、各製造社により成分や封鎖機構は異なる。本実験では、新規象牙質知覚過敏抑制材と既存の他社製品との比較を目的とした。各象牙質知覚過敏抑制材を歯牙に塗布し、SEM観察で象牙質表層を撮影することで、象牙質の再石灰化及び象牙細管封鎖性について詳細な検討を行った。 | ヒト抜去大臼歯を精密低速切断器（Isomet lowspeed saw，11-1280-170，Buehper．Co．，Ltd，Lake Bluff，IL，USA）でキューブ状(1.5 mm3)に切断した。キューブ状歯牙試料をプラスチックモールドにエポキシ樹脂を用いて包埋後、注水下にて試料表面を#600~#1200の耐水研磨紙を用いて歯牙中の象牙質が露出するよう研磨を行った。露出した象牙質面に象牙質知覚過敏抑制材を塗布し(新規材料、既存材料Aおよび既存材料B)、人工唾液中に6日間浸漬した試料を観察試料とした。 | 既存材料を塗布した試料は一部象牙細管の封鎖を確認できたが、露出した細管もみられ、完全な封鎖に至っていなかった。新規材料は既存材料と比較して、ほとんどの象牙細管の封鎖を確認できた。再石灰化に伴う構造物はすべての試料で、確認できなかった。各材料について、象牙質の表面性状は異なり、さらなる拡大像とによる成分特定が必要とされる。 | g9L9lyTxYF0mb0qs
JPMXP1222HK9004 | 3259 | 2022 | HK | 9004 | 内部利用（ARIM事業参画者） | 機器利用 | ---- | ALD成膜テストデータの取得 (NPF ALDデータベースシステムとの連携) | 松尾 保孝 | 北海道大学 | 加工・デバイスプロセス | ---- | 量子・電子制御により革新的な機能を発現するマテリアル | ---- | HK-616：原子層堆積装置 | HK-617：原子層堆積装置（粉末対応型） | HK-618：プラズマ原子層堆積装置 | [6 empty] | ALD,原子薄膜/ Atomic thin film,表面・界面・粒界制御/ Surface/interface/grain boundary control | 本学で所有している原子層堆積装置(ALD)について、標準的なプロセスレシピ集の作製を目的とし、様々なプリカーサーを用いてテストデータの取得を行った。 | オゾン発生器搭載のALD(HK-616)、ピコフロー搭載のALD(HK-617)、プラズマ搭載のALD(HK-618)の3機種を使用し、成膜を行った。 | 各種酸化剤でのAl2O3成膜(O2プラズマ、オゾン、水) 、SiO2成膜の温度依存性(O2プラズマ条件) 、TiN成膜のGrowth Rate等を求めることができた。得られたデータはNPF ALDデータベースシステムへ登録し、標準的なプロセスレシピ集を構築することができた。 | bhKBxY1JwtP7VCuJ
JPMXP1222CT0053 | 2770 | 2022 | CT | 53 | 内部利用（ARIM事業参画者） | 機器利用 | 技術補助 | 炭素系素材および関連素材を利用する新材料の創製 | 高田 知哉 | 公立千歳科学技術大学理工学部応用化学生物学科 | 物質・材料合成プロセス | ---- | 次世代バイオマテリアル | ---- | CT-015：X線回折装置（XRD） | CT-002：フーリエ変換赤外分光光度計（FTIR)/赤外顕微鏡 | [7 empty] | 環境汚染物質除去,赤外分光,X線回折,X線回折/X-ray diffraction,赤外・可視・紫外分光/Infrared and UV and visible light spectroscopy,赤外・可視・紫外分光/Infrared and UV and visible light spectroscopy | 炭素系素材および類似の構造を持つ関連素材を用いて、それらの性質を活用した種々の新材料（吸着材料、触媒材料）を創製し、素材の性質および作製条件と得られる材料の物理・化学的特性との関連について検討する。 | ・多孔質炭素表面の表面修飾と水中の陰イオン除去 種々の細孔構造をもつ多孔質炭素の表面を化学的に修飾し、水質汚染物質となる各種イオンの除去への応用について検討した。本課題では表面修飾法として、アミノシラン修飾、カルボキシシラン修飾、ジルコニウムイオン担持について調べた。X線回折測定および赤外吸収スペクトル測定による吸着剤の構造解析、陰イオン（硝酸イオン、フッ化物イオン）の吸着等温線の測定および吸着条件による各イオンの吸着量変化の観察を行った。・グラファイト状窒化炭素光触媒による有機分子の分解 可視光光触媒であるグラファイト状窒化炭素を、異なる原料からの調製や電子線照射処理といった手法により構造改変し、光触媒活性の変化について調べた。原料（メラミン、尿素）を種々の重量比で混合した原料を加熱し、構造の異なるグラファイト状窒化炭素を得た。また、メラミンから作製したグラファイト状窒化炭素に電子線を照射し、欠陥構造を導入した。これらのグラファイト状窒化炭素を用いて、水中の色素（ローダミンB）や空気中のホルムアルデヒドの光触媒分解を観察した。 | ・多孔質炭素表面の表面修飾と水中の陰イオン除去 多孔質炭素をアミノシラン修飾し、さらにアミノ基を塩酸塩化することで硝酸イオンの吸着容量が向上することがわかった。硝酸イオンと塩化物イオンの交換反応により硝酸イオン吸着が促進されていると考えられる。カルボキシシラン修飾の試みでは、無水コハク酸末端を有するシランでの表面修飾とそれに続く加水分解により、従来の反応よりも簡便な方法でカルボキシシラン修飾が可能であることを見出した。多孔質炭素のジルコニウムイオン修飾により、フッ化物イオンの吸着容量が向上することがわかった。また、塩基性条件下および炭酸イオン存在下ではフッ化物イオン吸着量が減少した。ジルコニウムイオンへのフッ化物イオン吸着の際、水酸化物イオンや炭酸イオンが競争的に吸着してフッ化物イオンの吸着を阻害していると考えられる。・グラファイト状窒化炭素光触媒による有機分子の分解 メラミン/尿素混合比を変化させてグラファイト状窒化炭素を調製してホルムアルデヒドの光分解を観察したところ、原料重量比で等量混合して得られたものが最も光触媒反応速度が大きいことが見出された。欠陥構造生成による反応性の変化と、層間隔拡大・層剥離による光吸収面積の変化のバランスによって光触媒反応速度が支配されていると考えられる。メラミンから得たグラファイト状窒化炭素に電子線照射すると構造が変化し、比較的低線量の照射で光触媒反応（ローダミンBの分解）速度が大きくなる一方で過大な線量での照射はむしろ反応速度を低減させることがわかった。欠陥構造生成による反応性の変化と、粒子表面の細孔構造の変化のバランスによって光触媒反応性が支配されると考えられる。 | 9fUTveMNffjp2bCm
JPMXP1222HK9003 | 3258 | 2022 | HK | 9003 | 内部利用（ARIM事業参画者） | 機器利用 | ---- | 紫外光電子分光法による仕事関数測定 | 松尾 保孝 | 北海道大学 | 計測・分析 | ---- | 量子・電子制御により革新的な機能を発現するマテリアル | ---- | HK-408：大気中紫外光電子分光装置 | [8 empty] | 赤外・可視・紫外分光/Infrared and UV and visible light spectroscopy,表面・界面・粒界制御/ Surface/interface/grain boundary control | 紫外光電子分光法による仕事関数測定の標準試料、および典型的なサンプルの測定事例を集めることを目的とした。 | HK-408：大気中紫外光電子分光装置を使用し、分光された紫外線を試料に照射、表面から放出された光電子を計数することにより仕事関数・イオン化ポテンシャルの測定を行った。 | Au・CVD-SiO2膜の他、22HK9001(X線光電子分光装置を用いた標準試料測定データの取得)や、XPS-FSで使用したSiO2・PET・PMMA・n型Si・p型Siのデータを得ることができた。構造化データはRDEへの登録を予定している。 | ot13zynDe2zl3cos
JPMXP1222CT0031 | 2769 | 2022 | CT | 31 | 外部利用 | 機器利用 | 技術補助 | バクテリアセルロース/多糖複合膜の調製と物性および構造評価 | 沼田 ゆかり | 小樽商科大学商学部一般教育系 | 物質・材料合成プロセス | 計測・分析 | 次世代バイオマテリアル | ---- | CT-011：電界放出形走査電子顕微鏡（FE-SEM） | [8 empty] | 高分子繊維材料,植物由来素材群,走査型電子顕微鏡,電子顕微鏡/Electron microscopy,バイオアダプティブ材料,生分解性材料 | 酢酸菌はセルロースを菌体外へ排出し、バクテリアセルロース(BC)と呼ばれるペリクル(ゲル)を培地と大気の界面に形成する。酢酸菌培養時、培地にκ-カラギーナンを添加し、カリウムイオン存在下でペリクルを精製することで、セルロースが多く含まれる白色層とκ-カラギーナンが多く含まれる透明層からなる二層構造のBC/κ-カラギーナン複合体ペリクルが得られる1)。本研究課題では精製時のカリウムイオン濃度及び、添加するκ-カラギーナン濃度を変化させて複合体を調製し、乾燥させた複合膜の構造解析および繊維形態の観察、引張強度の評価を行った。 | 培地に対し0.3, 0.4, 0.5%となるようκ-カラギーナンを添加し酢酸菌を培養、ペリクルを得た。脱タンパク質として水酸化カリウム水溶液、その後の脱アルカリに塩化カリウム水溶液を用いて精製した。κ-カラギーナンゲル層を除去し、55℃で2日間熱乾燥させてシート状にした。減衰反射(ATR)法によるフーリエ変換赤外分光法(FTIR)でシート表面の構造解析、電界放出形走査型電子顕微鏡(FE-SEM)で形態観察を行った。さらに、引張に対する力学特性を調べた。 | 構造解析の結果、κ-カラギーナンゲルを除去した面のATR-FTIRスペクトルにはBC由来の吸収がみられず、FE-SEMによる観察でもBC繊維がκ-カラギーナンに覆われていた。引張試験の結果では、κ-カラギーナンを添加したものはBCそのものよりも強くなることがわかった。κ-カラギーナン添加濃度0.4％が最も強くなったことから、材料として活用するにはκ-カラギーナン添加量にも適量があることが示された。さらに、シート状態とゲル状態¹⁾とではκ-カラギーナン添加による引張強度への影響が異なることが示された。 | YT1Uhvt20RgPd34X
JPMXP1222HK9001 | 3256 | 2022 | HK | 9001 | 内部利用（ARIM事業参画者） | 機器利用 | ---- | X線光電子分光装置を用いた標準試料測定データの取得 | 松尾 保孝 | 北海道大学 | 計測・分析 | ---- | 量子・電子制御により革新的な機能を発現するマテリアル | ---- | HK-201：X線光電子分光装置 | HK-406：X線光電子分光装置 | [7 empty] | 電子分光,表面・界面・粒界制御/ Surface/interface/grain boundary control | 日本電子社製のX線光電子分光分析装置 JPS-9200(HK-201, HK-406)を対象に、標準試料として使用される典型的なマテリアルのXPSスペクトル収集を目的とした。本課題にかかるデータはXPSラウンドロビンテストの結果を含み、他機関装置との比較が可能です。 | Siについては、Wide Scanを-5 ~ 1400 eV, Narrow ScanはSi 2p, O1s, C1s, VB (-5~34 eV)にて測定を行った。樹脂系のサンプルについては、Wide Scanを-5 ～ 1400 eV, Narrow ScanはC1s, O1s, VB(-5 ~ 32 eV)にて測定を行った。 | 標準試料の金、クリーンルームで作製したCVD成膜SiO2に加え、ARIM-XPS-FSでのラウンドロビンテストで使用した、PET・PMMA・n型Si・p型Siのスペクトルを得ることができた。また、学内にある同型機種間での比較を行い、機種依存性がないことを確認することができた。 | E61t62k92L4ZZAYM
JPMXP1222HK0112 | 3252 | 2022 | HK | 112 | 外部利用 | 技術代行 | ---- | Fe3O4ナノスフィアデバイスの作製と電気・磁気特性 | 海住 英生 | 慶應義塾大学理工学部 物理情報工学科 | 加工・デバイスプロセス | ---- | 量子・電子制御により革新的な機能を発現するマテリアル | 高度なデバイス機能の発現を可能とするマテリアル | HK-604：レーザー描画装置 | HK-611：多元スパッタ装置 | HK-610：コンパクトスパッタ装置 | [6 empty] | 蒸着・成膜/Evaporation and Deposition,リソグラフィ/Lithography,ナノエレクトロニクスデバイス/ Nanoelectronics device,スピントロニクス/ Spintronics,表面・界面・粒界制御/ Surface/interface/grain boundary control,ナノエレクトロニクスデバイス/ Nanoelectronics device,スピントロニクスデバイス/ Spintronics device | 磁気ナノグラニュラーは絶縁体中に磁気ナノ微粒子が分散した構造を有する素子で、室温で磁気キャパシタンス(MC)効果を示す。MC効果とは磁場によってキャパシタンスが変化する現象である。本研究ではオレイン酸被覆のFe3O4ナノ粒子を自己組織化により配列させた磁気ナノスフィアデバイスを作製し、その電気・磁気特性を調べることを目的とした。 | レーザー描画装置とスパッタ装置にてギャップ間隔が数マイクロメートルの金電極（図１）を作製し、オレイン酸被覆のFe3O4ナノ粒子を配列させた磁気ナノスフィアデバイスを作製した。デバイスの構造評価には透過型電子顕微鏡を用いた。磁気特性評価には集光型磁気光学カー効果を用いた。電流電圧特性の評価には直流・交流2端子法を用いた。 | 集光型磁気光学カー効果測定の結果、ヒステリシスが生じない磁化曲線が観測された。これはFe3O4/オレイン酸MNSが超常磁性を示すことを意味する。電流電圧特性の温度依存性を調べた結果、各温度において電流電圧特性は非線形性を示した。また、Cole-Coleプロットが半円を描いていることから、作製したデバイスは抵抗とキャパシタンスの並列回路で表されることがわかった。以上の直流・交流特性の結果から、本研究で作製したデバイスではオレイン酸を介した電気伝導を捉えていることが明らかになった。今後はMC効果の発現を目指す。 | NaloLNYY14NC5O1N
JPMXP1222HK9002 | 3257 | 2022 | HK | 9002 | 内部利用（ARIM事業参画者） | 機器利用 | ---- | 超高分解能走査型電子顕微鏡を用いた金ナノ粒子の微小領域観察 | 松尾 保孝 | 北海道大学 | 計測・分析 | ---- | 量子・電子制御により革新的な機能を発現するマテリアル | 次世代ナノスケールマテリアル | HK-404：超高分解能電界放出形走査電子顕微鏡 | [8 empty] | 電子顕微鏡/Electron microscopy,表面・界面・粒界制御/ Surface/interface/grain boundary control,ナノ粒子/ Nanoparticles | 直径が明記された市販の金ナノ粒子について、超高分解能電界放出形走査電子顕微鏡を用いて形状観察を行いました。装置に搭載されている各種検出器：二次電子像・反射電子像・透過像を使用し、像の見え方がどのように異なるのか、把握することを目的としました。 | 粒径が明記された金属ナノ粒子をTEMグリッド状に分散させ、試料作製を行い、超分解能走査電子顕微鏡(HK-404)にて観察を行いました。 | 加速電圧、照射電流、作動距離、検出器をパラメータとし、16パターンの走査電子顕微鏡像を得ました。金属ナノ粒子の二次電子像・反射電子像の最表面観察においては、3.0 kV , 10.0 uA , Normal-5.0 , WD 3 mmが、二次電子像・反射電子像の空間分解能判定および透過像については25.0 kV , 10.0 uA , Normal-5.0 , WD 8 mmが最適条件であることが判明しました。今回の結果を見比べる限りは、それぞれの検出器の幾何学的配置も考慮に入れたうえで、各像種についての最適な条件をきちんと出すことが肝要であるといえます。これらのデータはすべてRDEにアップロードいたしますので、電子顕微鏡画像の二値化処理やピクセルごとの輝度情報を利用した解析などにお役立ていただけると幸いです。 | NRWWH7d1cL2K8aUd
JPMXP1222CT0019 | 2768 | 2022 | CT | 19 | 内部利用（ARIM事業参画者） | 機器利用 | ---- | 自己組織化のためのアンカー部位を連結したサリチル酸メチル誘導体の開発 | 坂井 賢一 | 公立千歳科学技術大学理工学部応用化学生物学科 | 物質・材料合成プロセス | ---- | 次世代バイオマテリアル | ---- | CT-005：核磁気共鳴装置（NMR） | [8 empty] | 蛍光センサー,核磁気共鳴装置,核磁気共鳴/Nuclear magnetic resonance,バイオセンサ | 我々は，サリチル酸メチル(MS)2分子をσ鎖で連結したdyad型分子(MS-dyads)が集合体の形成に起因した特徴的な吸収・蛍光スペクトルを与えることを見出している。本研究では，MSの安定な集積体形成に必要なアンカー部位を特定するため，MS-dyadsの片側をベンゼン環で置換した誘導体や，片側のMS部位を除いて直鎖状炭化水素鎖 (n = 2~10，以降サンプル名をC2~C10と表記) を連結したMSを合成し，それらの集積特性の評価を行った。 | 合成したサンプルの吸収・蛍光スペクトルの濃度依存性から，集積体由来の特徴的な吸収・蛍光バンドが確認されるかどうかを調べた。また1H-NMR測定結果から集積体の形成過程や安定性の評価を行った。 | そもそもメトキシ体(C1)は青色蛍光を示す無色透明の液体であるが，C2とC3は青色蛍光を示す淡黄色粉末として，更には，C4〜C7は緑色蛍光を示す黄色液体，C8〜C10は緑色蛍光を示す黄色粉末として得られた。ジクロロメタン溶液の吸収・蛍光スペクトルには，希釈時，どの場合も340 nmに極大をもつ吸収スペクトルを与えたが，高濃度時に450 nm以上の波長領域で特徴的な吸収・蛍光バンドが確認されるのはC4より長い鎖をもつ場合であることがわかった。また1H-NMRの測定結果からも，C4以上の鎖で集積体の安定性がもたらされることが示唆された。 | tM0eII4AZ2f9G31X
JPMXP1222HK0111 | 3233 | 2022 | HK | 111 | 外部利用 | 機器利用 | ---- | マイクロ開口パターン基板内への誘電体多層膜光学特性評価および成膜構造評価 | 石田 周太郎 | santec株式会社 OISカンパニー研究開発グループ | 計測・分析 | ---- | 量子・電子制御により革新的な機能を発現するマテリアル | ---- | HK-408：大気中紫外光電子分光装置 | [8 empty] | 赤外・可視・紫外分光/Infrared and UV and visible light spectroscopy,表面・界面・粒界制御/ Surface/interface/grain boundary control | 誘電体多層膜を用いた光学コーティングは、使用する材料（屈折率分散）および膜厚を設計することで、さまざまな波長帯、帯域、および反射率を実現し、広範なデバイスへ応用されている。真空蒸着装置を用いて製作する誘電体多層膜をマイクロパターン開口内へ成膜する場合、開口による蒸着ガス流束の変化や側壁への原料付着による濃度変化により平坦な基板の場合とは異なる構造が成膜されるため、マイクロパターン開口内の光学特性の評価を基にした構造評価および膜構造の解析が必要であり、顕微紫外可視近赤外分光光度計を用いて上記評価結果に対する解析を行った。 | マイクロパターン開口内に成膜した誘電体多層膜の光学特性（反射率、透過率）を600 nm ~ 2000 nmに渡る帯域で顕微紫外可視近赤外分光光度計を用いて評価し、誘電体多層膜の膜構造および基板の吸収特性の解析を実施した。 | マイクロパターン開口内に成膜したサンプルと平坦基板上に成膜したサンプルに対して、顕微および平行光を用いた紫外可視近赤外分光光度計のスペクトル評価（反射率、透過率）を基に解析を実施し、成膜構造の差異およびパターン開口内への成膜プロセス条件へのフィードバックが可能なことを確認した。 | eu2hXgpPm9RX3Ukw
JPMXP1222HK0106 | 3227 | 2022 | HK | 106 | 外部利用 | 機器利用 | 共同研究 | リソグラフィ技術を利用した微細構造の作製と機能性評価 | 平井 悠司 | 公立千歳科学技術大学 理工学部 | 加工・デバイスプロセス | ---- | 量子・電子制御により革新的な機能を発現するマテリアル | その他 | HK-604：レーザー描画装置 | HK-609：ヘリコンスパッタリング装置 | HK-611：多元スパッタ装置 | HK-606：マスクアライナ | [5 empty] | リソグラフィ/Lithography,スパッタリング/Sputtering,表面・界面・粒界制御/ Surface/interface/grain boundary control | 摩擦は産業分野において、エネルギー消費や様々な部材の寿命に関わるなど、大きな課題となっている。一般的に無潤滑条件下の固体摩擦において、摩擦力は真実接触面積に依存するため、摩擦界面に微細構造を形成させて見かけ上の接触面積を減らしてたとしても、荷重の集中による界面の塑性変形によって荷重と真実接触面積が比例関係となるため、摩擦力は変化しないと言われている。一方でヘビやマダラシミなど体表が擦れる環境で生存している生物表面には微細構造があり、その微細構造も摩擦力に影響を与えていると考えられている。そこで塑性変形材料であり、産業応用も容易な金属を用いて微細構造を作製して摩擦力を測定、微細構造がどのように摩擦に影響するのか、また微細構造による摩擦力の制御可能性について研究を行った。 | 電子線リソグラフィー・レーザーリソグラフィー技術により、フォトレジスト(SU-8)マイクロスケールの溝構造を作製、その微細構造をポリジメチルシロキサン(PDMS)、次いでホットプレスによりポリスチレン(PSt)、さらにPSt微細構造に金をスパッタ後、スパッタした金表面を陰極、ニッケルを陽極とした電気鋳造によって微細構造を転写していき、最終的にニッケルの微細溝構造を作製した。作製後のニッケル微細溝構造は表面に金が残存していたため、選択的金エッチング液(AURUM-302)にて金のみを除去した。作製した各段階での表面は走査型電子顕微鏡(SEM)を用いて観察し、ニッケルの微細溝構造の摩擦力を、直径10 mmのステンレス球を圧子とし、1 mm/s の速度で測定した。 | SEMによる観察の結果、各転写段階においてきれいな微細溝構造が形成しており、最終的に金属であるニッケルの微細構造を得ることに成功した。ニッケル微小溝構造の摩擦力を測定した結果、溝に対して平行方向の摺動より、垂直方向に摺動させるほうが摩擦力が小さくなることが明らかとなった。一方、マイカを利用して作製したニッケルの平滑表面の摩擦力は、垂直方向の摩擦力よりは大きく、平行方向よりは小さい結果となった。摩擦測定後の表面を再度SEMによって観察すると、どの表面も大きく変形しているとともに、摩耗粉の堆積状態に違いが見られた。荷重の集中による変形の違いや摩耗粉の堆積具合によって摩擦力が変化することが示唆され、微小な溝構造は摩擦力に影響を与えることが明らかとなった。 | iQ4zKFgwp3Q89px1
JPMXP1222HK0109 | 3231 | 2022 | HK | 109 | 外部利用 | 共同研究 | ---- | 磁気共鳴のための2 次元電子系ナノ構造デバイス作製 | 福田 昭 | 兵庫医科大学・医学部・物理学教室 | 加工・デバイスプロセス | 計測・分析 | 量子・電子制御により革新的な機能を発現するマテリアル | ---- | HK-604：レーザー描画装置 | HK-609：ヘリコンスパッタリング装置 | HK-621：反応性イオンエッチング装置 | [6 empty] | スパッタリング/Sputtering,リソグラフィ/Lithography,膜加工・エッチング/Film processing and Etching,核磁気共鳴/Nuclear magnetic resonance,トポロジカル量子物質/ Topological quantum matter,原子薄膜/ Atomic thin film,スピン制御/ Spin control,量子効果/ Quantum effect,表面・界面・粒界制御/ Surface/interface/grain boundary control | グラフェンは、炭素原子の2次元物質であり、また２次元電子系が表面で露出していることから、表面分子吸着によってデバイスの特性を変えることができる。本研究では、２次元電子系を持つグラフェンや遷移金属ダイカルコゲナイド系の積層ナノ構造試料を作製し、抵抗検出を中心とした電子スピン共鳴（ESR）や核スピン共鳴（NMR）のための試料作製を行う。グラフェン等積層構造半導体試料をデバイス化し、分子吸着した際に伝導度がどのように変化するかを超低温・強磁場下で調べ、マイクロ波照射下での伝導度の変化を高感度に捉え、抵抗検出型磁気共鳴を試みる。 | Graphene-supermarket社製のCVD Graphene/h-BN(Gr/hBN)積層構造試料を用いてホールバー構造のデバイス加工を試みた。昨年度は、電極蒸着後のリフトオフがうまくいかなかったため、レジストをLOR-3A/AZP-1350の２層構造へと変更した。その結果、電極の作製に成功した。 | 完成したデバイスを、Raman分光法およびプローバーを用いて試料の特性評価を行い、良好な結果が得られた。しかしながら、試料を半導体パッケージにボンディングする際に、電極が弱く、取れてしまうことが分かった。現在、電極をGr/hBN上ではなく、SiO2基板に直接蒸着するような構造作製を試みている。 | yQNa8sOXcA9o6HRK
JPMXP1222HK0108 | 3229 | 2022 | HK | 108 | 内部利用（ARIM事業参画者以外） | 技術代行 | ---- | 高移動度透明アモルファス酸化物半導体薄膜トランジスタの熱電能変調解析 | 太田 裕道 | 北海道大学 | 加工・デバイスプロセス | ---- | 量子・電子制御により革新的な機能を発現するマテリアル | ---- | HK-617：原子層堆積装置（粉末対応型） | [8 empty] | ALD,表面・界面・粒界制御/ Surface/interface/grain boundary control | 数多く知られている透明酸化物半導体の中でも、ITZOは現在の有機ELテレビなどに応用されている IGZOの5倍以上の高いキャリア電子移動度を示すことから、超高解像度テレビ用の材料として期待されています。今後、さらに高解像度で綺麗なディスプレイを実現するためには、高いキャリア電子移動度を示す透明酸化物半導体が必要です。そのための材料設計指針を得るためには、まず ITZOの高いキャリア電子移動度の起源を明らかにする必要があり、本研究では研究グループ独自の熱電能電界変調法により、ITZO薄膜及びITZO薄膜トランジスタの熱電能を計測・解析しました。 | キャリア濃度の異なるいくつかの ITZO薄膜を作製し、その電子輸送特性（Hall移動度、体積キャリア濃度、熱電能）を計測しました。また、ITZO薄膜トランジスタを作製し、そのトランジスタ特性の計測と、熱電能電界変調法によるトランジスタ特性の解析を行いました。トランジスタ作製において、絶縁膜としてALDによるアルミナ膜を用いました。 | ITZO 薄膜の室温下の電子輸送特性計測、作製した ITZO薄膜トランジスタを用いての室温下のトランジスタ特性計測から、①ITZOのキャリア電子の有効質量がIGZOよりも30%ほど軽いこと、②ITZOのキャリア緩和時間が IGZO の 4 倍長いこと、③伝導層の厚さが 10nm 以上に厚いことが、ITZO の高い電子移動度の起源であることが分かりました。 | 4BfIrFiB60GtJIXH
JPMXP1222HK0105 | 3226 | 2022 | HK | 105 | 内部利用（ARIM事業参画者以外） | 機器利用 | ---- | 金ナノ三角形プレート粒子の自己組織化膜の作製 | 三友 秀之 | 北海道大学 電子科学研究所 | 計測・分析 | ---- | 量子・電子制御により革新的な機能を発現するマテリアル | 次世代ナノスケールマテリアル | HK-402：走査型透過電子顕微鏡 | HK-404：超高分解能電界放出形走査電子顕微鏡 | [7 empty] | 電子顕微鏡/Electron microscopy,表面・界面・粒界制御/ Surface/interface/grain boundary control,ナノ粒子/ Nanoparticles | 金属ナノ粒子は、特有の光機能性（局在表面プラズモン共鳴）を示す材料である。これらの粒子が近接するとプラズモンのカップリングが起こり、光増強効果を誘起できる。利用者らは、様々な形状のナノ粒子を合成し、集積化する手法を開発してきた。本研究では、気液界面におけるナノ粒子の自己組織化を利用して、三角形金ナノプレート粒子の集合化薄膜の作製し、その構造を走査型電子顕微鏡（SEM）観察によって評価した。 | 既報の論文に従って、カチオン性界面活性剤（CTA）で被覆された三角形金ナノプレートを合成した。大きさや形状の均一性を走査型透過電子顕微鏡（HD-2000）で評価した。オリゴエチレングリコールを有するアルカンチオール分子で表面を被覆し、クロロホルムに分散させた。この分散液を水面に滴下することで、三角形金ナノプレート粒子の自己組織化薄膜を作製した。自己組織化薄膜を基板に移し取り、走査型電子顕微鏡（Regulus8230）観察より、自己組織化薄膜の状態を調べた。 | 作製した三角形金ナノプレート粒子について、走査型透過電子顕微鏡（HD-2000）で大きさや形状の均一性を評価した結果、一辺の長さが 70 nm の均一性の高い正三角形の形状を有する粒子が高純度に得られたことが確認できた。また、表面修飾を行った後、水面上に展開して自己組織化膜を形成させ、ITO基板に移し取った試料について、走査型電子顕微鏡（Regulus 8230）で構造観察を行ったところ、ところどころに小さな欠損も見られたが、全体的には、きれいに配列したドメインが集まって自己組織化薄膜が形成されていることが確認できた。 | o20zYy1dGlBTPksa
JPMXP1222HK0102 | 3223 | 2022 | HK | 102 | 外部利用 | 機器利用 | ---- | ハイエントロピー合金のプラズモン材料への適応に関する研究 | 西島 喜明 | 横浜国立大学 | 計測・分析 | ---- | 量子・電子制御により革新的な機能を発現するマテリアル | ---- | HK-408：大気中紫外光電子分光装置 | HK-406：X線光電子分光装置 | [7 empty] | 電子分光,フォトニクス/ Photonics | 新たに開発したハイエントロピー合金系の仕事関数を決定するため、光電子分光法による評価支援を受けた。 | 紫外線光電子分光装置UPSにより仕事関数の決定を行った。 | ハイエントロピー合金とその構成材料である各種金属の仕事関数を評価することで、合金化がなされていることを確認できた。また、合金化することによる特徴をその他の分析と組み合わせることで明らかにすることができた。 | 5jNqOa250A52Z849
JPMXP1222HK0104 | 3225 | 2022 | HK | 104 | 内部利用（ARIM事業参画者以外） | 機器利用 | ---- | プラズモン／層状化合物ナノ構造の分光特性 | 上野 貢生 | 北海道大学 | 加工・デバイスプロセス | 計測・分析 | 量子・電子制御により革新的な機能を発現するマテリアル | ---- | HK-404：超高分解能電界放出形走査電子顕微鏡 | HK-601：超高精度電子ビーム描画装置(100kV) | HK-610：コンパクトスパッタ装置 | HK-616：原子層堆積装置 | HK-621：反応性イオンエッチング装置 |  |  |  |  | 蒸着・成膜/Evaporation and Deposition,ALD,スパッタリング/Sputtering,リソグラフィ/Lithography,EB,膜加工・エッチング/Film processing and Etching,電子顕微鏡/Electron microscopy,フォトニクス/ Photonics | 本研究では、層状化合物であるグラフェンのナノ構造を作製して赤外波数域におけるプラズモン特性を明らかにするとともに、分子振動モードとのFano共鳴を利用した化学センサーを構築することを目的とする。また、発光性の遷移金属ダイカルコゲナイド層状化合物とプラズモンナノ構造との相互作用を明らかにし、発光デバイス、波長変換デバイス、および光エネルギー変換デバイスに応用することを目的とする。 | 電子ビームリソグラフィー／反応性イオンエッチングによりグラフェンのナノ構造を作製した。また、MoS2やWSe2単層の薄片上に電子ビームリソグラフィー／リフトオフ法により金ナノ構造を作製し、種々の分光特性を検討した。なお、今年度は、あらかじめガラス基板上に上記の方法で金ナノ構造を作製し、その後にCVD合成した遷移金属ダイカルコゲナイド層状化合物の薄片を積層する方法も用いた。また、MoS2とWSe2の薄片を積層したファンデルワールスヘテロ構造の作製も行った。作製した金ナノ構造／遷移金属ダイカルコゲナイド層状化合物やそのヘテロ構造を用いて種々の分光特性を検討した。 | 電子顕微鏡観察からグラフェンナノ構造が精緻に作製できていることを確認した。顕微FT-IRによる測定から、グラフェンナノ構造が中赤外波数域においてプラズモン共鳴を示すことを明らかにした。一方、金ナノ構造／MoS2または金ナノ構造／WSe2ナノ構造においてプラズモン共鳴に基づく顕著な発光増強が観測された。フェムト秒レーザー照射に基づいて発生した第二高調波の作用スペクトルを測定したところ、光電場増強が大きい波長域において第二高調波の強度が高くなることを明らかにした。ヘテロ構造に関しては、電荷移動準位に由来する顕著なバンドがWSe2よりも長波長側に生じた。次年度は、プラズモンとの共鳴条件下において、遷移金属ダイカルコゲナイド層状化合物ヘテロ構造の電荷移動準位からの発光特性について検討する予定である。 | 707PKj5TSPCsiD10
JPMXP1222HK0110 | 3232 | 2022 | HK | 110 | 内部利用（ARIM事業参画者以外） | 機器利用 | ---- | 電極触媒反応を加速する構造電極の作成 | 福島 知宏 | 北海道大学 理学研究院 化学専攻 | 加工・デバイスプロセス | ---- | 量子・電子制御により革新的な機能を発現するマテリアル | ---- | HK-604：レーザー描画装置 | HK-609：ヘリコンスパッタリング装置 | HK-611：多元スパッタ装置 | HK-620：ICP高密度プラズマエッチング装置（フッ素） | HK-701：電子ビーム描画装置(30kV) |  |  |  |  | リソグラフィ/Lithography,スパッタリング/Sputtering,蒸着・成膜/Evaporation and Deposition,EB,量子効果/ Quantum effect,表面・界面・粒界制御/ Surface/interface/grain boundary control | 電気化学反応の制御は次世代エネルギー変換反応に向けて重要な課題である。本研究ではナノ構造における電場集中効果を利用して、電極触媒特性の精密制御を目的としている。そこでnmオーダーで構造が精密に制御された構造電極を作成し、それらの幾何特性、光学特性評価を行い、電極触媒特性に関して検証を行った。 | 研磨したグラッシーカーボン電極上にレジストをスピンコートし、電子線ビームリソグラフィとレーザー描画装置によるパターン形成と、EB蒸着やスパッタを利用してCrエッチングマスクを作製、ドライエッチングによりグラッシーカーボンをエッチングし、数十µm2程度の投影面積を有するナノ構造電極の配列構造を作成した。顕微反射計測により光学特性の評価を行い、電極触媒特性の評価を行った。 | ナノ構造電極の作成を行った。レジスト描画の設計に近い精度での構造形成をSEMより確認し、数nmオーダーでのサイズ制御が可能となることを明らかとした。さらには電極反応へと利用するためにこれらのナノ構造が密に分布した構造配列を作成し、一つの構造配列が顕微観測において十分に確認可能な数十µm2程度の投影面積を有するナノ構造電極の配列構造を作成した。顕微反射計測を行ったところ、プラズモン共鳴に由来する散乱ピークが観測され、ナノ構造体の存在が確認された。また電気化学反応に伴う気体生成を利用して動画観測による触媒特性評価を行ったところ、構造に依存した電極触媒特性が観測された。以上の検討から構造電極の作成手法を確立し、電極触媒特性への利用を可能とした。 | P8Wyt9pQ4hT1Ho6K
JPMXP1222HK0103 | 3224 | 2022 | HK | 103 | 内部利用（ARIM事業参画者以外） | 機器利用 | ---- | 結合系プラズモニックナノ構造の近接場分光特性と超高速ダイナミクス | 上野 貢生 | 北海道大学 | 加工・デバイスプロセス | 計測・分析 | 量子・電子制御により革新的な機能を発現するマテリアル | ---- | HK-601：超高精度電子ビーム描画装置(100kV) | HK-606：マスクアライナ | HK-610：コンパクトスパッタ装置 | HK-611：多元スパッタ装置 | HK-620：ICP高密度プラズマエッチング装置（フッ素） |  |  |  |  | 蒸着・成膜/Evaporation and Deposition,スパッタリング/Sputtering,リソグラフィ/Lithography,EB,膜加工・エッチング/Film processing and Etching,電子顕微鏡/Electron microscopy,フォトニクス/ Photonics | 本研究では、プラズモンと励起子や他の光学モードとの結合を利用して、プラズモン共鳴の位相緩和ダイナミクスを制御し、高い光電場増強場の構築に基づいて、高効率な光化学反応場を構築することを目的とする。本年度は、プラズモン共鳴の長寿命化を図るために、プラズモンよりも長寿命な光学モードや励起子との結合を利用することにより、プラズモン共鳴の長寿命化を試みた。 | 一次元フォトニック結晶上にナノギャップを有する金２量体構造を電子ビームリソグラフィー／リフトオフ技術により作製し、種々の分光特性を明らかにするとともに、超短パルスフェムト秒レーザーを用いた干渉型ポンプ＆プローブ測定技術により位相緩和ダイナミクスを測定した。また、ポルフィリンのJ会合体分子とプラズモン共鳴を結合させ、近接場分光測定を行うとともに、時間領域差分法を用いた電磁界シミュレーションにより、位相緩和ダイナミクスの変化を検討した。 | 一次元フォトニック結晶上に配置されたナノギャップ金2量体構造の近接場スペクトルを測定したところ、フォトニックストップバンドの波長において、高い光電場増強効果が得られることが明らかになった。そこで、位相緩和ダイナミクスを計測したところ、自己相関波形はプラズモン構造が無い場合に比べて顕著にブロード化し、プラズモン共鳴の位相緩和寿命は2～3倍に長寿命化することが明らかになった。表面増強ラマン散乱計測を行ったところ、ラマン散乱強度がガラス基板上に配置したときよりも一次元フォトニック結晶上に構造を配置したときの方が数倍大きくなることから、プラズモン共鳴の長寿命化が光化学過程の増幅に繋がったことが明らかになった。一方、ポルフィリンJ会合体との結合系においては、近接場励起スペクトルにおいても顕著なスペクトルの分裂が観測され、分散曲線から強結合条件を満たすことが明らかになった。電磁界シミュレーションにおいては、励起子との強結合系において顕著なプラズモン共鳴の長寿命化が観測された。次年度には、プラズモンの長寿命化を実験的に計測する予定である。 | RX2dmh68dDGpsHa8
JPMXP1222HK0107 | 3228 | 2022 | HK | 107 | 外部利用 | 機器利用 | ---- | フォトリソグラフィ技術によるX線レーザーイメージング用試料ホルダの作製 | 城地 保昌 | 高輝度光科学研究センター | 加工・デバイスプロセス | 計測・分析 | 量子・電子制御により革新的な機能を発現するマテリアル | ---- | HK-606：マスクアライナ | HK-621：反応性イオンエッチング装置 | HK-401：収差補正走査型透過電子顕微鏡 | HK-402：走査型透過電子顕微鏡 | HK-404：超高分解能電界放出形走査電子顕微鏡 |  |  |  |  | X線自由電子レーザー,電子顕微鏡/Electron microscopy,放射光/Synchrotron radiation,リソグラフィ/Lithography,膜加工・エッチング/Film processing and Etching,原子薄膜/ Atomic thin film,フォトニクス/ Photonics | 課題申請者らの研究グループは、X線自由電子レーザー施設SACLA（さくら）において、溶液中試料のナノイメージングが可能な新規イメージングシステムを開発している。本課題の目的は、窒化ケイ素（SiN）薄膜を蒸着したシリコン基板にフォトリソグラフィ技術を適用し、本イメージングシステムに不可欠な試料ホルダを作製することである。さらに、すでに製造プロセスが確立された汎用試料ホルダの量産だけでなく、試料ホルダの先端化・高機能化を目指した基礎検討も実施している。 | 2022年度は、マスクアライナーや反応性イオンエッチング装置を利用して、300枚以上の試料ホルダを作製した。特に、生体粒子の単粒子イメージングを目指して、SiNの厚さが従来の1/10である20 nmの基板を利用した、超低バックグラウンド試料ホルダの作製プロセスの確立に注力した。作製した試料ホルダ表面の分析・評価には、各種の電子顕微鏡を利用した。 | 試料ホルダ作製プロセスにおける洗浄工程と作製後の評価方法を確立することで、再現性良く、X線レーザー測定時に試料ホルダからの背景散乱強度を抑制することができた。その結果、従来の試料ホルダを利用した際は、その背景散乱強度に埋もれてしまっていた生体粒子からの信号を、感度よく検出できることが示唆されるデータを取得できた。今後、データ解析を進め、2023年度中の論文作成を目指す。また、作製した汎用試料ホルダを利用した研究結果が3報、インパクトファクターが10以上の学術論文誌に発表された。その結果に関したプレスリリースも実施し、日刊工業新聞などに取り上げられた。 | P9kZKax71IiP7aJF
JPMXP1222HK0101 | 3222 | 2022 | HK | 101 | 外部利用 | 機器利用 | 技術代行 | Development of semiconductor radiation detector for medical imaging | 菊池 洋平 | 東北大学 工学研究科 量子エネルギー工学専攻 | 加工・デバイスプロセス | ---- | 量子・電子制御により革新的な機能を発現するマテリアル | ---- | HK-611：多元スパッタ装置 | HK-604：レーザー描画装置 | HK-620：ICP高密度プラズマエッチング装置（フッ素） | [6 empty] | 膜加工・エッチング/Film processing and Etching,蒸着・成膜/Evaporation and Deposition | 医用画像診断装置は臨床現場において不可欠なものとなっている。その画像の性能にはこれらの放射線を計測するための放射線検出器の性能に大きく依存する。本課題は高解像度と高いエネルギー分解能に寄与することが可能な医用画像モダリティ用の半導体検出器の開発に関するものである。半絶縁性ヒ化ガリウム（Semi-insulation Gallium Arsenide、以下、SI-GaAs）は工業的な利用性と性能に関する潜在的可能性に富んだ放射線検出器用材料である。我々はSI-GaAsウエハの両面にオーミック・ショットキーそれぞれのタイプの積層金属電極膜を形成し、さらにハンドリング性の向上などを目的とする不動態層で電極面を保護した検出器のサンプルデバイスの作製を試みた。 | Double sided strip（DSS）タイプのSI-GaAs検出器のサンプル作製を試みた。このデバイスはSI-GaAsウエハ（センサ面積：≈ 20×20 mm2）の表・裏の両面にDSS電極（各面に直行する短冊状（ストリップ）の電極群を設けた電極）を形成することで形成されている。各面の電極は異なった積層金属電極構造をしており、一面はGe/Au/Ni/Auの構造のオーミックタイプの電極、もう一面はTi/Pt/Auの構造を持つショットキー電極である。いずれの面においてもストリップ電極は200 µmピッチで配列しており、各ストリップの幅は180 µmである。また、不動態層にはSiO2によって形成した。この層は表面・裏面両面の電極を覆うように形成され、信号の引き出しのためのスルーホールが設けられている。このスルーホール部には金のパッドが設けられた。 | ドライエッチングをベースとしたプロセスに基づいてストリップ電極を一定の歩留まりで形成することに成功した。この結果には２層レジストを活用したことが貢献しているものと推測される。また、作製したサンプルの電気的特性について行った初期評価においては、電極がショットキー接合を形成していることを示唆する整流性が確認された。 | 724p9bpdOF80bzwj
JPMXP1222HK0099 | 3220 | 2022 | HK | 99 | 外部利用 | 機器利用 | ---- | 原子層堆積法を用いた赤外光ファイバーセンサーへの機能性ナノ薄膜形成 | 上原 日和 | 自然科学研究機構核融合科学研究所 | 加工・デバイスプロセス | ---- | 量子・電子制御により革新的な機能を発現するマテリアル | ---- | HK-618：プラズマ原子層堆積装置 | [8 empty] | ALD,原子薄膜/ Atomic thin film,表面・界面・粒界制御/ Surface/interface/grain boundary control | 本研究では、赤外光ファイバーセンサーの社会実装を視野に、フッ化物ファイバーへの新規耐水コーティング技術を開発する。原子層堆積法（ALD:Atomic Layer Deposition）は、半導体分野において近年注目され始めている緻密成膜法であるが、これを光学分野にいち早く取り入れ、光ファイバーセンサーへのALD保護膜形成を世界に先駆けて実証する。 | 代表者らは、赤外吸収分光と光ファイバーセンサーとを組み合わせた「赤外光ファイバーセンサー」に高い将来性を感じ、令和3年度より開発をスタートしており、最近、世界初のインライン型・赤外式フッ化物光ファイバーセンサーを実証した。その一方で、フッ化物ガラスは耐水性が低いことが実用化の障壁となっている。本研究では、従来課題を克服し得るALD法でのファイバー保護技術を新たに確立すべく、優れたALD技術を有する松尾氏との協働で研究を進める。 | 令和4年度前期にかけて、金属酸化膜によるフッ化物ファイバーの耐候保護の検証をおこなった。貴拠点設備を利用してフッ化物ガラス光ファイバーセンサー上に金属酸化物（Al2O3、TiO2）を厚さ50 nmずつ積層し、電子顕微鏡観察と元素マッピングによって、ガラスファイバーの側面・端面・樹脂被覆部および被覆部との界面の全体に所望の膜が連続的にコーティングされていることを確認した。また、フッ化物のコアレス光ファイバーを温水に浸漬させながらプローブ光を導波させ、透過率の時間変化を測定する手法で加速劣化試験をおこない、ALDによる金属酸化膜の形成によって耐水性が飛躍的に向上することを実証した。さらに、液体センサー利用で重要となる親水性の制御にも成功した。これらの成果は、産業応用が大いに期待されるため、幣機構と北大、秋田県大との共同で特許出願をおこなった。 令和4年度の後期には、貴拠点に新たに導入されたプラズマALD装置を利用し、金属窒化物のALD成膜を試みた。令和5年2月には、本事業の助成で北大電子研を訪問し、光デバイスへの金属窒化膜の成膜を試みた。アンモニアや窒素を活性ガスに用いた、窒化アルミニウムや窒化チタン、窒化ケイ素などの成膜が可能な環境が整備されていることを確認した。来年度は、膜質の評価をもとに成膜プロセスを最適化するとともに、光ファイバー上への成膜を試み、デバイス耐候性の評価を行う予定である。 | EXVEXzDJnF4S3GYW
JPMXP1222HK0100 | 3221 | 2022 | HK | 100 | 外部利用 | 機器利用 | ---- | 酸化チタン被覆金ナノ粒子配列体薄膜における活性酸素発生効率の膜厚依存性 | 鶴崎 勇斗 | 徳島大学大学院創成科学研究科理工学専攻光システムコース | 加工・デバイスプロセス | 計測・分析 | 量子・電子制御により革新的な機能を発現するマテリアル | 次世代バイオマテリアル | HK-401：収差補正走査型透過電子顕微鏡 | HK-403：集束イオンビーム加工装置 | HK-611：多元スパッタ装置 | HK-616：原子層堆積装置 | HK-617：原子層堆積装置（粉末対応型） |  |  |  |  | 蒸着・成膜/Evaporation and Deposition,ALD,スパッタリング/Sputtering,膜加工・エッチング/Film processing and Etching,電子顕微鏡/Electron microscopy,走査プローブ顕微鏡/Scanning probe microscopy,集束イオンビーム/Focused ion beam,光学顕微鏡/Optical microscopy,赤外・可視・紫外分光/Infrared and UV and visible light spectroscopy,フォトニクス/ Photonics,抗菌・抗ウイルス材料/ Antibacterial/antiviral materials | 人口の急速な高齢化が進む日本において癌の新しい治療法は各所で研究され、発見・確立が期待されている。そんな中、従来の治療法に比べ、安全で患者への負担も少ないことで注目を集めているのが光を用いた治療法である。そして、金ナノ粒子と光触媒の複合材料は励起波長を変えることで光線力学的療法(PDT)と光温熱療法(PTT)両方の効果を発揮できる。PDTで利用する活性酸素は、癌の転移を防ぐ作用を持つ反面、老化や動脈硬化などの原因になるため、癌治療に応用するには局所的な活性酸素発生量の調節が必要である。そこで活性酸素発生ナノ医療デバイスのモデルサンプルとして、金ナノ粒子含有酸化チタン薄膜(Au/TiO₂膜)を作製して、金ナノ粒子の粒径や酸化チタン層の膜構造、結晶構造評価などを行い、膜厚が光触媒作用に及ぼす効果を解明することを目的とする。 | ガラス基板に金ナノ粒子を単層で吸着させた試料に対して、原子層堆積装置（ALD）を用いて10-200 nmの厚さで酸化チタンの成膜を行った。作製した試料をSTEM観察で使用できるように、収束イオンビーム(FIB)加工を行った。 | 収差補正透過電子顕微鏡を用いて、EDSやEELSの結果などからFIBサンプルの結晶構造評価を行った。様々な膜厚の酸化チタンについての分析を行ったが、格子縞は見られなかったためアモルファスであることが分かった。 | 4PZS2G5a4I9qmWv4
JPMXP1222HK0098 | 3219 | 2022 | HK | 98 | 外部利用 | 機器利用 | ---- | 超伝導デバイスの作製 | 柴田 浩行 | 北見工業大学 地球環境工学科 | 加工・デバイスプロセス | ---- | 量子・電子制御により革新的な機能を発現するマテリアル | ---- | HK-603：超高速スキャン電子線描画装置(130kV) | HK-604：レーザー描画装置 | HK-609：ヘリコンスパッタリング装置 | HK-620：ICP高密度プラズマエッチング装置（フッ素） | HK-705：ダイシングソー |  |  |  |  | リソグラフィ/Lithography,膜加工・エッチング/Film processing and Etching,スパッタリング/Sputtering,EB,フォトニクス/ Photonics,超伝導/ Superconductivity | 最近、超伝導細線を用いた光子検出器や3端子素子の開発が活発化している。本研究では窒化ニオブ（NbN）および窒化モリブデン（MoN)を用いた超伝導マイクロストリップ光子検出器（Superconducting Microstrip Photon Detector, SMSPD）および超伝導ナノ細線トランジスタ（nano cryotron, nTron）を作製した。 | 厚さ5 nmのMoNおよびNbN薄膜をDCマグネトロンスパッタ法により成長後、フォトリソグラフィにより幅20-50 microの超伝導細線を作製した。その後、レーザー直接描画装置または電子線描画装置を用いて、SMSPDおよびnTronを作製した。図1にメアンダ形状または渦巻き形状のSMSPD、図2にnTronのSEM像を示す。 | SMSPDの電流電圧特性は大きな臨界電流密度とヒステリシスを有し、光特性評価により光子検出が可能であることを確認したが、ラッチングが生じたため連続動作しなかった。この原因はレジスト残滓などのため接触抵抗が大きくなったためと考えられ、現在再作製中である。nTronはゲート電流印加によりソース―ドレイン間の臨界電流が低下し、ゲート動作することが判った。 | k5d59C7LnbvznmxL
JPMXP1222HK0097 | 3078 | 2022 | HK | 97 | 内部利用（ARIM事業参画者以外） | 機器利用 | ---- | Visualization of quantum coherence under modal strong coupling | Liu Yen-En | Hokkaido University, RIES | 計測・分析 | 加工・デバイスプロセス | 量子・電子制御により革新的な機能を発現するマテリアル | 革新的なエネルギー変換を可能とするマテリアル | HK-405：時間分解収差補正光電子顕微鏡システム | HK-603：超高速スキャン電子線描画装置(130kV) | HK-616：原子層堆積装置 | HK-617：原子層堆積装置（粉末対応型） | HK-609：ヘリコンスパッタリング装置 |  |  |  |  | 電子顕微鏡/Electron microscopy,電子分光,蒸着・成膜/Evaporation and Deposition,スパッタリング/Sputtering,EB,原子薄膜/ Atomic thin film,量子コンピューター/ Quantum computer,フォトニクス/ Photonics,量子効果/ Quantum effect,表面・界面・粒界制御/ Surface/interface/grain boundary control,電極材料/ Electrode material | Previously, our team has demonstrated that thequantum coherence exists between the localized surface plasmon resonance (LSPR)modes of the Au-nanodisks (Au-NDs) under strong coupling with a Fabry-Perot (FP) nanocavity. In this research, we applied photoemission electron microscopy (PEEM) to observe the near-field distributionof the Au-NDs clusters/TiO2/Au-film (ATA) structures as well as theAu-NDs clusters/TiO2 (AT) structures. The observed near-fieldpattern of ATA strongly suggests the existence of quantum coherence, and by thePEEM measurement, the size of the effective area of the quantum coherence,coherence area, could somehow be estimated. | Sample fabrication: TiO2 thin filmwas deposited by the atomic layer deposition (ALD), and for ATA, a thickAu-film was deposited by the helicon sputtering beneath the TiO2film. The Au-NDs were fabricated by the electron-beam lithography, followed bythe Ti (adhesion layer), Au deposition by helicon sputtering, and the lift-offprocess. The Au-NDs were arranged as hexagonal clusters with various particlenumbers (PNs). The absorption spectra of the fabricated samples were evaluated toconfirm their qualities.PEEM measurement: The clean sample wasdelivered into PEEM chamber and annealed multiple times. Then, a -20 kVof potential was applied to the sample. Under laser pulse irradiation, the emitted electron (photoemission) would be collected by theobjective lens, and the photoemission distribution under a field of view (FOV) couldbe visualized by a CCD camera. During measurement, a wavelength tunable (690-900 nm) femtosecondlaser excitation source was used to deliver 100-fs laser pulses with abandwidth of approximately 15 nm. The excitation laser was introduced to thesample at normal incidence with circular polarization. The PE distributionimages were taken under a FOV of f2.5 mm and averaged by 32 times. | The PE patterns under the PE intensity peakwavelength of ATA and AT structures with various PNs were observed. The PEdistribution within a Au-NDs cluster of ATA was obviously stronger at the rimof the cluster and the center of the cluster was dark, while that of AT wasrather homogeneous compared to ATA. For ATA, the LSPR modes of each Au-NDscould not be considered separately due to quantum coherence. Therefore, whenexcited by the incident laser, LSPR of the Au-NDs exchange energy with eachother, leading to the interference pattern of PE. On the contrary, withoutquantum coherence, Au-NDs in AT were excited independently by the incidentlaser, which showed rather homogenous PE distributions. | eYSV4jK78lj4Zyu2
JPMXP1222HK0095 | 3076 | 2022 | HK | 95 | 外部利用 | 機器利用 | ---- | Fabricating NiO photocathode under strong coupling for photoreduction reaction | Zhao Shuo | Harbin Institute of Technology | 加工・デバイスプロセス | 計測・分析 | 量子・電子制御により革新的な機能を発現するマテリアル | ---- | HK-611：多元スパッタ装置 | HK-618：プラズマ原子層堆積装置 | HK-607：EB蒸着装置 | HK-616：原子層堆積装置 | HK-404：超高分解能電界放出形走査電子顕微鏡 |  |  |  |  | 電子顕微鏡/Electron microscopy,スパッタリング/Sputtering,蒸着・成膜/Evaporation and Deposition,ALD,フォトニクス/ Photonics | In this study, we fabricate nickel oxide (NiO) thin-film photocathodes under the modal strong coupling conditions toenhance the photochemical reaction efficiency, especially the carbon dioxide reduction reaction. Photoelectrode under modal strong coupling conditions was demonstrated to broaden the harvesting spectrum region, and even improve the internal quantum efficiency of chemical reactions.[1,2]Copper is one of the most attractive metals to synthesize hydrocarbons from CO2 because of its optimal binding ability with CO2 and the reaction intermediates.[3] Herein, we investigate a plasmonic photocathode system composed of Cu-Au alloy nanoparticles (CuAu-NPs)/NiO/Pt film, which utilizes the advantage of the coupling between the localized surface plasmon resonance (LSPR) and the Fabry-Pérot (FP) cavity for light absorption enhancement. | The CuAu-NPs/NiO/Pt structure was fabricated on a silica glass substrate with dimensions of 10×10×1.0 mm3. The silica substrates were cleaned with acetone, methanol, and deionized water in an ultrasonic bath for 5 min and dried by nitrogen flow. A layer of Pt-film (~100 nm) was deposited onto a silica glass substrate by a sputtering system (ULVAC, QAM-4-STS) with a 2-nm Ti adhesion layer. A 45-nm NiO film was deposited by sputtering in oxygen on the Pt-film at room temperature. Cu and Au thin film were sequentially evaporated by an electron-beam evaporator (EIKO, EB-580) at a deposition rate of 0.1 Å/s. Finally, the samples were annealed in a nitrogen atmosphere at 300°C for 2 h, and CuAu-NPs appeared on the NiO film surfaces. | Figure 1 (a) shows the surface morphology of NiOfilm deposited on 100-nm Pt film. A smooth NiO surface was identified. Figure 1 (b) shows the XRD spectrum of 45-nm NiO/Pt-film. Characteristic NiO crystal peaks were observed, indicating a good crystallinity of NiO fabricated by the sputtering in oxygen. Before Cu-Au alloy nanoparticle deposition, we measured the photoelectrochemical properties of the NiO/Pt film. Figure 2(a) shows the C-V curve of NiO/Pt-film as fabricated. The flat-band potential was also measured by Mott-Schottky plot, as shown in Figure 2(c). The flat-band potential was calculated to be 0.433 V vs. SCE. A post-annealing treatment was performed to improve the photoelectrochemical properties of the NiO/Pt film. Figure 2(c) shows the C-V curve of NiO/Pt film after annealing at 500 ℃. It is noted that the flat band potential was increased to 1.132 V vs. SCE after annealing which is corresponding to the reference value. Based on the fabricated NiO/Pt film samples, we will deposit CuAu NPs on NiO/Pt film and apply them for CO2 reduction by measuring the photocurrent conversion efficiency and the reaction products. | Rx9o239mosL3L2KJ
JPMXP1222TU0068 | 1262 | 2022 | TU | 68 | 内部利用（ARIM事業参画者以外） | 技術代行 | ---- | 岩石構成鉱物のマイクロ破壊靭性評価 | 坂口 清敏 | 東北大学 環境科学研究科 | 計測・分析 | ---- | 高度なデバイス機能の発現を可能とするマテリアル | ---- | TU-507：集束イオンビーム加工装置 | [8 empty] | 無機系材料・物質群, 鉱物・岩石,集束イオンビーム/Focused ion beam | 未利用の超臨界地熱資源の有効利用や高レベル放射性廃棄物の地層処分は，いずれも地殻を対象とする重要な課題であり，その達成に必要不可欠なものは「安全性の担保」である。この「安全性の担保」を支配するキーワードは「き裂」であり，換言すれば「岩石破壊の理解と制御」である。しかし，2000年以降この分野の研究には大きな進展は少なく，新しい概念（不均質であり，力学的異方性示す物質としての岩石）の導入に基づく理論の体系化は未完である。複雑な場である地殻を対象とする身近で，かつ重要な施策の進展と障壁となる課題の解決には，新しい概念に基づく岩石破壊理論の体系化は必要不可欠である。本研究では，不均質体である岩石の破壊進展機構を，従来のマクロな視点での評価のみならず，ミクロな視点においても詳細に評価し，岩石のマクロ破壊靭性とマイクロ破壊靭性の共依存の観点から解明する。すなわち，岩石の破壊靭性や変形特性をより正確に評価した上で，岩石の破壊進展機構を解明し，岩石破壊力学において新たな局面の展開を目指す。 | 岩石の構成鉱物（石英、カリ長石、斜長石、黒雲母）の個々の破壊靭性試験および２つの鉱物の粒界の破壊靭性試験 を行うために，FIBを用いて3種類の寸法の供試体(10µm×10µm×50µm，20µm×20µm×50µm，20µm×20µm×100µm)を作製した。作製手順の概要を図１に示す。図２に作製した供試体をの例を示す。 | 石英、カリ長石、斜長石の3種の鉱物の粒界について、粒界を含む供試体を作製しMFT試験を行った。粒界のMFTは大きい方から石英-カリ長石（K_IC=0.47 [MPa√m]）、斜長石-カリ長石（K_IC=0.27 [MPa√m]）、石英-斜長石（K_IC=0.10 [MPa√m]）であった。粒界を含む場合のMFTはそれぞれを構成する単一鉱物のMFTに比べ小さいことから、粒界が存在することで鉱物の強度（破壊靭性）が低下することが示された。 | Jum58kHVDt9wwCDb
JPMXP1222TU0084 | 1264 | 2022 | TU | 84 | 内部利用（ARIM事業参画者以外） | 機器利用 | ---- | ⾦属磁性体における新規電気磁気効果の開拓 | 須藤 健太 | 東北大学 金属材料研究所 | 計測・分析 | ---- | 高度なデバイス機能の発現を可能とするマテリアル | 量子・電子制御により革新的な機能を発現するマテリアル | TU-507：集束イオンビーム加工装置 | [8 empty] | 磁性材料,集束イオンビーム/Focused ion beam | 本研究では空間反転対称性を破る結晶・磁気構造を持つ物質群を対象に、集束イオンビーム加工装置(Versa3D）を用いて単結晶の微細加⼯を⾏い、電気伝導測定を⾏う。 | 集束イオンビーム加工装置を用いてステージに固定した単結晶試料から、結晶軸に注意しながら厚さ100μm、大きさ～101μm×～101μmの薄板を切り出した。一度集束イオンビーム加工装置から薄板を取り出し、基盤にトランスファー後、金薄膜を蒸着し再度集束イオンビーム加工装置へとセットした。金薄膜と試料を希望の素子形状になるまでガリウムイオンビームで削り加工を行った。 | 集束イオンビーム加工装置で作成したデバイスを図1に示す。本研究では、微細加工を施したジグザグ反強磁性において非相反電気抵抗を測定した。図1のような微細加工デバイスにより、結晶のb及びc軸方向の電気抵抗を同時に測定することができる。測定の結果、ゼロ磁場にもかかわらず非相反電気抵抗が生じることを見出した。これはジグザグ鎖上のスピンが反強磁性秩序することによる空間反転対称性と時間反転対称性の破れから説明できると考えた。 | Z3aS0g1Ap5w6UoBn
JPMXP1222HK0094 | 3055 | 2022 | HK | 94 | 外部利用 | 共同研究 | ---- | 金属含有レジストのイオンビーム照射の基礎的検討 | 岡本 一将 | 大阪大学 産業科学研究所 | 加工・デバイスプロセス | ---- | 量子・電子制御により革新的な機能を発現するマテリアル | ---- | HK-103：マルチビーム超高圧電子顕微鏡 | [8 empty] | リソグラフィ/Lithography,膜加工・エッチング/Film processing and Etching,表面・界面・粒界制御/ Surface/interface/grain boundary control | 金属含有のレジスト材料はEUVリソグラフィ用次世代材料として期待されている。そこでこれらの薄膜試料をターゲットとしてマルチビーム超高圧電子顕微鏡を用いてイオンビーム照射場でのパターン化についての基礎的検討を行った。 | 表面処理を行ったSiウエハにカルボン酸配位子を持つ亜鉛と銅をレジストとしてスピンコートにより成膜を行い、試料を準備した。その後マルチビーム超高圧電子顕微鏡の300kVイオン加速器を用いて、Arイオンの照射を行った。その後現像処理を行い、７００℃で２時間加熱を行い、生成した試料のSEM観察を行った。 | イオンビームの照射線量については、電子線でパターニング可能な線量に換算した量に設定し、照射を行った。図は亜鉛含有試料で照射部分が現像（トルエン）により溶け残った部分のSEM像である。結果として、ZnO膜の生成が確認でき、イオンビーム照射においてもネガ型レジストとしての機能が確認できた。また銅含有試料においても同様にCuO膜の形成が認められた。 | En7vssGnSjykvxuO
JPMXP1222HK0093 | 3054 | 2022 | HK | 93 | 外部利用 | 機器利用 | ---- | コラーゲン人工腱の開発 | 柚木 俊二 | 北海道大学 産学・地域協働推進機構 バイオマテリアル構造設計部門 | 計測・分析 | ---- | 量子・電子制御により革新的な機能を発現するマテリアル | ---- | HK-404：超高分解能電界放出形走査電子顕微鏡 | [8 empty] | コラーゲン,フィブリル,腱,配向,整列,電子顕微鏡/Electron microscopy,表面・界面・粒界制御/ Surface/interface/grain boundary control | 人工腱を開発に用いるコラーゲン糸のナノフィブリル構造を観察し、整列していることを実証する。糸のサイズを計測する。 | コラーゲン糸の縦断面および横断面を作製し、白金コーティングを行った後にナノフィブリルの形態を観察した。断面像を取得し、Image Jを用いた画像解析により断面積を求めた。 | 直径120µmのコラーゲン糸については、メス羽で切れ目を入れて、手作業で縦（糸の軸方向）断面試料を作製した。糸の内部は、表層から芯部に至るまで軸方向に整列したナノフィブリルで充填されていることを確認した。更に細い糸については樹脂包埋し、ミクロトームで断面試料を作製した。最小で直径31µmの縦断面を作製し、軸方向へのフィブリル整列を観察した。 | ua0NnhG5Ev81m4Gr
JPMXP1222TU0065 | 1261 | 2022 | TU | 65 | 外部利用 | 機器利用 | 技術代行 | Weak Micro-Via のメカニズムの研究 | 西嶋 雅彦 | 大阪大学 産業科学研究所 | 計測・分析 | ---- | 高度なデバイス機能の発現を可能とするマテリアル | ---- | TU-504：超高分解能透過電子顕微鏡 | TU-507：集束イオンビーム加工装置 | TU-508：集束イオンビーム加工装置 | [6 empty] | 配電・接合・実装, 配線, パッケージング,電子顕微鏡/Electron microscopy,イオンミリング/Ion milling,集束イオンビーム/Focused ion beam,電子回折/Electron diffraction | CPUをはじめとした半導体の高密度実装にはマイクロビアコンタクトが使われている。この銅配線はめっきプロセスを利用し形成されるが、電解めっき/無電解めっき/内装銅の界面にはマイクロボイドやナノボイドが出現し加熱や通電使用によりクラック（接合破壊）発生や破損につながると考えられることから半導体実装品の信頼性を大きく損なうと考えられているが従来問題とされてこなかった。本研究ではナノ～マイクロ空隙の解析を行い、形成の原因解明と抑制、ボイドレス達成による信頼性の向上を目的とし先端電子顕微鏡によるこれらマイクロ・ナノボイドの解析を行う。また空隙中に残渣充填物があればその構成元素や形態を調査しボイド形成条件との関連を調査委する。本観察では高品質なデュアルビーム型集束イオンビーム装置による TEM試料作製も行う。 | マイクロビアコンタクトの断面TEM試料を機械研磨後、集束イオンビーム（FIB)により電解めっき/無電解めっき/内装銅の界面部分の観察用極薄片試料を作製し、収差補正型透過型電子顕微鏡によりナノボイドの観察、分析を行う。 | 電解めっき/無電解めっき/内装銅部分では主にナノボイドは無電解めっき層（200～400um膜厚）に出現している事が確認された。この無電解めっき層の特に無電解めっき/内装銅界面にナノボイドは多数みられる事から主にこの界面部分に発生しているナノボイド（列）からクラック等に発展する事が想定される。また元素分析の結果、ナノボイド中には一様ではないが真空ではなく残留充填物や混入、ガス成分を含む事が確認された。 | G5mFJS9VggLqdF5U
JPMXP1222TU0034 | 1251 | 2022 | TU | 34 | 外部利用 | 技術代行 | ---- | 新規表面改質鋼の構造解析 | 宮本 優 | 株式会社タカコ 滋賀工場 設備工法部 | 計測・分析 | ---- | 高度なデバイス機能の発現を可能とするマテリアル | ---- | TU-504：超高分解能透過電子顕微鏡 | TU-517：透過電子顕微鏡 | TU-507：集束イオンビーム加工装置 | TU-508：集束イオンビーム加工装置 | TU-515：高出力全自動水平型多目的X線回折装置 |  |  |  |  | 鉄鋼材料, 高温酸化・窒化,電子顕微鏡/Electron microscopy,集束イオンビーム/Focused ion beam,X線回折/X-ray diffraction | 鋼材の表面硬化を目的とした、窒化と酸化を組み合わせた表面改質技術はすでに製品に適用されているが、その表面組織や酸素や窒素の分布、そして硬化の統一的なメカニズムは十分に理解されているとは言えない。そこで、FIB-TEM法にて、各種処理材の組織観察により硬化の原因を考察することを目的とする。 | 市販のCrMo鋼に対し、窒化処理、酸化処理、そして酸化処理後に窒化処理を施した3種類の表面処理材を用意する。各処理材の表面から深さ方向にFIBにてサンプリングし、TEMを用いた断面観察と組成分析を行う。 | 酸化処理材ではCrが表層に酸化膜を形成し、内側では炭窒化物Cr(C, N)が検出される。一方、窒化処理において、Fe2NやCrNの窒化物の形成と共に、Cr(N, O)あるいはCr2(O, N)の酸窒化物が検出される。そして酸化処理後の窒化処理は、図1の丸印の箇所の様に酸窒化物Cr(N, O)を観察でき、酸化処理で析出したCr酸化物が窒化によりCr(N, O)を形成したと考察する。窒化処理だけの場合と酸化処理後の窒化処理を比較すると、後者の方が前者よりCr(N, O)が微細に分散していることから、機械的性質は後者の方が優れる。硬化のメカニズムとして、酸化処理を行って生成するCr酸化物はCr(N, O)のprecursorとなり、窒化処理を施すことでNがCr酸化物と反応して微細Cr(N, O)を形成するためと考察した。 | Fqbqc5NPNa2lJCDD
JPMXP1222TU0044 | 1255 | 2022 | TU | 44 | 内部利用（ARIM事業参画者以外） | 技術代行 | ---- | ハイエントロピー合金の構造解析および組成変形挙動の解明 | Wei Daixiu | 東北大学 金属材料研究所 | 計測・分析 | ---- | 高度なデバイス機能の発現を可能とするマテリアル | ---- | TU-507：集束イオンビーム加工装置 | TU-508：集束イオンビーム加工装置 | [7 empty] | ハイエントロピー合金,集束イオンビーム/Focused ion beam | ハイエントロピー合金は伝統的な合金のないマイクロ構造と優れた特性により、学界の注目を集めている。予備変形したハイエントロピー合金から東北大学ARIMのFIB装置を用いて断面試料を作製した。作製した試料のSTEMによる構造・組織・元素分布観察は他施設で行った。本研究は変形挙動に注目し、塑性変形した新素材の転位および双晶の観察のために実施した。 | FeとIr系ハイエントロピー合金/ミディアムエントロピー合金の特定結晶方位を電子ビームでマークし、表面から収束イオンビーム加工装置FIB（サーモフィッシャーサイエンティフィック株式会社 Versa 3D/Quanta 3D）でSTEM観察用薄片試料を作製した。 | Fig.1にFIB試料採取の状況を示す。表面にダメージが入らないように保護膜を蒸着した後、Gaイオンビームにより削り加工を行い、STEM用サンプルを作製した。FIBで作製したサンプルのサイズは15μm×15μmであった。また、STEM―EDS観察中にMo原子の分布に影響を与えないために、Cu基板を用いた。 | j78n1jvSrku2Tg3N
JPMXP1222TU0041 | 1253 | 2022 | TU | 41 | 外部利用 | 技術代行 | ---- | 絶縁膜の形成条件の検討とその評価 | 結城 洋介 | 株式会社チノー 山形事業所 | 計測・分析 | ---- | 高度なデバイス機能の発現を可能とするマテリアル | ---- | TU-504：超高分解能透過電子顕微鏡 | TU-507：集束イオンビーム加工装置 | TU-508：集束イオンビーム加工装置 | [6 empty] | デバイス・センサー関連材料, エレクトロセラミクス,電子顕微鏡/Electron microscopy,集束イオンビーム/Focused ion beam | シロキサン成分のある環境に暴露されたサンプルに対し、基板表面に形成されたシリコン酸化膜を収束イオンビーム（FIB）システムや電子顕微鏡を用いて観察を行った。 | 評価する絶縁膜はシロキサン成分が表面に付着することで形成されたシリコン酸化膜を観察した。上記試料表面に対し、デュアルビーム走査電子顕微鏡Quanta™ 3D 200i Dual Beam™またはVersa 3D™ Dual Beam™を用いて断面加工を行い、走査型電子顕微鏡SU-8000によって絶縁膜の表面観察を行った。その後、原子分解能分析電子顕微鏡JEM-ARM200Fを用いてSTEM像観察およびEDSマッピングを行った。 | シロキサン成分のある環境で駆動させたサンプルは基板表面に数十nm程度のシリコン酸化膜が検出された。これは基板内部の不純物ではなく、雰囲気等の外部に起因するシリコン酸化膜と考えられる。以上よりシロキサン成分のある環境ではシリコン酸化膜が形成されることを確認できた。 | y8ulAwad2MzsZQ8w
JPMXP1222TU0052 | 1258 | 2022 | TU | 52 | 外部利用 | 技術代行 | ---- | 磁性ナノ粒子を用いたコールドスプレー膜の微細構造評価 | 渡部 英治 | 株式会社デンソー 先端技術研究所 マテリアル研究部 | 計測・分析 | ---- | 高度なデバイス機能の発現を可能とするマテリアル | 次世代ナノスケールマテリアル | TU-503：超高分解能分析電子顕微鏡 | TU-507：集束イオンビーム加工装置 | TU-508：集束イオンビーム加工装置 | [6 empty] | 各種表面処理等, 軟磁性材料, 磁性微粒子,コールドスプレー,電子顕微鏡/Electron microscopy,集束イオンビーム/Focused ion beam | 脱炭素社会向けた新規磁性材料の実現のために、溶射技術の一種であるコールドスプレー法 (CS 法)を用いることで高密度金属ナノ結晶集合体の作製検討を行った。CS 法 を適用することによって高密度ナノ結晶組織の実現が期待できる 。本課題では、 作製したCS サンプルの組織観察を目的として FIBを用いて断面試料を作製し、TEMにより組織観察を行った。 | 粒度分布の小さい金属ナノ粒子を原料粉としてCS 法により作製した金属ナノ結晶集合体を作製した。樹脂包埋した成形体をFIB加工装置により断面加工を行い、TEM観察により、ナノ結晶の充填率評価及び加工過程における粒子形状変化の評価を行なった。 | 本課題を通して、CS 法により作製した金属ナノ結晶集合体の組織構造はファセット化した金属ナノ結晶相と粒子界面が明瞭でない非結晶相が非常に緻密に充填されていることが分かった。また、成形後の金属ナノ粒子は原料粉末と比較して粗大であることから CS 法におけるキャリアガス温度により粒成長したと考えられる。 | QmWdvgg77cfr2KVf
JPMXP1222TU0055 | 1259 | 2022 | TU | 55 | 内部利用（ARIM事業参画者以外） | 機器利用 | ---- | らせん磁気構造の高密度電流制御を用いた磁性・トポロジー強結合現象の創出 | メイヨー アレックス浩 | 東北大学 金属材料研究所 | 計測・分析 | ---- | 高度なデバイス機能の発現を可能とするマテリアル | 量子・電子制御により革新的な機能を発現するマテリアル | TU-507：集束イオンビーム加工装置 | TU-508：集束イオンビーム加工装置 | [7 empty] | 磁性材料, トポロジカル量子物質,集束イオンビーム/Focused ion beam,スピントロニクスデバイス/ Spintronics device,トポロジカル量子物質/ Topological quantum matter | 本研究では磁性トポロジカル半金属におけるバンド・トポロジーと局在磁性との非自明な電磁結合の物理的起源の解明、その制御手法の確立、それに伴い発現する巨大応答を利用した新しい機能性の開拓を目的とする。具体的には、らせん磁性体単結晶に対してFIB装置Versa 3Dを用いて微細加工を施し、高密度電流の印加が可能なデバイスを作製する。作製したデバイスにおいて、ヘリシティの電気的制御に伴う非自明なトポロジカル伝導や非相反伝導の検出を中心として実験研究を進める。 | 磁性半金属材料の単結晶に対して、FIB装置Versa 3Dを用いてマイクロメートルスケールのホールバー素子を作製した。加工方法は以下複数のアプローチを行った。①バルクピックアップ法に倣い、対象試料から30μm×15μm×5μmのブロックを切り出してSi基板上に配置後、FIBアシストのPtデポジションにより電極を作製し、ホールバーの形状に整形した。②事前に電極付けを行ったバルク試料(数十~数百μmスケール)に対してFIBによる大面積加工を行い、ホールバーの形状に整形した。 | バルクピックアップ法に倣ったアプローチでは良好なオーミック電極が得られず、電気抵抗率測定が困難であることがわかった。原因としては、今回の対象材料が一般の金属と比較してキャリア密度の小さい半金属であることから、加工に伴う試料表面のダメージやキャリアドープの影響を顕著に受けやすいことが考えられる。また研究者との議論や情報交換を通じ、経験的に層状物質は加工ダメージを受けやすい可能性があるという指摘も受け、これも今回の対象材料では一因と考えられる。対応策として、スポット溶接やスパッタ蒸着などの方法で事前に電極を作製したバルク試料に対して加工を行ったところ、上述の問題は大きく改善し、当初の研究目的に据えていたヘリシティの電気的制御の兆候を観測するに至った。事前に電極付けを行うことで、ダメージに特に敏感な電極/試料界面の部分のFIB加工を回避できたことが功を奏したと考えられる。 | fB0TZqvIKs6sw95r
JPMXP1222TU0027 | 1248 | 2022 | TU | 27 | 外部利用 | 機器利用 | ---- | Crystallization behavior of metallic glasses | Louzguine Dmitri Valentinovich | 産業技術総合研究所 オープンイノベーションラボラトリ | 計測・分析 | ---- | 高度なデバイス機能の発現を可能とするマテリアル | ---- | TU-516：分析電子顕微鏡 | TU-517：透過電子顕微鏡 | [7 empty] | バルクアモルファス合金,電子顕微鏡/Electron microscopy | Structuralfeatures of the Pd42.5Cu30Ni7.5P20and Pt42.5Cu27Ni9.5P21 metallicglasses are studied in the present work by high-resolution transmissionelectron microscopy. The results indicate that Pd42.5Cu30Ni7.5P20is a true bulk glass-former containing no crystalline particles/nuclei, whilePt42.5Cu27Ni9.5P21 is a crystalgrowth-controlled type bulk glass-former which contains nanoparticles of about1 nm size with a different chemical composition. These structural differencesare manifested in room-temperature mechanical properties. Thermodynamiccalculations are also used to support the observed features. | Ingots of the Pd42.5Cu30Ni7.5P20and Pt42.5Cu27Ni9.5P21 alloys(the compositions are given in nominal atomic/molar percentages) were preparedby smelting of pure elements of 99.9 % mass purity. The structures of thesamples were examined by conventional X-ray diffractometry (XRD) with CuKa radiation. Transmissionelectron microscopy observation, including collection of selected-area electrondiffraction (SAED) and nanobeam diffraction (NBD) (1 nm probe size) patternswere carried out using a TOPCON EM-002B microscope operating at 160 kV. Scanning TEM (STEM)observation and the energy-dispersive X-ray (EDX) analysis were performed usingJEOL-ARM200F microscope operating at 200 kV. Oxygen content in the studied glassy alloyswas measured by using infrared absorption (IA) after fusion under He gas. | Significantdifference in fine structure of the Pd42.5Cu30Ni7.5P20and Pt42.5Cu27Ni9.5P21metallic glasses wasfound (Figs. 1 and 2).The Pd42.5Cu30Ni7.5P20 metallicglass is a true bulk glass-former containing no crystalline particles/nuclei(Fig. 1), while thePt42.5Cu27Ni9.5P21 metallic glasscontains cF4 (partially ordered as cP4) nanoparticles (Fig. 2) both in bulk andribbon form. This peculiar structure is rather the origin of much higherplasticity of Pt-based BMGs compared to Pd-based ones in general, and in thepresent case. Moreover, the microstructure analysis with a complex mathematicalapproach provided accurate data and enlightened the structure features of aknown metallic glass. The analysis of EDXmaps indicated that these nanoparticles are enriched in Cu and Ni and depletedin Pt and P. Low spatial correlation with O indicated that these nanoparticlesare not oxides. Thermodynamiccalculations support the observed features. | ZvO6sKJQ2leouzO3
JPMXP1222HK0091 | 1238 | 2022 | HK | 91 | 内部利用（ARIM事業参画者以外） | 機器利用 | ---- | マイクロナノパターンの表面形状がマクロファージに与える影響についての微細組織解析 | 牛島 夏未 | 北海道大学 歯学研究院 学術支援部 | 計測・分析 | ---- | 量子・電子制御により革新的な機能を発現するマテリアル | 次世代バイオマテリアル | HK-304：集束イオンビーム加工・観察装置 | [8 empty] | 電子顕微鏡/Electron microscopy,集束イオンビーム/Focused ion beam,細胞・組織再生誘導材料/ Materials for inducing cell and tissue regeneration,表面・界面・粒界制御/ Surface/interface/grain boundary control | これまで歯周組織再生を促す微細パターン開発を行う中で、動物体内でパターンの形状の違いによりフィルム周囲の組織の炎症・修復過程が異なることを見出した。特にマクロファージが特殊な微細形態を形成することを発見した可能性が高い。そこで本研究では３D観察技術を導入し、凹凸効果の機構解明やマクロファージの新しい機序の証明を行いたい。 | これまでの検討から有用なパターン形状を付与した生体材料をマウス大腿骨へ埋入し、１週後（炎症期）と４週後（修復期）において、組織学的解析を行った。複合ビーム加工観察装置（FIB-SEM）を用いて立体構造の解析を行なった。 | 一辺約20ミクロンメートルの領域において、スライス間隔100nm以下の連続断面加工像を200程度取得した。得られた画像については、FIBによるビームダメージの影響によって組織が破壊されることもなく、走査電子顕微鏡像から内部構造を明らかにすることができた。今後は得られた連続加工断面像をセグメンテーションを経て三次元構築を行い、より詳細な立体構造の解析を進める予定である。 | myLrltANK2m8n577
JPMXP1222HK0092 | 1239 | 2022 | HK | 92 | 外部利用 | 技術代行 | ---- | ガラスITO基板上へのALD成膜 | 芳賀 健士郎 | 株式会社 トプコン | 加工・デバイスプロセス | ---- | 革新的なエネルギー変換を可能とするマテリアル | ---- | HK-616：原子層堆積装置 | HK-617：原子層堆積装置（粉末対応型） | [7 empty] | ALD,電極材料/ Electrode material | ガラスITO電極上の絶縁膜として、ALD成膜を検討した。 | ALD装置にて、ITO基板上に、Al2O3: 100 nm、SiO2: 10nmを成膜し、直流電圧による耐電圧の評価を実施した。 | 原子層堆積装置(HK-616およびHK-617)にて作製した絶縁膜について、サンプル返送後に膜厚測定を行い、所定の厚さになっていることを確認した。一方で、直流電圧による耐電圧においては、５V持たずに絶縁破壊が発生した。論文では、同程度の膜厚で５０V以上の耐電圧が報告されている。下地のITO電極の平滑性と、ALD膜の追従性のどちらか、もしくは両方不十分であったと考えられる。 | M7vrw4sT690Uhncz
JPMXP1222TU0031 | 1250 | 2022 | TU | 31 | 内部利用（ARIM事業参画者以外） | 技術代行 | ---- | 超臨界水熱合成法により合成された巨大歪ナノ粒子の微細構造解析 | 横 哲 | 東北大学 材料科学高等研究所 | 計測・分析 | ---- | 次世代ナノスケールマテリアル | 高度なデバイス機能の発現を可能とするマテリアル | TU-504：超高分解能透過電子顕微鏡 | [8 empty] | 微粒子,電子顕微鏡/Electron microscopy,ナノ粒子/ Nanoparticles | 超臨界水熱法により、金属酸化物ナノ粒子の精密合成を行った。10 nm以下で狭い分布で合成されたナノ粒子の、サイズ・形状・構造歪等を、透過電子顕微鏡により解析した。さらに、金属酸化物ナノ粒子上に金属触媒を高分散担持する手法を開発し、その組成分析と分布の観察を行った。これにより、得られたナノ材料の詳細な解析を行った。 | 収差補正電子顕微鏡（JEM-ARM200F）を用いて、10 nm以下の微細金属酸化物の粒径・形状・構造の観察を行った。また、金属触媒を金属酸化物ナノ粒子上に担持したサンプルについて、表面付近の観察およびEDXによる組成分析を行った。 | 超臨界法により合成したCeO2酸化物ナノ粒子は、精密に制御されており2～7 nmの微細粒子が得られることがわかった。また、各粒子の粒子サイズの変動係数は0.25以内と非常に狭いことが観察の結果明らかとなった。Fig.1に、平均粒径7nmのCeO2粒子にPtを担持させたサンプルの観察結果を示す。組成分析の結果、Ptは1nm以下程度の微細な粒径でCeO2上に担持されていることが示された。条件の制御によりさらに高分散な試料の作製も可能であることが分かった。 | 0407oAp9bd6UrTAw
JPMXP1222HK0090 | 1237 | 2022 | HK | 90 | 内部利用（ARIM事業参画者以外） | 機器利用 | 技術代行 | 遷移金属酸化物薄膜の構造解析 | 迫田 將仁 | 北海道大学 大学院工学研究院 応用物理部門 | 計測・分析 | ---- | 量子・電子制御により革新的な機能を発現するマテリアル | ---- | HK-401：収差補正走査型透過電子顕微鏡 | HK-304：集束イオンビーム加工・観察装置 | [7 empty] | 電子顕微鏡/Electron microscopy,集束イオンビーム/Focused ion beam,表面・界面・粒界制御/ Surface/interface/grain boundary control | Extraordinary size effectを発現する遷移金属酸化物CaRuO3薄膜の断面観察を目的とした。 | 収束イオンビーム加工観察装置(HK-304)を用いて、STEM用断面観察試料の作製を行った。収差補正型走査透過電子顕微鏡(HK-401)にて高倍率観察を行った。 | FIBによる加工で厚さ１００ナノメートル以下のTEM観察に理想的なサンプルを準備することができた。また、高解像度のSTEMにより、従来観測が難しいとされてきた酸素原子を捉えることができた。これにより、酸素原子の位置が電気抵抗に与える性質を調べた。 | OtwbzK8Q9T6C6X0Y
JPMXP1222HK0086 | 1233 | 2022 | HK | 86 | 外部利用 | 機器利用 | ---- | 海産浮遊珪藻Chaetoceros科の分類同定のための微細構造確認 | 内野 英一 | 株式会社プラントビオ | 計測・分析 | ---- | 量子・電子制御により革新的な機能を発現するマテリアル | ---- | HK-404：超高分解能電界放出形走査電子顕微鏡 | [8 empty] | 浮遊珪藻,Chaetocros科,刺毛表面の微細構造,電子顕微鏡/Electron microscopy,表面・界面・粒界制御/ Surface/interface/grain boundary control | 浮遊珪藻Chaetoceros科の分類は、種類が多く国内でも約60種が確認されいるが、光学顕微鏡を使った形態分類には限界があり、本科の特有の刺毛の表面構造に着目し、その同定のカギとなるべく特徴を探るため約60種についての刺毛の断面、表面構造について解析し、DNA解析結果と合わせ報告することを目的としております。 | SEMを使用した、微細な形態観察のため対象微細藻類を8μﾎﾟｱﾌｨﾙﾀｰにて洗浄濾過した後、白金蒸着後観察を行った | 昨年度からの継続で残りのChaetoceros科47種を対象に微細構造観察を行った結果、新知見も複数確認された。海産珪藻全体で、地球上の二酸化炭素を25％吸収すると言われ、その珪藻の中でも、Chaetoceros科は最も種数・細胞数共多く重要な科であるが、形態分類（栄養細胞）だけでは、判別の着かない種も多く、遺伝子解析と形態分類及び休眠胞子の形態などを含む分類が望まれていた。詳細な形態に関しては、今年度で残すところあと2種となった。（あと数種あるが、日本近海では採集が稀で難しくまた出現時期も年により変化するため除外した）形態分類種とその遺伝子配列が確定すると、次世代シーケンサーを使った環境DNA測定を行う事で、現場水域の海水中の遺伝子によりどんな種類が生存しているかが分かるため、形態分類と分子生物学の合体で生物モニタリング調査にも有用な情報になる。 | Hmtc403MVZt2Wx83
JPMXP1222HK0083 | 1230 | 2022 | HK | 83 | 内部利用（ARIM事業参画者以外） | 機器利用 | 技術補助 | 糖鎖含有ブロック共重合体が形成するミクロ相分離構造の解析 | 西村 大輝 | 北海道大学大学院総合化学院 高分子化学研究室 | 計測・分析 | ---- | 量子・電子制御により革新的な機能を発現するマテリアル | ---- | HK-303：電界放出形電子プローブマイクロアナライザー | HK-304：集束イオンビーム加工・観察装置 | [7 empty] | 電子顕微鏡/Electron microscopy,集束イオンビーム/Focused ion beam,表面・界面・粒界制御/ Surface/interface/grain boundary control | オリゴ糖と疎水性高分子をカップリングさせることでブロック共重合体を合成し、ミクロ相分離構造を解析する。解析方法として、シンクロトロン放射光を用いたX線散乱測定ならびに透過電子顕微鏡鏡観察を用いる。既に、X線散乱測定により非常に珍しい凝集形態を形成することが確認されたブロック共重合体に対して透過電子顕微鏡観察を行い、ミクロ相分離挙動についてさらに詳細な解析を行う。 | Si基板上にポリマー溶液をスピンコートした試料を準備し、集束イオンビーム加工装置でTEM観察用の薄膜試料を作製した。 | Figure 1 に FIB 加工時の様子を示す。操作としては、1) Cデポをサンプル表面に作製。2) Wデポをサンプル表面に作製。3) 粗加工、ボトムカットを実施。4) サンプルをピックアップ。5) 薄膜を加工 (加速電圧 30 kV)。6) 仕上げ加工 (加速電圧 10 kV)。最終的に試料厚さ100 nm以下で、ダメージの少ないTEM試料が得られ、ブロック共重合体をTEM観察することができた。 | lG0A31AmdT2reYzh
JPMXP1222HK0087 | 1234 | 2022 | HK | 87 | 外部利用 | 共同研究 | ---- | 窒化ホウ素ナノチューブのミクロ構造観察 | Hirokane Yuji | 日立金属株式会社グローバル技術革新センター先端材料開発部 | 計測・分析 | ---- | 量子・電子制御により革新的な機能を発現するマテリアル | ---- | HK-102：電界放射型分析電子顕微鏡 | HK-101：ダブル球面収差補正走査透過型電子顕微鏡 | [7 empty] | ナノマテリアル,電子顕微鏡/Electron microscopy | 窒化ホウ素ナノチューブ（BNNT）の高温酸化雰囲気下における損傷メカニズムの解明を目的として、TEMおよびSTEMを用いて、熱処理前後で同一粒子を観察するための適切な方法、条件を見出し、その形態や化学組成の変化を確認した。 | 全ての観察試料は副生成物を含むBNNTを溶媒に簡易的に分散したものを使用1. STEM(Titan3)による事前観察ü 加速電圧：80kVü 観察内容：STEM観察(ABF-, HAADF-STEM)、STEM-EELS解析(B, C, N, O mapping)2. 加熱前後の同一粒子の観察条件検討TEM観察（加速電圧：200kV）観察内容：低倍観察① 通常グリッド使用ü 使用グリッド：Niインデックスグリッド（大気加熱（800℃、1時間）処理済み）、Ptグリッドü 試料加熱条件：800℃（10℃/min昇温、以下同じ）1時間保持 or 保持時間なし② 膜付きグリッド使用ü 使用グリッド：SiO2膜（膜厚8nm）付き、Si3N4膜(膜厚8nm)付きü 試料加熱条件（SiO2膜）：800℃（保持時間なし）ü 試料加熱条件（Si3N4膜）：600℃（30分保持）、追加で700℃（30分保持）、追加で800℃（保持時間なし）3. STEM(Titan3)による観察（加熱前後比較）ü 加速電圧：80kVü 使用グリッド：Si3N4膜(膜厚8nm)付きü 試料加熱条件：700℃（30分保持）ü 観察内容STEM観察(ABF-, HAADF-STEM)、STEM-EELS解析(B, C, N, O mapping) 4. 高倍観察条件検討ü 使用TEM：STEM(JEM-2100)ü 加速電圧：200kVü 使用グリッド：孔開きSi3N4膜付きü 試料加熱条件：700℃（30分保持）、追加で700℃（30分保持）、追加で700℃（1時間保持）ü 観察内容：高倍観察、TEMモード使用 5. STEM(Titan3)による観察（加熱前後比較）2回目ü 加速電圧：80kVü 使用グリッド：孔開きSi3N4膜付きü 観察内容：STEM観察(ABF-, HAADF-STEM)、STEM-EELS解析(B, C, N, O mapping) | 1. STEM(Titan3)による事前観察 太さ数nmで数層のウォールを持つBNNTの高分解観察可能であることを確認 チューブに内部や外壁に付着するアモルファス状の不純物を確認 STEM-EELS分析の結果、これらの不純物の主成分が炭素であることが分かった合成時の副生成物や溶媒の吸着成分の電子線による炭化の可能性がある2. 加熱前後の同一粒子の観察条件検討① 通常グリッド使用グリッドの種類（NiまたはPt）を問わず、加熱前後で同一箇所の観察は可能であったが、粒子の変形が大きく同一粒子の観察は困難であった。本試料は、副生成物としてホウ素粒子を含んでいる。大気中で加熱すると、このホウ素粒子が酸化され、さらに生じた酸化ホウ素が溶融し、その後室温まで冷却される過程で凝固が起こる。このような反応に伴い、グリッドに付着した粒子の位置が変化したと考えられる。② 膜付きグリッド使用SiO2支持膜付きグリッドを用いて、加熱前後で同一粒子の観察に成功。熱処理によって多くのナノチューブがダメージを受けていることわかる。特に、不純物や、チューブが交差している部分では損傷が大きい。一方で、加熱温度に対して損傷が大きすぎる印象があり、SiO2と反応している可能性あり。加熱処理による支持膜との反応と温度依存性について調査するために、Si3N4支持膜付きグリッドを用いて、600℃、700℃、800℃の条件で加熱を行い、その前後で反応の様子を観察した。600℃の条件では、ナノチューブに目立った損傷は起こらなかった。700℃では、ナノチューブの中から破裂したように反応している箇所や途切れるように反応している箇所が観測された。800℃において、別の損傷が発生するふるまいは観察されなかった。また、SiO2膜を用いて800℃熱処理後で観察したときより、反応が少なかったことから、ナノチューブとSiO2との反応が示唆される。3. STEM(Titan3)による観察（加熱前後比較）2の結果から、S3N4支持膜付きグリッドを用いて、700℃の加熱条件で観察を行った。しかし、加熱後消えたチューブが多く同一粒子の観察が困難であった。STEM-EELSマッピングの結果、B, C, Nのコントラストが観えず、加熱前はコントラストが観えなかったOが加熱後ではナノチューブから網目状にコントラストが付いていることが分かる。これは、ナノチューブが酸化し、酸化ホウ素融液の痕跡であると考えられる。同じ加熱条件の2の時より、激しい反応が起こっている。使用グリッドの膜が汚染、酸化されていた可能性が考えられる。また、支持膜付きグリッドでは、膜のバックグラウンドが大きくSTEMにおいても高倍の観察が難しいことが分かった。4. 高倍観察条件検討ミクロな反応メカニズム解明のために、高倍観察条件を検討した。孔開きSi3N4膜付きグリッドを利用した。700℃で加熱時間を増やしていく中で、低倍では観察できなかったナノチューブの表面の凸凹になる様子が観察できた。また、加熱時間の増加によって破断するナノチューブもあった。Si3N4膜上よりも反応が少ない印象であり、Si3N4膜も反応に寄与する可能性があると考えられる。5. STEM(Titan3)による観察（加熱前後比較）2回目4の観察条件（孔開きSi3N4膜付きグリッド使用、加熱条件：700℃、1時間保持）にてSTEM観察を行った。まず加熱前の観察結果として、1の観察結果よりナノチューブを覆うアモルファス成分が増えナノチューブが観察しづらくなっていた。この成分はC, Oを含むことが分かった。長時間（半年以上）溶媒に入れておくことで吸着が進行した可能性がある。加熱することで、この付着成分の量が減ることが観察された。一方で、ナノチューブのウォールに変化はなく、4で観察した熱処理によるナノチューブ表面の凹凸化がこの付着物成分の変化に由来するものであると考えられる。 | pF6QbzrX0KG5XOQz
JPMXP1222HK0088 | 1235 | 2022 | HK | 88 | 外部利用 | 技術代行 | ---- | 表面凹凸構造を利用したランダムレーザーの作製 | 藤原 英樹 | 北海学園大学 | 計測・分析 | 加工・デバイスプロセス | 量子・電子制御により革新的な機能を発現するマテリアル | ---- | HK-404：超高分解能電界放出形走査電子顕微鏡 | HK-611：多元スパッタ装置 | [7 empty] | 電子顕微鏡/Electron microscopy,スパッタリング/Sputtering,フォトニクス/ Photonics,表面・界面・粒界制御/ Surface/interface/grain boundary control | ランダムレーザーの電気駆動化を目指した研究を行った。核融合研のプラズマエッチング手法を利用し、半導体基板上に任意のサイズの凹凸構造を作製する手法を開発した。また、GaN基板上に形成された表面凹凸構造の最適化を行い、低しきい値のランダムレーザー発振の実現に成功した。 | 核融合研のプラズマ照射設備を利用し、市販のGaN基板Arプラズマを照射した。今回の実験では、市販のGaN基板の上方にMoワイヤを配置し、プラズマエッチングを行った。プラズマで飛ばされた少量のMoがGaN上に部分的に堆積することでエッチングを防ぐ保護膜として機能し、一度の工程でナノメートルサイズの複雑な凹凸構造をGaN基板表面全体に作製した。また、条件を変えながら様々な形状、サイズの凹凸構造を作製し、SEM測定(HK-404)による表面凹凸の評価を行った後、GaN基板の表面凹凸において誘起されるランダムレーザー発振の観測を行った。プラズマで飛ばされた金属の影響を調べるために、多元スパッタ装置(HK-611)にて各種金属を成膜して評価を行った。 | 金属ワイヤを試料基板直上に配置し、プラズマエッチングを行う手法を提案し、GaN基板に本手法を適用したところ、一度のプラズマ照射により、簡便かつ低コストにナノメートルサイズの複雑な凹凸構造を半導体基板全体に作製することに成功した。プラズマ強度や照射時間などを変えながら凹凸構造を作製したところ、照射条件に応じて表面凹凸のサイズやディップ深さが変化する様子を確認した。また、この表面凹凸構造を利用したランダムレーザー発振の観察を行ったところ、表面凹凸形状の変化に伴い、発振波長やしきい値が変化する様子を確認し、構造の最適化によって低しきい値のランダムレーザーを実現できることを示した。 | Wj2L1IV1864nXk21
JPMXP1222HK0076 | 1223 | 2022 | HK | 76 | 外部利用 | 機器利用 | ---- | 浸炭鋼の結晶粒組織形態と強度発現機構の解明 | 杉本 剛 | 旭川工業高等専門学校 機械システム工学科 | 計測・分析 | ---- | 量子・電子制御により革新的な機能を発現するマテリアル | ---- | HK-302：電界放出形走査電子顕微鏡 | [8 empty] | prior austenite, grain orientation, martensite, grain growth,電子顕微鏡/Electron microscopy,電子回折/Electron diffraction,表面・界面・粒界制御/ Surface/interface/grain boundary control | 鉄鋼焼入組織の結晶粒度は，熱処理高温状態下でオーステナイト結晶粒が成長し粗大化した組織状態を急冷してマルテンサイト組織とした際，旧オーステナイトの原子配列を引継ぎマルテンサイトト結晶粒が成長することで決まる．旧オーステナイト粒径は日常的にはAGS腐食液等を用いて観察されるが，これはオーステナイト状態下で粒界析出するCrが優先腐食され凹みを観察しているので，真の結晶粒界を観察しているわけではない．本研究では熱処理条件を変化させたうえでAGS腐食観察による結晶粒度，EBSD観察による実際の結晶配向を比較し，AGS腐食による結晶粒観察で何が見えているのかを明らかにし，オーステナイト結晶粒粗大化挙動を解明する一助とする． | 通常の腐蝕後光学顕微鏡観察で見えている結晶粒が実際の結晶粒に対応しているのか，確認をするため，1050℃1.5hr保持したSCMB420H材について15分，25分, 40分炉冷を施したのち，室温までガス焼入れにて急冷をした．EBSD観察および同じ位置でのAGS腐食液で観察した後の結晶粒の様子を観察し，対比した．EBSD測定は日本電子JSM-6500F及び同装置に付加されたOXFORD製EBSD装置にて結晶配向を観察した．続いて同部位について，AGS腐食液にて腐食，結晶粒の配列を観察し，EBSD装置で観察し結晶配向とAGS腐食液による配向が一致するかを確認した． | 15分，25分材についてはEBSD観察によりマルテンサイト結晶粒の配向が確認されたが，40分材に関してはEBSDによる反射像が得られなかったため，結晶粒の配光は不明である．今後その硬さ測定と組織観察を行い、EBSD観察条件の最適化を確認する。15分，25分材においては特に配向の差が小さい集合組織が見られたところを拡大し，1000倍で観察を行った．EBSD結果では各条件とも左側に低倍写真を，その一部を拡大した高倍写真を右にしめす．同一視野内で粒界に線を引いたものを左に，線がないものを右に示す． | hPCTp93YcvmSvAQq
JPMXP1222HK0080 | 1227 | 2022 | HK | 80 | 内部利用（ARIM事業参画者以外） | 機器利用 | ---- | プラズマプロセシングで作成したコアシェル微粒子の分析 | Munaswamy MURUGESH | 北海道大学大学院工学院量子理工学専攻 | 計測・分析 | ---- | 量子・電子制御により革新的な機能を発現するマテリアル | マルチマテリアル化技術・次世代高分子マテリアル | HK-102：電界放射型分析電子顕微鏡 | [8 empty] | 電子顕微鏡/Electron microscopy,コンポジット材料/ Composite material,表面・界面・粒界制御/ Surface/interface/grain boundary control | ガス圧の高いマグネトロンスパッタリングで作成したスズ微粒子をプラズマ中に保持・加熱することにより液滴化し，液体スズ微粒子の周囲に水素化アモルファス炭素膜を堆積させて，コアシェル微粒子を作成する。このように作成したコアシェル微粒子は，コア部の再液化によりその堆積が膨張しても，シェル部が破壊されないと期待される。本課題では，加熱しながらの観察が可能な透過型電子顕微鏡を用いてこのことを確認する。 | 作成したコアシェル微粒子を加熱が可能なサンプルホルダーに設置し，透過型電子顕微鏡内に設置した。サンプルの温度をモニターしながら，透過電子顕微鏡像を動画記録した。図は観察したコアシェル微粒子の電子顕微鏡像の一例である。 | サンプルをスズの融点以上に加熱しても，電子顕微鏡像に顕著な変化は生じなかった。融点以下の温度と融点以上の温度において電子線回折像を取得したところ，融点以下では回折スポットが観察され，多結晶状態が確認されたが，融点以上では回折スポットが消失した。このことから，コア部スズ微粒子の溶融が確認され，コア部の溶融によりシェル部が破壊されないことが確かめられた。一方，サンプルをスズの融点を大きく超える温度に加熱すると，シェル部内に小粒径のスズ微粒子が生成されることが確認された。 | m0S0C2RFkkWFpoYQ
JPMXP1222HK0077 | 1224 | 2022 | HK | 77 | 内部利用（ARIM事業参画者以外） | 機器利用 | ---- | CO2、CH4変換に有効な担持金属触媒の構造解析 | 宮崎 眞太 | 北海道大学 総合化学院 | 計測・分析 | ---- | 量子・電子制御により革新的な機能を発現するマテリアル | 次世代ナノスケールマテリアル | HK-101：ダブル球面収差補正走査透過型電子顕微鏡 | [8 empty] | 電子顕微鏡/Electron microscopy,表面・界面・粒界制御/ Surface/interface/grain boundary control,ナノ粒子/ Nanoparticles | 担体表面に担持された金属及び酸化物の構造、分散度は触媒作用に大きな影響を与える。本測定ではアルミナ担体表面に担持されたアルカリ金属元素を観測するためにSTEM＆EDX測定を行なった。 | Rb担持量の異なるRb(X)/Al2O3触媒を用意した（Xは担持量、X=5, 10, 20）。エタノール中に触媒粉末を分散させたのちにグリッドステージに乗せたものを1晩真空条件下で乾燥させたものをSTEM&EDX測定に用いた。 | STEM、EDX観察のよりRb担持量の少ない触媒（Rb(5)/Al2O3、Rb(10)/Al2O3）はRb種がAl2O3上に高分散に担持されていることが明らかとなった。一方でRb(20)/Al2O3ではロッド上のアルミナ結晶が観測されておりロッド上のアルミナ近傍にRb種が凝集していることが観測された。これまでの種々の反応実験及びCO2昇温脱離測定よりRb(20)/Al2O3から触媒活性が大きく低下し、吸着脱離特性が大きく変化することが明らかとなっており、STEM、EDX観察の結果はこれらの結果と矛盾ない。 | V0I934728HOOEd5Q
JPMXP1222HK0082 | 1229 | 2022 | HK | 82 | 内部利用（ARIM事業参画者以外） | 機器利用 | ---- | ヘテロ構造を有する半導体ナノワイヤを用いた発光ダイオードに関する研究 | 本久 順一 | 北海道大学大学院 情報科学研究院 情報エレクトロニクス部門 集積電子デバイス研究室 | 加工・デバイスプロセス | ---- | 量子・電子制御により革新的な機能を発現するマテリアル | ---- | HK-705：ダイシングソー | [8 empty] | ウエハーダイシング,膜加工・エッチング/Film processing and Etching,フォトニクス/ Photonics,量子効果/ Quantum effect | ヘテロ構造を有する半導体ナノワイヤを用いた発光ダイオード(LED)の評価に向け、ナノワイヤLEDが形成されたInP基板を微小なチップに分割するため、ダイシングソーを用いて加工した。 | 半導体ナノワイヤを用いた発光ダイオードが形成されたInP基板をダイシングソーにより分割し、分割したチップをセラミックパッケージにマウントし、配線することによりLEDのパッケージング化を行った。 | 図1に典型的なナノワイヤ成長後のInP基板の写真を示す。ナノワイヤはInP (111)A面上に形成されているが、劈開面が{110}面であるため、単純な劈開法では矩形に自在なサイズで切りだすことは不可能である。そこで、ダイシングソーを用いることにより適切なサイズに加工を試みた。および図2に加工後、そしてパッケージング後のInPナノワイヤアレイLEDのチップの写真を示す。ダイシングソーにより加工することにより、InP基板よりナノワイヤLEDが形成されている領域が切り出され、チップがセラミックパッケージにマウントされていることがわかる。 | VzK9JSRPhH3tY363
JPMXP1222HK0074 | 1221 | 2022 | HK | 74 | 外部利用 | 機器利用 | ---- | 固相イオン交換及びイオン伝導性を利用したキャリアドーピング法の開発 | 石川 大輔 | 広島大学大学院先進理工系科学研究科 | 計測・分析 | ---- | 量子・電子制御により革新的な機能を発現するマテリアル | ---- | HK-201：X線光電子分光装置 | [8 empty] | 電子分光,表面・界面・粒界制御/ Surface/interface/grain boundary control | 固相イオン交換を用いて分子性結晶へのキャリアドーピングを行い、有機材料における超伝導体作製を目指す。ARIMではXPS測定を行い、酸化状態を比較することでキャリアドーピングの可否を検討した。 | 粉末試料を押し固めて形成したペレットサンプルを用いて測定を行った。測定した元素は酸素、炭素、ニッケル、硫黄である。 | 炭素と酸素の2s軌道に関する測定ではピークのシフトは観測されなかった。ニッケルと硫黄に関してはピークのシフトが観測された。硫黄の2p3/2軌道に関する測定結果ではイオン交換前のサンプルで162.97 eVにあったピークトップがイオン交換後では163.47 eVと約0.5 eVほど高エネルギー側にシフトしており、酸化されていることが分かった。これはイオン交換によって導入された金属イオンとニッケルの間で電子移動が起きており、ニッケルと結合している硫黄の電子状態にも影響を与えたことが原因と考えられる。よってイオン交換によるキャリアドーピングは可能であることが示唆された。 | 6g8hF71v4krVgQXc
JPMXP1222HK0089 | 1236 | 2022 | HK | 89 | 内部利用（ARIM事業参画者以外） | 機器利用 | ---- | Development of catalyst for hydrogenation of carbon dioxide | SHROTRI Abhijit | 北海道大学 触媒科学研究所 物質変換研究部門 | 計測・分析 | ---- | 量子・電子制御により革新的な機能を発現するマテリアル | ---- | HK-402：走査型透過電子顕微鏡 | HK-401：収差補正走査型透過電子顕微鏡 | [7 empty] | 電子顕微鏡/Electron microscopy,表面・界面・粒界制御/ Surface/interface/grain boundary control | In this project, several doped oxide catalysts were synthesized and tested for CO2 hydrogenation activity. | The atomic level dispersion of dopant in the catalyst was confirmed using HAADF-STEM analysis using JEOL ARM-200F (HK-401). | The In-TiO2 doped oxide and Co-ZrO2 doped oxide showed excellent activity for reverse water gas shift reaction. CO2 conversion with high CO yield was obtained even under high pressure reaction conditions.The superior CO selectivity was attributed to the absence of nanoparticles in the catalyst. | OVskgT1iGmPYefFW
JPMXP1222HK0075 | 1222 | 2022 | HK | 75 | 外部利用 | 機器利用 | ---- | 鉄鋼材料中の析出物の分析 | 齊藤 元貴 | 名古屋大学工学研究科物質科学専攻 武藤研究室 | 計測・分析 | ---- | 量子・電子制御により革新的な機能を発現するマテリアル | ---- | HK-101：ダブル球面収差補正走査透過型電子顕微鏡 | [8 empty] | 電子顕微鏡/Electron microscopy,表面・界面・粒界制御/ Surface/interface/grain boundary control | 炭素鋼の強度と靭性の向上のために、Al、Nbなどを鋼中に微量添加し、これらを微細粒子として析出させ結晶粒を微細化する方法が有効である。これらの複数の析出物が焼ならし過程のいつ、どこに析出するかについては不明な点が多いため、本研究ではTEMを用いて微細析出物の析出挙動を解明する。 | AlとNbを添加したJIS SCM420肌焼鋼を1250℃に加熱後、16℃/minの冷却速度で室温まで冷却した。次に、焼ならしを模擬して加熱速度20℃/minで室温から900℃および1070℃まで加熱し、4時間保持後、炉冷した。最後に、焼ならした材料を1085℃で5時間粉末浸炭した。浸炭後の材料を板状に切断し、機械研磨、ディンプル研磨後、ArイオンミリングでTEM試料作製した。観察には球面収差補正電子顕微鏡(Titan3 G2 60-300)を用いた。観察は、Webexミーティングによるオンラインでの測定代行にて行った。 | 1070℃の焼ならしを行った後、1085℃の粉末浸炭を施すと、一部の結晶粒が周囲より著しく粗大化する異常粒が観察された。一方、焼ならし温度を900℃に低下させると、粉末浸炭後の異常粒成長は抑制された。焼ならし後の試料のTEM分析によると、焼ならし温度が1070℃の場合に比べて900℃ではAlN析出物が著しく微細化していた。しかし、これら析出物が粉末浸炭の過程でどのように変化するかが不明であったため、粉末浸炭後の試料の析出物を調査した。その結果をFig.1に示す。焼ならし直後に比べて、粉末浸炭後は析出物が粗大化したが、それでも焼ならし温度が低いほどAlNのサイズは有意に低下していた。よって、浸炭後の結晶粒組織の変化は析出物の違いによることが明らかとなった。 | 8gLZFQDVnn7kwM84
JPMXP1222HK0073 | 1220 | 2022 | HK | 73 | 内部利用（ARIM事業参画者以外） | 機器利用 | ---- | 高温プロセスにおける塩化水素の二次的反応の機構解明に関する研究 | 坪内 直人 | 北海道大学工学研究院附属エネルギー・マテリアル融合領域研究センター | 計測・分析 | ---- | 量子・電子制御により革新的な機能を発現するマテリアル | ---- | HK-201：X線光電子分光装置 | [8 empty] | 電子分光,表面・界面・粒界制御/ Surface/interface/grain boundary control | 石炭の熱分解・ガス化や鉄鉱石の焼結といった高温プロセスで発生するHClの一部は、炭素質残査や未燃炭素と反応して固相中に取り込まれる。それゆえ、これらのプロセスで生成する炭素物質中の塩素の化学形態は調べられており、一部は塩素化芳香族構造として存在することが示唆されている1)。これは、発生したHClと炭素の二次的反応の起こりを意味するが、炭素、特に反応に直接関与する表面活性サイトの役割は理解されていない。そこで、本研究では、フェノール樹脂から純炭素を調製し、HClとの反応に及ぼす酸素賦活や金属塩担持の影響を調べるとともに、生成塩素種の組成を解明して、塩素化芳香族の生成機構を明らかにすることを目的とした。 | フェノール樹脂をHe中950˚Cで1h加熱して炭素を調製し、これを20%O2/He中500˚Cで所定時間賦活した。金属塩担持では100min賦活した炭素(表面積：630m2/g)とK、Ca、Cu、Znの酢酸水溶液あるいはエタノール溶液を室温で混合した。担持量は金属ベースで0.4wt%である。炭素活性サイトの定量では、試料をHe中2˚C/minで昇温脱離(TPD)し、COとCO2をGCで分析した。HClと炭素の反応では、所定温度に保持した試料に100ppmHCl/N2を流通し、HClの濃度変化をIRで調べた。反応後、N2中で試料を急冷し、TPD法により脱離するHClを分析した。HCl反応後の表面塩素種の形態はXPS法で調べ、結合エネルギーはIn2O3のIn3d5/2(444.9eV)で補正した。 | 高温プロセスにおけるHClの二次的反応を理解するため、炭素上に100ppmHCl/N2を主に500˚Cで流通した結果、炭素はHClと反応するが(図1)、その量は炭素活性サイト量が増加すると増大し、炭素にCu、Ca、Znを添加すると反応量は著しく増加した(図2)。Cu担持炭素のXPS測定より、生成した表面塩素種の多くは塩素化芳香族として存在し、その量は炭素単独下よりも多かった(図3)。以上より、HClはCu存在下では炭素サイトと容易に反応し、塩素化芳香族に変化することが明らかとなった。尚、炭素表面の含酸素官能基から生成した活性サイトをC()で示すと、そのサイトとHClの反応は以下のように表現できる。 C( )+HCl→C(HCl) (1)、2C( )+HCl→C(Cl)+C(H) (2) C(HCl)は活性サイトに化学吸着したHClを表わし、(2)式はHClが解離して異なるサイトに取込まれることを意味する。これらが塩素化芳香族としてXPSで観測されたと思われる。Cu存在下では有機塩素の生成量が増加したが、これは、CuによりHClの解離が促進され(2)式が起こりやすくなったため、あるいは、生成した塩化銅がCl源として効率的に働いたためかもしれない。 | C85YfF4olDybNOn9
JPMXP1222HK0072 | 1219 | 2022 | HK | 72 | 外部利用 | 機器利用 | ---- | ナノホール加工ウエハ作成 | 西田 章浩 | 株式会社ADEKA | 加工・デバイスプロセス | 計測・分析 | 量子・電子制御により革新的な機能を発現するマテリアル | 次世代ナノスケールマテリアル | HK-603：超高速スキャン電子線描画装置(130kV) | HK-404：超高分解能電界放出形走査電子顕微鏡 | HK-624：シリコン深掘りエッチング装置 | HK-617：原子層堆積装置（粉末対応型） | HK-618：プラズマ原子層堆積装置 |  |  |  |  | 電子顕微鏡/Electron microscopy,X線回折/X-ray diffraction,電子分光,蒸着・成膜/Evaporation and Deposition,ALD,リソグラフィ/Lithography,EB,膜加工・エッチング/Film processing and Etching,電子顕微鏡/Electron microscopy,原子薄膜/ Atomic thin film,原子層薄膜/ Atomic layer thin film | 微細加工ウエハ作成のため、ナノホール加工Siウエハ作成を行った。工程は、レジスト塗布、EB描画、現像、深掘りエッチング、レジスト除去、SEM分析で実施した。 | レジスト塗布：ZEP520A、ベーク180℃ 2分EB描画：130kV, 1.0nA現像：現像液ZED-N50, リンス液ZMD-Bエッチングガス：SF6＆C4F8洗浄：DMAC 3分, アセトン2分, メタノール1分 | 上記条件でレジスト塗布、EB描画、現像、深掘りエッチング、レジスト除去の一連の工程を実施した。ウエハ処理後、サンプルをFE-SEMで観察を行った。結果は、ホール径 220nm, 深さ 2715nmのナノホールが作成できていることが確認された（添付図）。 | iRBDctwLE7wqKhQp
JPMXP1222HK0071 | 1218 | 2022 | HK | 71 | 内部利用（ARIM事業参画者以外） | 機器利用 | 技術代行 | Co基ホイスラー合金・強磁性酸化物を用いたスピン機能デバイスの研究 | 山ノ内 路彦 | 大学院情報科学研究院 | 加工・デバイスプロセス | ---- | 量子・電子制御により革新的な機能を発現するマテリアル | ---- | HK-621：反応性イオンエッチング装置 | HK-601：超高精度電子ビーム描画装置(100kV) | HK-705：ダイシングソー | HK-615：パルスレーザー堆積装置 | [5 empty] | 膜加工・エッチング/Film processing and Etching,蒸着・成膜/Evaporation and Deposition,EB,スピントロニクス/ Spintronics | 近年，トポロジカルな電子状態の一つであるワイル点を持った強磁性体を用いることにより、低消費電力なスピントロニクスデバイスの実現が期待されている。しかし，スピントロニクスデバイスの性能に与えるワイル点の効果は，実験的には明らかになっていない。そこで，ワイル点をもつことが理論的に示されているCo基ホイスラー合金Co2MnAl，Co2MnGa，及び強磁性酸化物SrRuO3において，ワイル点に関係したスピントロニクス現象を調べた | MgO基板上にCo2MnAl，及びCo2MnGa薄膜をベースとした強磁性ヘテロ構造を成膜した後，ホールバー形状デバイスに加工し，スピン軌道トルクや電流誘起磁壁移動を調べた．ここで，これらのデバイス作製の際に，保護層としてSiO2を形成し，RIEを用いてコンタクトホールを形成した．また，SrTiO3基板上にパルスレーザー堆積装置を用いてSrRuO3薄膜を成膜した後，ホールバー形状デバイスに加工して，電流が磁壁移動に与える影響を調べた． | Co2MnAlをスピン源とする強磁性ヘテロ構造において，無磁場下でスピン軌道トルクによる垂直磁化のスイッチングに成功した．また，Co2MnGa垂直磁化膜において，電流誘起磁壁移動を観測した．この電流誘起磁壁移動はスピン軌道トルクだけでは説明できないことから，ワイル点の寄与が推察される．さらに，SrRuO3において，電流が磁壁へ及ぼす効果の温度依存性を詳細に調べることにより，ワイル点に起因する新規のトルクが磁壁に作用していることを明らかにした． | fKkYWtKnL57Evv66
JPMXP1222HK0066 | 1213 | 2022 | HK | 66 | 外部利用 | 機器利用 | ---- | 半導体ガスセンサ材料のナノ構造観察 | 猪股 雄介 | 熊本大学 先端科学研究部 | 計測・分析 | ---- | 量子・電子制御により革新的な機能を発現するマテリアル | ---- | HK-201：X線光電子分光装置 | [8 empty] | 電子顕微鏡/Electron microscopy,電子分光,表面・界面・粒界制御/ Surface/interface/grain boundary control | 半導体ガスセンサは貴金属担持や酸素欠陥の導入によって増感が期待される。本研究では収差補正STEM測定を用いて、半導体ガスセンサの高感度化に寄与するナノ構造観察をおこなった。 | 液相合成手法を用いて白金を原子状に分散させたPt-ドープ酸化スズナノ結晶を調製した。X線光電子分光測定および収差補正STEM測定を用いて表面のキャラクタリゼーションをおこなった。 | X線光電子分光測定よりSn4+およびSn2+のピークが確認され、酸化スズが酸素欠陥により不定比状態となっていることが確認された。収差補正STEM測定からPtドープ酸化スズの表面局所構造を直接観測したところ、Pt原子近傍に酸素欠陥部位が確認された。このような局所サイトが酸化スズのセンサ特性向上に寄与していることが示唆された。 | 5WJv2fCHlSKFuhAX
JPMXP1222HK0067 | 1214 | 2022 | HK | 67 | 内部利用（ARIM事業参画者以外） | 機器利用 | ---- | Al2O3スケール形成耐熱オーステナイト鋼の高温酸化挙動に及ぼす添加元素の影響 | 辰島 諒 | 北海道大学大学院工学院 材料科学専攻 先端高温材料工学研究室 | 計測・分析 | ---- | 量子・電子制御により革新的な機能を発現するマテリアル | ---- | HK-101：ダブル球面収差補正走査透過型電子顕微鏡 | HK-301：環境セル対応透過電子顕微鏡 | HK-302：電界放出形走査電子顕微鏡 | HK-303：電界放出形電子プローブマイクロアナライザー | HK-304：集束イオンビーム加工・観察装置 |  |  |  |  | 鉄鋼材料,電子顕微鏡/Electron microscopy,集束イオンビーム/Focused ion beam,電子回折/Electron diffraction,表面・界面・粒界制御/ Surface/interface/grain boundary control | 現在、フェライト系、オーステナイト系、Ni基合金等の耐熱合金が使用されており、それらの多くは主にクロミアスケールによって耐環境性を得ているが、高温機器の熱効率向上を達成するためには、熱力学的により安定なアルミナスケールの形成が望ましいと言える。しかしながら、現在、アルミナスケールを形成するオーステナイト系耐熱鋼の開発は進んでいない。そこで、私たちの研究グループでは、耐環境性と高温強度を両立したアルミナスケール形成オーステナイト系耐熱鋼の開発を目指しており、高温強度確保を目的として合金へのTi添加に着目している。本研究では高温強度向上に寄与するTi添加が合金の耐酸化性に及ぼす影響を調査した。加えて、合金へのNb添加量増加の影響についても調査を行った。 | Fe-25Ni-17Cr-5.7Al-1Nb-0Ti-0.02Zr, Fe-25Ni-17Cr-5.7Al-1Nb-1.0Ti-0.02Zr, Fe-25Ni-17Cr-5.7Al-2Nb-1.0Ti-0.02Zr (at.%)合金をアーク溶解法にて溶製し、作製した合金を真空中で1200℃、48時間均質加熱処理を施した。その後、真空中で1200℃、30分溶体化熱処理を施し、90%冷間圧延を行った。再度、真空中で1200℃、30分の熱処理を施した後、板材から試料を10x13x1mmに切り出し、表裏面を3μmまで研磨し酸化試験に供した。酸化試験はTGAを用いて800℃、空気中、最大100時間まで行った。酸化後のサンプルはXRF、FIB、STEMによって観察分析を行った。 | Fig. 1は800℃、100時間酸化後の酸化動力学の結果である。Fig. 1よりTi添加により酸化量が増加することが分かった。また、1Ti合金と2Nb合金の比較から、Nb添加量の増加は合金の耐酸化性向上に有効であることが分かった。Fig. 2は2Nb合金の酸化後の断面組織写真である。Fig. 2より、連続的なAlリッチ酸化物スケールが形成していることが分かる。以上の結果より、Nb添加量の増加はアルミナスケール形成に有効であることが分かった。 | 5z7yZZy2621Ni5ry
JPMXP1222HK0068 | 1215 | 2022 | HK | 68 | 外部利用 | 機器利用 | ---- | 多元系合金の組織制御 | 堀内 寿晃 | 北海道科学大学 工学部 機械工学科 | 計測・分析 | ---- | 量子・電子制御により革新的な機能を発現するマテリアル | ---- | HK-202：オージェ電子分光装置 | HK-302：電界放出形走査電子顕微鏡 | HK-303：電界放出形電子プローブマイクロアナライザー | HK-304：集束イオンビーム加工・観察装置 | [5 empty] | 電子顕微鏡/Electron microscopy,集束イオンビーム/Focused ion beam,X線回折/X-ray diffraction,表面・界面・粒界制御/ Surface/interface/grain boundary control | 組織制御によって作り出した種々の二相組織に関する2D、3D構造を明らかにし、その起源と力学挙動を解明した。 | アーク溶解などで作製した試料を熱処理によって均質化・析出処理などを施し、観察に供した。 | ラメラ状二相組織における結晶学的方位関係並びに変形の挙動について明らかにした。スピノーダル分解を起こす多元系合金において、3D玉ねぎ構造が得られることを明らかにした。 | KCY47WwT5dzdo0lc
JPMXP1222HK0065 | 1212 | 2022 | HK | 65 | 外部利用 | 機器利用 | ---- | 耐熱合金の耐高温酸化・腐食性 | 今井 潔 | 東芝エネルギーシステムズ（株） | 計測・分析 | ---- | 量子・電子制御により革新的な機能を発現するマテリアル | ---- | HK-303：電界放出形電子プローブマイクロアナライザー | HK-304：集束イオンビーム加工・観察装置 | HK-402：走査型透過電子顕微鏡 | HK-403：集束イオンビーム加工装置 | [5 empty] | 電子顕微鏡/Electron microscopy,集束イオンビーム/Focused ion beam,X線回折/X-ray diffraction,表面・界面・粒界制御/ Surface/interface/grain boundary control | さまざまな雰囲気における各種耐熱Ni基およびFe基合金の高温酸化・腐食性に関する研究のため、合金上に形成する酸化皮膜の組織観察および分析を北海道大学の設備を利用して行った。 | 集束イオンビーム加工・観察装置（JIB-4600FおよびFB-2100)を用いて、SEM観察やTEM観察用の試料を作製した。その試料を走査型透過電子顕微鏡(HD-2000)を用いて観察分析を行った。また、電界放出形電子プローブマイクロアナライザー(JXA-8530F)を用いて、酸化皮膜の元素マッピングや定量分析を行った。 | 高温酸化・腐食により形成したナノスケールの酸化皮膜の詳細な組織観察はSEMでは困難であるが、FIBを用いて薄膜試料を作製しTEMでの観察分析が可能となり、皮膜の構造や元素分布を理解することができた。また、EPMAを用いて作製した合金中の析出物の組成等を分析し、新しい合金設計に必要なデータを取得することができた。 | 2vuncXDiuAuSJSj2
JPMXP1222HK0064 | 1211 | 2022 | HK | 64 | 外部利用 | 機器利用 | ---- | 種々の合金上への耐高温コーティング | 野口 学 | 株式会社 荏原製作所 | 計測・分析 | ---- | 量子・電子制御により革新的な機能を発現するマテリアル | ---- | HK-303：電界放出形電子プローブマイクロアナライザー | HK-304：集束イオンビーム加工・観察装置 | HK-402：走査型透過電子顕微鏡 | HK-302：電界放出形走査電子顕微鏡 | [5 empty] | 電子顕微鏡/Electron microscopy,集束イオンビーム/Focused ion beam,表面・界面・粒界制御/ Surface/interface/grain boundary control | 各種合金上への耐熱コーティングに関する研究のため、合金上に形成する酸化皮膜の組織観察および分析を北海道大学の設備を利用して行った。 | 集束イオンビーム加工・観察装置（JIB-4600F)を用いて、SEM観察やTEM観察用の試料を作製した。その試料を走査型透過電子顕微鏡(HD-2000)を用いて観察分析を行った。また、電界放出形電子プローブマイクロアナライザー(JXA-8530F)を用いて、酸化皮膜の元素マッピングや定量分析を行った。さらに、電界放出形走査電子顕微鏡(JSM-6500M)を用いて皮膜に対してEBSD分析を行った。 | 高温酸化・腐食により形成した酸化皮膜は薄く、また多孔質であることもあり、機械研磨による断面観察試料の作成が困難な場合があるが、FIBを用いることにより、皮膜を脱落させることなく観察試料の作製ができた。このように、種々の機器を利用することで様々な皮膜の詳細な組織観察と分析が可能となり、耐酸化コーティングに関する研究を遂行する上での重要なデータを取得できた。 | sSpe557R8GpyXU7c
JPMXP1222HK0061 | 1208 | 2022 | HK | 61 | 外部利用 | 技術代行 | ---- | 層状ペロブスカイト酸化物強誘電体の局所構造解析 | 藤田 晃司 | 京都大学 大学院工学研究科 材料化学専攻 | 計測・分析 | ---- | 量子・電子制御により革新的な機能を発現するマテリアル | 高度なデバイス機能の発現を可能とするマテリアル | HK-101：ダブル球面収差補正走査透過型電子顕微鏡 | [8 empty] | 強誘電体材料・デバイス,電子顕微鏡/Electron microscopy,電子回折/Electron diffraction,セラミックスデバイス/ Ceramic device,スピン制御/ Spin control,表面・界面・粒界制御/ Surface/interface/grain boundary control | 近年、Ruddlesden−Popper (RP) 相やDion−Jacobson (DJ) 相のようなペロブスカイト関連層状酸化物において、酸素八面体の回転や傾斜によって結晶構造の反転対称性が破れ、圧電性や強誘電性が発現することが理論と実験の両面から示されている。特に、酸素八面体の回転と傾斜に基づく二種類の構造歪みにより副次的にカチオンの極性変位が生じ強誘電性が発現する場合、強誘電相転移を駆動する主秩序変数は非極性構造歪み (酸素八面体の回転と傾斜) に関するパラメーターであり、電気分極は従秩序変数となる。このような強誘電体はハイブリッド間接型強誘電体と呼ばれ、最近研究が盛んに行われている。本研究では、新規強誘電体の探索ため、n = 2 RP型La2SrSc2O7の構造－特性相関を調べた。 | La2SrSc2O7は通常の高温固相反応法を用いて作製した。得られた試料に対して放射光X線回折 (SXRD) と粉末中性子回折 (NPD) 測定を行った。回折データに対してRietveld解析を行い、結晶構造を精密化した。結晶構造の反転対称性の破れを観察するため、光源としてNd: YAGピコ秒パルスレーザー (λ = 1064 nm) を用いて、光第二高調波発生 (SHG) を測定した。加えて、走査型透過電子顕微鏡(STEM) 観察を行った。 | 既報ではLa2SrSc2O7は室温で中心対称構造 (空間群Fmmm) をもつと報告されていたが[1]、最近の構造解析では極性構造の可能性が示唆されている[2]。今回、室温でのSXRDパターンとNPDパターンの指数付けと消滅則から、空間群はFmmmとは異なり、直方晶系のA21am (非中心対称、極性) かAmam (中心対称、非極性) のどちらかに絞られた。加えて、室温でSHGが観測されたことから、室温相の結晶構造はA21amに属すると決定された。構造精密化の結果、RP型構造のペロブスカイト層と岩塩層にはともにLa3+とSr2+が存在していることがわかった。このようなAサイトカチオンのランダム分布は、STEMの高角環状暗視(HAADF)像と元素マッピングからも確認された。 | 522GUKEtkUMvCFF9
JPMXP1222HK0060 | 1207 | 2022 | HK | 60 | 外部利用 | 機器利用 | 技術補助 | 液体金属環境下における耐環境性を改善させる機能性酸化被膜に関する研究 | 近藤 正聡 | 東京工業大学科学技術創成研究院ゼロカーボンエネルギー研究所 | 計測・分析 | ---- | 量子・電子制御により革新的な機能を発現するマテリアル | ---- | HK-101：ダブル球面収差補正走査透過型電子顕微鏡 | [8 empty] | 電子顕微鏡/Electron microscopy,走査プローブ顕微鏡/Scanning probe microscopy,表面・界面・粒界制御/ Surface/interface/grain boundary control | 核融合炉ブランケットでは燃料増殖材として液体リチウム鉛合金の利用が検討されている。この液体リチウム鉛ブランケットでは構造材料の腐食が課題されてきた。FeCrAl合金は熱力学的に安定なα-Al2O3被膜を形成するため、液体リチウム鉛合金と優れた科学的共存性を示すと期待されている。しかし、1ミクロン程度の厚さの皮膜と液体リチウム鉛の化学的反応性は明らかにされていない。本研究の目的は、TITAN G2を用いて液体リチウム鉛に浸漬したFeCrAl合金を | 本研究では、東京工業大学において、ODS FeCrAl合金2種類と商業用FeCrAl合金を対象に高温の大気環境下で表面酸化処理を行い、1ミクロン程度の厚さのα-Al2O3被膜を形成させた。更に東京工業大学において、FIBを用いて剥片サンプルを作成し、そのサンプルを用いて北海道大学にてTITAN G2を用いたSTEM/EDX観察を実施した。 | FeCrAl合金上に形成されたα-Al2O3は気孔を有する外層と緻密な組織を有する内層を有している事がわかった。また、被膜の粒界上にはFeCrAl合金に微量に含まれる活性添加元素の酸化物が形成されていることがわかった。その他、被膜と基板金属上の界面の凹凸状態や被膜表面の析出物などの様子も明らかになった。現在成果をまとめた投稿論文を準備している。 | 1jE15Q9cjUI5eBry
JPMXP1222HK0062 | 1209 | 2022 | HK | 62 | 外部利用 | 機器利用 | ---- | 原子レベルによる固体触媒の表面構造解析 | 山口 渉 | 大阪大学 大学院基礎工学研究科 物質創成専攻 | 計測・分析 | ---- | 量子・電子制御により革新的な機能を発現するマテリアル | ---- | HK-101：ダブル球面収差補正走査透過型電子顕微鏡 | [8 empty] | 電子顕微鏡/Electron microscopy,表面・界面・粒界制御/ Surface/interface/grain boundary control | Reductiveamination of carboxylic acids naturally abundant is an important reaction forthe synthesis of alkylamines used in pharmaceuticals and surfactants. Therehave been reports on the use of stoichiometric amounts of hydride reagents asreductants. However, these methods suffer from generating a large amount ofwaste. In contrast, the use of H2 as a reductant results in a cleanreaction system that produces only water as a byproduct. Generally, it isdifficult to reduce carboxylic acids because of the low electrophilicity ofcarbonyl carbon atom, and the reported catalyst system requires severe reactionconditions such as high temperature and high H2 pressure. Therefore,the development of more active catalyst for highly efficient reductiveamination of carboxylic acids using hydrogen is highly desired. In this study,we found that Pt-Mo catalysts promoted this reaction under mild conditions. | Pt-Mo catalysts were prepared by the impregnationmethod. Scanning transmission electron microscopy(STEM) images with experimental maps were collected using aFEI Titan Cubed G2 60-300 instrument operated at 300 kV and equipped with aSuper-X energy-dispersive X-ray spectroscopy (EDX) detector. Elemental mappingbased on quantitative analysis of the EDX spectra was conducted using Espritsoftware. | High-AngleAnnular Dark Field (HAADF)-STEM images and elemental mapping of supported Pt-Mocatalysts show that Pt nanoparticles and Mo cluster species are highlydispersed on the support (Figure).This catalystis a solid catalyst, and so it can be easily recovered by filtration after thereaction and can be reused five times without the need for pretreatment.Furthermore, a wide range of carboxylic acids and amines successfully convertedto N-alkylated amines with goodfunctional tolerance. The Pt‒Mo/γ-Al2O3catalyst system offers a highly efficient and unique strategy for the selectiveand mild reductive amination of carboxylic acids to produce alkylated amines ina green manner. | N8ScNrTkJ9C151os
JPMXP1222HK0063 | 1210 | 2022 | HK | 63 | 内部利用（ARIM事業参画者以外） | 技術代行 | ---- | 高分子ゲル網目の3次元直接観察 | Kiyama Ryuji | 北海道大学大学院先端生命科学研究院 | 計測・分析 | ---- | 量子・電子制御により革新的な機能を発現するマテリアル | マルチマテリアル化技術・次世代高分子マテリアル | HK-101：ダブル球面収差補正走査透過型電子顕微鏡 | [8 empty] | 高分子系生体材料、エラストマー,電子顕微鏡/Electron microscopy,高機能ハイドロゲル/ Highly functional hydrogel,表面・界面・粒界制御/ Surface/interface/grain boundary control | ハイドロゲルは多量の水を溶媒として含んだ高分子網目材料であり、生体と類似した性質を示すことから生体材料としての応用が期待されている。しかしながら、柔らかく細い高分子一本鎖からなるハイドロゲルのナノスケール構造を顕微鏡で直接観察することはこれまで達成されておらず、大きな課題であった。以前我々はハイドロゲル用の新規固定・染色法を開発することでナノスケール網目構造のTEM観察に成功した。本実験の目的は作製したサンプルをARIM所属の施設においてSTEMトモグラフィー観察することでハイドロゲルの三次元網目構造を詳細に解き明かすことである。 | 組成を変えて作製した数種類の化学合成ハイドロゲルについてSTEMトモグラフィー観察を行い、得られたデータを基に網目サイズなどの重要なパラメータを解析する。 | 網目サイズの異なる三種類のハイドロゲルについてSTEMトモグラフィー観察を行い、三次元網目構造の画像データを得ることに成功した。しかし網目構造の場所による不均一性が大きいことが分かった為、現在は同一サンプルの複数箇所を測定することでデータ数を増やしている。今後、得られたデータから平均網目サイズなどを研究協力者と共に解析予定である。 | TPBid87F1p9a14zu
JPMXP1222HK0059 | 1206 | 2022 | HK | 59 | 内部利用（ARIM事業参画者以外） | 機器利用 | ---- | グラフェンナノサポートを利用した単原子制御 | 山崎 憲慈 | 北海道大学大学院 工学研究院 応用物理学部門 ナノバイオ工学研究室 | 計測・分析 | 加工・デバイスプロセス | 量子・電子制御により革新的な機能を発現するマテリアル | ---- | HK-101：ダブル球面収差補正走査透過型電子顕微鏡 | HK-401：収差補正走査型透過電子顕微鏡 | [7 empty] | グラフェン、単原子、単分子,電子顕微鏡/Electron microscopy,走査プローブ顕微鏡/Scanning probe microscopy,電子分光,CVD,スパッタリング/Sputtering,原子薄膜/ Atomic thin film,表面・界面・粒界制御/ Surface/interface/grain boundary control | 孤立した金属単原子の分散体は“単原子触媒”として次世代の触媒材料として注目が集まっている。申請者はこれまでにプラズマスパッタリングによるグラフェン表面への白金（Ｐｔ）単原子の分散手法を報告している。さらに、スパッタリング中に窒素を添加することで、単原子の形成率が向上することを報告している。本課題では白金の他に金の単原子スパッタリングと、スパッタリングされた単原子の加熱耐性を明らかにし、触媒材料としての安定性評価を行った。 | 化学気相成長（CVD）装置によって単層グラフェンを銅箔上に作成後、PMMAなどのポリマーを使用しない方法によりTEMグリッドに転写した。その後、プラズマスパッタリングによって、Pt単原子の分散体をグラフェン表面に形成した。加熱前後のPt単原子分散状態を収差補正透過型電子顕微鏡（80kV、Titan Cubed G2 60-300, JEM-ARM200F）によって観察した。 | Fig.１にPt単原子分散体の加熱前後の走査透過型電子顕微鏡（STEM）像を示す。(a)は100℃で1時間アルゴン雰囲気加熱した場合で、Pt単原子はほとんど凝集しておらず、単原子状態を保っていることがわかった。(b)は同様の雰囲気で400℃1時間加熱した場合であるが、Pt単原子が凝集していることがわかった。結晶構造に由来する格子縞も観察された。一方で、TEMの加熱ホルダーを使用してサンプルの加熱を行った場合には、700℃程度の高温でもPtの凝集がほとんど起こらないという結果も得られた。Ptが単原子状態で分散している場合にはグラフェン表面に存在するナノグラフェンのステップエッジに吸着していることで、単原子状態を維持していることがわかっている[1]。STEM観察結果からはPt単原子の凝集は吸着サイトであるナノグラフェンの変形によって誘起されていることが推測されている。ナノグラフェンが変形しにくい条件下での観察ではTEMの加熱ホルダーを用いた1000℃程度の加熱後もほとんど凝集が起こらないことが確認された。 | Cg77i9ai62Rz9Fgo
JPMXP1222HK0058 | 1205 | 2022 | HK | 58 | 内部利用（ARIM事業参画者以外） | 機器利用 | ---- | 炭素素材担持CoCN4 CO2還元触媒のSTEM観察 | 朝倉 清高 | 北海道大学触媒科学研究所 | 計測・分析 | ---- | 量子・電子制御により革新的な機能を発現するマテリアル | ---- | HK-101：ダブル球面収差補正走査透過型電子顕微鏡 | [8 empty] | 電子顕微鏡/Electron microscopy,表面・界面・粒界制御/ Surface/interface/grain boundary control | CO2を分離回収し資源として有効活用するカーボンリサイクル技術は、2021 年6 月に策定された「2050 年カーボンニュートラルに伴うグリーン成長戦略」において、カーボンニュートラル社会を実現するためのキーテクノロジーとして位置付けられている。本触媒はCO2を電解還元し、有用なCOや炭化水素にする触媒である。その構造や集合状態を知るために、HR-STEMの測定を行う。 | グラファイト担持CoP4VPｙ硝酸洗浄処理後のサンプルをCuメッシュにのせて、測定した。Titan3G2 60-300（FEI）加速電圧300ｋVにて、STEM, TEM、EELS, EDXを測定した。 | TEM測定により、グラファイトの層状構造が見えた。残念ながら炭素の原子像はみえないため、Coの周辺構造はわからなかった。 同視野のCoとNのEDSマッピングについては、感度が足りずノイズと区別ができなかった。Coの周りにいるNも捉えることが難しかった。EDSではClとSiが検出されたが、Clの起源は不明であった。EELS（視野175nm）でCoおよびNを観測した。STEMにより明る輝点（Co)が観測され、原子状であることがわかった。輝点は動き、結合や乖離する様子を直接観察することができた。 | 255gCU5qrsg5Dw8m
JPMXP1222HK0057 | 1204 | 2022 | HK | 57 | 外部利用 | 機器利用 | ---- | 6元系合金のTitan等による組織解析 | 加藤 隆彦 | 名古屋大学 未来社会創造機構 マテリアルイノベーション研究所 | 計測・分析 | ---- | 量子・電子制御により革新的な機能を発現するマテリアル | マルチマテリアル化技術・次世代高分子マテリアル | HK-101：ダブル球面収差補正走査透過型電子顕微鏡 | HK-401：収差補正走査型透過電子顕微鏡 | [7 empty] | 蓄電関連材料, ハイエントロピー合金,電子顕微鏡/Electron microscopy,イオンミリング/Ion milling,ハイエントロピー材料/ High entropy material,表面・界面・粒界制御/ Surface/interface/grain boundary control | 本研究は、HEA（High-Entropy Alloy）の合金設計手法（パラメータ法）を応用したマルチフェーズ合金の創生と、フッ化物電池電極材料への適用性検討を目的とする。溶解法により6元系バルク合金を試作し、合金中の金属・合金相の組織形成状況を丹念に調べると共に、電池特性との相関関係を調査することにより、新しい電池材料を開発する。 | HEA（High-Entropy Alloy）の合金設計手法（パラメータ法）を用いて試作した多元系バルク合金中の金属・合金相の組織形成状況を電子顕微鏡等により調査する。 | 多元系バルク合金中の金属・合金相の組織形成状況を電子顕微鏡等により調査した結果、目的の新規マルチフェーズから構成される合金であることが検証できた。今後、構造解析データの一部として使用し、さらに電池特性との相関関係をMI等により追及する予定である。 | vFc9K9jTTOJpAj7u
JPMXP1222HK0055 | 1202 | 2022 | HK | 55 | 内部利用（ARIM事業参画者以外） | 機器利用 | ---- | プラズマ照射処理等を施した各種材料の物性評価 | Yamauchi Yuji | 北海道大学大学院工学研究院 応用量子科学部門 | 計測・分析 | ---- | 量子・電子制御により革新的な機能を発現するマテリアル | ---- | HK-302：電界放出形走査電子顕微鏡 | HK-202：オージェ電子分光装置 | [7 empty] | 電子顕微鏡/Electron microscopy,電子分光,表面・界面・粒界制御/ Surface/interface/grain boundary control | プラズマ照射処理などを金属などの各種材料に施し、ガス滞留挙動などの物性を評価し、表面形状、表面組成との相関について検討する。 本稿では一例として「短期間で再利用可能な核融合炉用バナジウム合金の重水素透過特性」に関する成果について述べる。本研究では不純物濃度や組成の異なる試料に対し新型バナジウム(V)合金の重水素透過(D)挙動を調査した。 | 製作した実験装置は、真空チャンバー内に設置した試料を加熱し、ガスの透過速度を定量する機構を有する。高温領域加熱のためにVCR®︎メタル・ガスケット式面シール継手を用いて試料を配管内に固定し、所定の実験温度まで加熱した。 試料として、厚さ0.25 ㎜、直径11.5 ㎜の円板状の旧型V合金NIFS-HEAT-2(NH2)および不純物が少ない新型V合金L44, H44を用いた。前処理として硫酸-メタノール溶液を用いた電解研磨、焼なまし(真空中脱ガス: 1273 K, 1 h)を行った。前処理の後、D透過実験を行った。透過実験時の温度を673 K, 773 K, 873 K, 973 Kとした。その後、上流側にDガスを定常圧力(5000 Pa)まで導入し、下流部に透過したD透過速度を四重極質量分析計により評価した。試料表面状態および内部状態変化の影響を調べるため、昇温時(673 K→973 K)と降温時(973 K→673 K)のD透過速度を評価した。また、温度変化および試料表面状態の透過挙動への影響を検討するため、表面・内部状態を調査した。上記実験とは別に脱ガス前・後試料を用意し、オージェ電子分光法(AES；HK-202)にて試料組成や分布を調査した。 | 不純物濃度が異なる3つの試料を使用した透過実験により、透過係数はNH2≈H44>L44となった。また、タイムラグ法[2]より算出した拡散係数は、NH2>H44>L44となり、過去にロシアで作製されたV合金(V-4Cr-4Ti)と近い値をとることがわかった 。さらにこれらより、見かけの透過の活性化エネルギーとタイムラグ法より算出した見かけの拡散の活性化エネルギーを得た。 AESによって取得した断面画像より、真空中脱ガスが原因と思われるバルク中のチタン(Ti)析出が確認され、Ti(C,N,O)化合物として存在することがわかった。また、Ti化合物は結晶粒界に存在し、帯状の集合が見られた。 先行研究との比較を(1)昇温、(2)降温時に分けて考察する。(1)昇温時は、焼なまし試料との比較より、全ての試料が真空中脱ガスによって生じた表面Ti酸化物の影響を受けることがわかった。(2)降温時は、焼なまし試料および 機械研磨のみ試料との比較より、L44試料のみが表面Ti酸化物の影響を受けることがわかった。一方でNH2, H44試料は清浄な表面であり、表面酸化物の影響をほとんど受けないことがわかった。 これら昇温・降温時の挙動と、L44試料のみが他二つに比べて酸素組成比が大きいことより、不純物量変更による透過特性変化は、表面およびバルク中のTi酸化物の影響を受ける。これには試料中の酸素組成比が影響すると考えられる。 透過の律速過程に着目すると、昇温時は全ての試料が焼なまし試料(表面反応律速)と近い傾きをとり、降温時はNH2, H44試料が拡散律速と近い傾きをとることから、温度上昇に伴いTi酸化物の還元が進んだことで律速過程が変化することがわかった。これは見かけの透過・拡散の活性化エネルギーが、昇温時よりも降温時の方が小さいことからもわかる。 真空中脱ガスでバルク中へのTi析出が見られることおよびTi酸化物のトラップ効果を考慮する必要があることが指摘されていることから、透過特性が表面のみならずバルク中のTi化合物の影響を受けたと考えられる。 | 2hmL4Bg34035Q761
JPMXP1222HK0054 | 1201 | 2022 | HK | 54 | 外部利用 | 機器利用 | 技術代行 | 反応物・乾燥物の赤外線吸収帯で放射するエミッタの研究開発と放射効果の実証 | 近藤 良夫 | 日本ガイシ株式会社 | 加工・デバイスプロセス | 計測・分析 | 量子・電子制御により革新的な機能を発現するマテリアル | ---- | HK-610：コンパクトスパッタ装置 | HK-617：原子層堆積装置（粉末対応型） | HK-609：ヘリコンスパッタリング装置 | HK-626：光学干渉式膜厚計 | HK-404：超高分解能電界放出形走査電子顕微鏡 |  |  |  |  | 電子顕微鏡/Electron microscopy,スパッタリング/Sputtering,ALD | 反応物の波長4.76μm（2100cm-1）の赤外線吸収帯に赤外線を放射するエミッタの実現を目的に，金属ー絶縁体ー金属（MIM）構造を持つ波長制御エミッタ（面積:50 mm×50 mm）の作製を行った。 | MIM構造の作製手順と利用した機関をFig.1に示す。北海道大学のコンパクトスパッタでCrとAuをスパッタし，原子層堆積装置（ALD）でアルミナAl2O3を堆積させた後，東京大学で電子線描画を行い，北海道大学で現像後，ヘリコンスパッタを用いて，CrとAuをスパッタし，リフトオフすることでMIM構造を作製している。 | 作製したMIM構造の垂直放射率をFig.2に示す。Fig.2のCenter_#1, #2は，50 mm角の中心付近を測定された1回目と2回目の垂直放射率を示す。作製したMIM構造の垂直放射率が，目標とした波長域(4.76μm付近)で大きくなっていることが分かる。 | G1SxicDSSI2RSFy0
JPMXP1222HK0053 | 1200 | 2022 | HK | 53 | 内部利用（ARIM事業参画者以外） | 機器利用 | 技術代行 | 赤外線励起による溶剤の分子内振動の緩和と溶剤乾燥に効果的な赤外線吸収波長帯の解明 | 戸谷 剛 | 北海道大学 大学院工学研究院 機械・宇宙航空工学部門 | 加工・デバイスプロセス | 計測・分析 | 量子・電子制御により革新的な機能を発現するマテリアル | 次世代ナノスケールマテリアル | HK-610：コンパクトスパッタ装置 | HK-617：原子層堆積装置（粉末対応型） | HK-609：ヘリコンスパッタリング装置 | HK-626：光学干渉式膜厚計 | HK-603：超高速スキャン電子線描画装置(130kV) |  |  |  |  | ALD,スパッタリング/Sputtering,EB,電子顕微鏡/Electron microscopy,表面・界面・粒界制御/ Surface/interface/grain boundary control,原子層薄膜/ Atomic layer thin film | 水の効果的な乾燥を目的に，水の変角振動（波長：6.06μm，波数：1650cm-1）と同じ波長の赤外線を放射する金属ー絶縁体ー金属（MIM）構造を持つ波長制御エミッタ（50mm×50mmの面積）の作製を行った。 | MIM構造の作製手順と利用した機関をFig.1に示す。北海道大学のコンパクトスパッタでCrとAuをスパッタし，原子層体積装置（ALD）でアルミナAl2O3を堆積させた後，東京大学で電子線描画を行い，北海道大学で現像を行った後，ヘリコンスパッタを用いて，CrとAuをスパッタし，リフトオフすることでMIM構造を作製している。 | 作製したMIM構造の垂直放射率をFig.2に示す。Fig.2のNo.1〜4は，4 inchダミーウエハから切り出された25mm角のサンプルを表す。作製したMIM構造の垂直放射率が，No.1〜4のサンプルとも，目標とした波長域（6.06μm付近）で大きくなっていることが分かる。 | o4sxTa9LnnKdAHjT
JPMXP1222HK0052 | 1199 | 2022 | HK | 52 | 内部利用（ARIM事業参画者以外） | 機器利用 | ---- | 細胞バイオメカニクス研究のためのマイクロデバイス開発 | 豊原 涼太 | 北海道大学大学院工学院人間機械システムデザイン専攻 | 加工・デバイスプロセス | ---- | 量子・電子制御により革新的な機能を発現するマテリアル | 次世代バイオマテリアル | HK-701：電子ビーム描画装置(30kV) | HK-702：両面マスクアライナ | HK-707：スピンコーター | [6 empty] | 蒸着・成膜/Evaporation and Deposition,成形/Molding,リソグラフィ/Lithography,膜加工・エッチング/Film processing and Etching,表面・界面・粒界制御/ Surface/interface/grain boundary control,バイオセンサ/ Biosensor | 膵臓腺癌（PDAC）とは膵臓癌の90%を占める癌である．膵臓癌は膵臓という臓器の特性上，超音波検査ですら発見が難しいため，早期発見が難しく血液検査でも有用な検査方法は存在しない．さらに，膵臓癌はリンパ管や血管を通じて他の臓器への転移がおこりやすい．膵臓癌は遺伝子変異が多く有用な抗がん剤も少ない上，治療したとしても一部癌が残っていれば再発する可能性も高い．今現在，膵臓癌のついての治療法は膵臓癌の進行度によって異なる方法が行われている．PDACの患者の平均生存期間は12カ月未満であり，5年以上生存する確率は10％以下である．膵臓癌の正確な原因は不明で様々な危険因子によって引き起こされていると考えられており，遺伝的・環境的要因としては年齢，性別，民族性，血液型，などがあり生活的要因としては，喫煙，食生活，飲酒，肥満，膵炎などがあげられる．PDACは、難治であり件数も増えていることからこれから先，社会的・経済的にも大きな負担となると考えられる．そこで，本研究では難治である膵臓腺癌由来細胞（PANC-1 cells）の治療法を確立させることや早期発見に資するためPANC-1の力学特性を明らかにすることを目的とし，マイクロピラー基質を用いてPANC-1の細胞牽引力を計測した． | レーザ描画装置を用いてフォトマスクを作製した後、フォトマスクを通じて紫外線を露光することでフォトレジストにパターンを転写し現像工程を経てネガティブレジストによるモールドを作製した（図1）．PDMSにより型抜きを2回行うことでマイクロピラー基質（マイクロピラーの直径は3 µｍ，高さは8µm程度）を完成させた．細胞をマイクロピラー基質上に培養すると，マイクロピラーは細胞牽引力（細胞が基質に対して発生する力）によってたわみ，この撓みを計測することで細胞牽引力を推定するものである． | 作製されたマイクロピラーは形が円柱型ではなくテーパ柱型であったため、有限要素法解析を用いてマイクロピラーのヤング率を計算しその値を用いて細胞牽引力を推定した．正常組織のヤング率に近いバネ定数を有するマイクロピラーとしてk2 (131.32 nN/mm)を用い，がん組織のヤング率に近いばね定数を有するマイクロピラーとしてk1 (58.46 nN/mm)用いて比較した結果を図2に示す．よりばね定数が大きいマイクロピラーを用いた場合，細胞牽引力も大きくなった．正常組織を模倣したマイクロピラーを用いた細胞牽引力が大きくなった理由として考えられるのは，マイクロピラーの基質のばね定数が大きいほど，細胞の移動速度が大きくなり細胞牽引力も大きくなったと考えられる． | 1QYHsYwiucESvk5S
JPMXP1222HK0051 | 1198 | 2022 | HK | 51 | 外部利用 | 機器利用 | ---- | 特殊環境下に最適な防錆剤の研究 | 大谷 恭平 | 福島研究開発部門 廃炉環境国際共同研究センター 炉内状況把握ディビジョン 特殊環境腐食研究グループ | 計測・分析 | ---- | 量子・電子制御により革新的な機能を発現するマテリアル | ---- | HK-201：X線光電子分光装置 | [8 empty] | X線回折/X-ray diffraction,電子分光,表面・界面・粒界制御/ Surface/interface/grain boundary control | 循環用配管等における淡水中の炭素鋼の腐食は設備保全の観点から重要な課題である．炭素鋼の腐食速度は主に溶存酸素濃度や塩化物イオン濃度等に依存すると考えられており，これらの影響を抑制する腐食抑制剤（インヒビター）が開発されてきた．モリブデン酸ナトリウム（Mo酸二Na）は酸素を含む中性溶液中で有効な毒性の低い酸化型インヒビターとして報告されているが，塩化物イオン存在下では腐食抑制に多量の添加を要するため環境負荷や保全費用の観点から使用量を低減する必要がある．これまでの利用者らの研究から排水基準が無く毒性の低いAlイオンはMo酸二Naの腐食抑制効果を向上できると考えられるが，これまでにAlイオンとMo酸二Naにより形成した炭素鋼表面の皮膜に関する研究は報告されていない．そこで、北海道大学光電子分光研究室の光電子分光分析装置（XPS）を用いて炭素鋼表面に形成した保護皮膜の分析を実施した。 | 実験方法：NaCl溶液にインヒビターである乳酸AlとMo酸二Naを混合して添加した溶液に炭素鋼試験片を2時間浸漬して分析用試料とした。乳酸AlとMo酸二Naの混合比率はモル比で1：1、3：1、1：0の3種類で実施した。XPSを用いて表面皮膜のワイドスペクトルを取得した後、深さ方向のデプスプロファイルを測定した。 | 利用者の所属機関において実施した炭素鋼試験片の観察および浸漬腐食試験により算出した腐食減量より、乳酸AlとMo酸二Naを3：1の割合で添加した溶液は添加していない溶液に比べて腐食速度が抑制されていることは明らかになっていた。そこで、北海道大学光電子分光研究室のXPSによる表面ワイドスペクトル測定より、最表面にはAl、Mo、O、Cが存在していることを示すピークが検出されたが、素地炭素鋼由来のFeのピークは検出されなかった。そのため、保護皮膜は鉄を十分に覆い隠している可能性が考えられる。そこで、次に深さ方向のデプスプロファイルを測定した。デプスプロファイルの結果より、炭素鋼表面にはFeを含まずAlおよびMoからなる厚さおよそ100 nmの酸化物もしくは水酸化物被膜が形成していることが明らかになった。また乳酸AlとMo酸二Naを1：1もしくは1：0のモル比で混合添加した溶液の腐食速度は3：1のケースに比べて速く、XPSのデプスプロファイルの結果から3：1の場合と異なり表面からFeを含んでいることが明らかとなった。そのため、1：1と1：0の溶液では3：1に比べると素地のFeが検出されるような保護性の低い被膜が形成していたことが明らかになった。以上より、3：1の比率の溶液において被膜は炭素鋼にもともと存在する酸化物被膜がNaCl溶液中で破壊される前に表面にAlおよびMoからなる被膜が形成していると考えられ、このような保護被膜が形成することに起因して腐食抑制効果を発揮したと考えられる。以上より、XPSを用いた分析により表面に形成している保護皮膜の組成や素地炭素鋼の溶出について明らかになり、乳酸AlおよびMo酸二Naにより炭素鋼の腐食速度が抑制される理由を解明することができた。 | oNN8TNm6EICSCpMk
JPMXP1222HK0050 | 1197 | 2022 | HK | 50 | 外部利用 | 機器利用 | ---- | 放射線場でのマルチ型同時計測法の開発とイノベ―ション物質の創製に向けて | 若井 栄一 | 日本原子力研究開発機構 Ｊ－ＰＡＲＣセンター | 計測・分析 | 物質・材料合成プロセス | 量子・電子制御により革新的な機能を発現するマテリアル | マルチマテリアル化技術・次世代高分子マテリアル | HK-101：ダブル球面収差補正走査透過型電子顕微鏡 | HK-103：マルチビーム超高圧電子顕微鏡 | HK-105：集束イオンビーム加工装置 | [6 empty] | ハイエントロピー合金、磁区構造、元素分布、結晶構造像、照射損傷、構造材料、イノベーション,電子顕微鏡/Electron microscopy,集束イオンビーム/Focused ion beam,電子回折/Electron diffraction,スピン制御/ Spin control,表面・界面・粒界制御/ Surface/interface/grain boundary control,ハイエントロピー材料/ High entropy material | 科研費研究において、放射線場でのマルチ型同時計測法の開発とイノベ―ション物質の創製に向けた研究開発のために、ARIMを利用して、これらの中で実施した新計測法の開発、及び物質の諸特性やその変化、放射線の影響等を解析する。 | 主に次の2点についての実験を実施した。１．電子顕微鏡(Titan3 G2)や集束イオンビーム加工装置を利用して、以下の複数の材料の解析を実施した。（１）鉄系ハイエントロピー合金(HEA)や次世代炉構造材料の結晶構造配列とその領域の元素分布状態等や磁区構造の解析、及び同物質に対して2重イオン照射（セルフイオン＋ヘリウムイオン）で照射した材料の照射損傷の解析。（２）レーザー照射した物質の微細組織や構造変化の解析及び電気抵抗測定等の相関評価。（３）チタン合金においては、室温で10dpaまでのイオン照射した場合の照射損傷の解析。２．マルチビーム超高圧電子顕微鏡（ＡＲＭ－1300）を利用して、次世代炉の構造材料の高温での電子線照射による損傷組織と析出物の変化の解析を実施した。 | 得られた主な結果と考察を以下に示す。１（１）本ARIMの装置の特性を活かして、鉄系ハイエントロピー合金(HEA)や次世代炉構造材料の諸特性がかなり明らかにされた。また、照射したHEAでは、この物質に特徴的な歪みの状態がかなりミクロなレベルで変化することが分かった。（２）レーザー照射した物質の微細組織や構造変化の解析により、レーザーによる転位の導入や微細組織の変化が観察され、電機抵抗測定法との相関評価ができた。（３）イオン照射したチタン合金の照射硬化挙動（耐照射性含む）をナノインデンター等で調べた結果を考察するために、本ARIMによる詳細な微細構造や相の安定性等を解析して、その原因が徐々に明らかになってきた。２．マルチビーム超高圧電子顕微鏡（ＡＲＭ－1300）の電子線照射とその場観察の結果から、次世代炉の候補の構造材料に関する高温での照射損傷挙動を調べることができた。 | 12EVtBWjB0HtfBpS
JPMXP1222HK0049 | 1196 | 2022 | HK | 49 | 内部利用（ARIM事業参画者以外） | 機器利用 | ---- | 半導体量子ドットを用いた光スピン機能性素子の作製 | 村山 明宏 | 北海道大学大学院情報科学研究院 情報エレクトロニクス部門 | 計測・分析 | ---- | 量子・電子制御により革新的な機能を発現するマテリアル | ---- | HK-101：ダブル球面収差補正走査透過型電子顕微鏡 | HK-304：集束イオンビーム加工・観察装置 | [7 empty] | 電子顕微鏡/Electron microscopy,集束イオンビーム/Focused ion beam,スピントロニクス/ Spintronics,量子効果/ Quantum effect | 複合ビーム加工観察装置FIB-SEM JIB-4600F/HKD（日本電子）によるバルクピックアップ法を用いて、半導体ナノ構造の断面観察用薄片試料を作製した。その後、高分解能3次元構造評価装置Titan（日本エフイー・アイ）による高分解能STEM/TEM観察およびEDSによる元素分析を行い、試料の微細構造解析を行った。 | In組成の異なるInGaAs/GaAs量子ドットならびにAlGaAsバリアに埋め込まれたIn0.55Ga0.45As量子ドットを分子線エピタキシー法によりGaAs基板上にエピタキシャル成長させた。In組成の異なるInGaAs量子ドットについては、In組成を40%, 70%, 100%と変化させ、量子ドットを埋め込むGaAsキャップ層はIn-Ga相互拡散を抑制するために高速で成長した。In0.55Ga0.45As量子ドットを埋め込むAlGaAsバリアのAl組成は0%から30%まで変化させた。これらの試料を、FIBを用いたバルクピック法などにより断面観察用薄片試料として加工した。本試料は、FIBのイオンビームによる損傷を受けやすいため、FIBにより作成した薄片試料をイオンミリングによる表面処理により損傷を受けた部位を取り除いた。この際、エッチング残渣が試料へ再付着しないよう様々な対策を行った。作製した薄片試料の成長条件による形状や組成の違いを観察するため、高分解能3次元構造評価装置Titan（日本エフ・イー・アイ）によって、Bright-Field-STEM, HAADF-STEM, EDS-STEMにより構造分析を行った。 | STEM観察の結果から、我々の装置で成長した半導体ナノ構造について、高品質な結晶が成長できていることが確認された。コントラストがつきにくい量子ドットも明瞭な像が得られた。その結果、高速で埋め込んだInGaAs量子ドットについては、ドットのIn組成を変えてもアスペクト比はほとんど変化しないことがわかった。また、AlGaAsバリアに埋め込まれたInGaAs量子ドットについては、サイズが不均一な量子ドットが形成されやすいことがわかった。さらに、量子ドットの成長に先立って形成される平坦薄膜層（濡れ層）の高さを詳細に評価することができた。 | RYbHd8Gxjse0O0wi
JPMXP1222HK0056 | 1203 | 2022 | HK | 56 | 内部利用（ARIM事業参画者以外） | 機器利用 | 技術代行 | 高性能なシリカ担持合金ナノ粒子触媒の構造解析 | Nakaya Yuki | 北海道大学 大学院総合化学院 | 計測・分析 | ---- | 量子・電子制御により革新的な機能を発現するマテリアル | マルチマテリアル化技術・次世代高分子マテリアル | HK-101：ダブル球面収差補正走査透過型電子顕微鏡 | [8 empty] | 電子顕微鏡/Electron microscopy,ハイエントロピー材料/ High entropy material,表面・界面・粒界制御/ Surface/interface/grain boundary control | 優れた触媒性能を示す担持合金ナノ粒子触媒の結晶構造、原子配列、分布(EDX)、格子定数などを高分解能で観察するため、北海道大学の設備を利用してSTEM観察を行った。担持された合金粒子は15 nm程度のナノ粒子であり、HAADF-STEMにより粒子径、原子配列に関する情報を得た。また、EDXを行うことで合金化度合いを観察した。 | 実験室にて担体（主にSiO2）に前駆体溶液を担持し、焼成/還元を行うことで調製した合金触媒のサンプルをMoまたはCuグリッドに担持し、真空引きをすることで測定試料を準備した。 | 酢酸ビニルモノマー(CH2COOCHCH2)合成の主要な工業プロセスであるエチレンのアセトキシル化（CH3COOH + C2H4 +1/2O2 → CH2COOCHCH2 + H2O）に有効なSiO2担持Pd–Au合金ナノ粒子触媒の観測をFEI社製Titan G-2を用いて行った。様々な合金組成のPd–Au/SiO2の中でも最も優れた触媒性能を示したPd0.8Au0.2/SiO2触媒のHAADF-STEM-EDXを図に示す。粒子径分布からは約15 nm程度の平均粒子径を有すること、またEDXによる元素マッピングからはPdおよびAuが粒子全体に均一に分布していることが判明した。さらに定量分析からはPd0.8Au0.2の合金組成を有することが判明した。HAADF-STEM-EDXにより得られた結果とXRD/XAFSの結果を組み合わせることで、得られた触媒は目的組成のPd0.8Au0.2合金ナノ粒子であることが明らかとなった。また、本触媒は反応後にヒドリド/カーバイドの形成もしくは合金組成の変化に由来する構造変化がXRDより確認され、XAFSにより合金組成は変化せずにカーバイド(格子間炭素)が形成することが示唆された。そこで同様の変化を起こすエチレン処理を行った触媒のHAADF-STEM-EDX分析を行ったところ、粒子サイズ/合金組成は保たれていることが判明し、反応中にPd0.8Au0.2Cxへと構造が変化することを見出した。これらの構造解析の結果を基に触媒性能向上の要因にアプローチを行った結果、エチレンのアセトキシル化においてPdにAuおよび格子間炭素の役割を詳細に解明することに成功した(Journal of the American Chemical Society, 2023, 145, 2985-2998)。 | VWVuXG3oQpA3307w
JPMXP1222HK0046 | 1193 | 2022 | HK | 46 | 外部利用 | 技術代行 | ---- | 電子部品材料開発に向けた原子レベル組織解析 | 足立 修一郎 | (株)レゾナック | 計測・分析 | 加工・デバイスプロセス | 量子・電子制御により革新的な機能を発現するマテリアル | ---- | HK-101：ダブル球面収差補正走査透過型電子顕微鏡 | HK-613：プラズマCVD装置 | [7 empty] | 電子顕微鏡/Electron microscopy,蒸着・成膜/Evaporation and Deposition,CVD,原子薄膜/ Atomic thin film | シリコン酸化膜（SiOX膜）は、先端産業におけるコーティング材料として 多くの用途に利用されている。今回、アルミニウム（Al）基板上にCVD法で成膜したSiOX膜を、透過型電子顕微鏡（TEM）を用いて観察し、SiOX膜の結晶性及び密着性を評価した。 | 観察対象：Al基板上にCVD法で成膜したSiOx膜 利用装置：透過型電子顕微鏡TITAN G2 60-300 | Fig.1に、SiOX成膜したAl基板の断面におけるSTEM観察像と、同一箇所におけるAl, Si及びOのEDXマッピング結果を示す。Al基板表面には、SiOX膜が所望の厚さで形成されていた。Fig.2は、Al基板とSiOX膜の界面における高分解能TEM像である。SiOX膜はAl基板と原子レベルで密着していることが分かった。また回折像から、SiOX膜はアモルファス状であり、Al基板は高い結晶性を有していることが分かった。 | 4OHjA2srzK06yT16
JPMXP1222HK0045 | 1192 | 2022 | HK | 45 | 内部利用（ARIM事業参画者以外） | 機器利用 | ---- | 水-岩石相互作用における鉱物の化学組成と結晶構造の変化 | 菊池 亮佑 | 北海道大学大学院工学研究院 環境循環システム部門資源循環工学分野 環境地質学研究室 | 計測・分析 | ---- | マテリアルの高度循環のための技術 | 量子・電子制御により革新的な機能を発現するマテリアル | HK-101：ダブル球面収差補正走査透過型電子顕微鏡 | HK-201：X線光電子分光装置 | HK-202：オージェ電子分光装置 | HK-301：環境セル対応透過電子顕微鏡 | HK-302：電界放出形走査電子顕微鏡 |  |  |  |  | 電子顕微鏡/Electron microscopy,イオンミリング/Ion milling,集束イオンビーム/Focused ion beam,電子回折/Electron diffraction,表面・界面・粒界制御/ Surface/interface/grain boundary control,資源循環技術/ Resource circulation technology,表面・界面・粒界制御/ Surface/interface/grain boundary control,資源循環技術/ Resource circulation technology | 岩石中に記録された水―岩石相互作用の痕跡を明らかにするために、国内外の各地の岩石および反応を模擬した室内実験後の試料を対象に、鉱物相・元素分布・化学組成・化学状態を調べた。 | 岩石薄片あるいは研磨片の表面をFE-EPMAによって観察し、鉱物（磁鉄鉱・火山ガラス・粘土鉱物など）の化学組成の定量および粒子間・粒子内での元素分布を調べた。また、乾式研磨された粘土岩の薄片表面をクライオクロスイオンポリッシャ（CCP）によって研磨時のダメージ層を取り除いた上で、オージェ分光装置で観察し、EBSDパターンによるSiO2相の多形の識別を行った。XPS装置を用いて、ジオポリマー中に取り込まれたHgおよびCdの化学状態を分析した。さらに、岩石中から数μmサイズの標的鉱物をFIB-SEM（JIB-4600F/HKD）を用いてピンポイントで薄膜試料に加工し、TEM（JEM-2010）およびSTEM（Titan G2）を用いて透過像・HAADF像・制限視野電子回折像を撮影、EDSによる元素分布・化学組成の定量評価を行った。 | 図１に粘土岩中に含まれるSiO2相から得られたEBSDパターンを示す。CCPでの加工条件と加速電圧によって得られたパターンの鮮明度が変化していく様子が確認できる。100 μm程度の粗大な石英粒子から得られたEBSDパターンについてはCCPによる鉱物表面のダメージ層の除去を十分に行うことで鮮明さが向上し、石英 >> クリストバライト・トリディマイトの妥当な識別結果を得ることが可能となった。一方で、粘土岩中に同時に含まれる数μmサイズのSiO2粒子についてはパターンの鮮明さが足りず、信頼できない識別結果に留まった。乾式研磨の最終過程における研磨方法やCCPによる仕上げ加工の条件の最適化が安定したEBSDパターンの取得とSiO2微粒子の多形の定量化のためには必要だと考えられる。図２にオフィオライト由来の高pH(~11)地下水による変質を被った火山ガラスのFIB-SEMおよびSTEMによる観察事例を示す。樹脂包埋・乾式研磨された火山砕屑物を含む堆積物の表面に見られる、バブルウォール状の特徴的な形状を示す火山ガラスとその周囲に生じた二次鉱物をFIB-SEMによってマイクロサンプリングし、薄膜化、TEMおよびSTEMによって二次鉱物の鉱物組成や化学組成、ガラス界面近傍の元素分布を明らかにした。ガラス界面近傍ではアルカリ元素の溶脱を示すプロファイルは確認できず、界面のおける調和的溶解と、溶出元素と周囲の超苦鉄質堆積物から供給されるMgやFeによってスメクタイトが二次鉱物として形成していることが確認された。約4000年に渡る高pH地下水との反応を経てもガラス界面は比較的よく保存され、ガラス周囲に形成する膨潤性粘土鉱物が保護膜として機能することで溶解速度が抑制されることが示唆された。 その他、インドネシアのニッケル（Ni）ラテライト鉱床でのNi濃集に寄与する風化生成物、特にスメクタイトの化学組成・鉱物学的特性を明らかにした。ジオポリマー中の元素分布をEPMAで明らかにし, セシウムの固定化やジオポリマー固化メカニズムの解明を行った。また、HgやCdを固化中に添加したジオポリマーについてXPSによる化学状態分析を行った。Hg, Cdを0.05wt%添加した試料では濃度が低く、無添加のジオポリマーとのXPSスペクトルの差が確認出来なかったが、3wt%添加した試料ではHg2+、Cd2+の状態でジオポリマー中に存在することが分かった。酸性鉱山廃水から生じる微細な沈殿物を観察し、鉄水酸化物のコロイド粒子の産状や微生物が関わっていると思われる鉱物形成を観察することができた。 | PQ8o7gN088soyIMa
JPMXP1222HK0044 | 1191 | 2022 | HK | 44 | 内部利用（ARIM事業参画者以外） | 機器利用 | ---- | 高分子により分散安定化されたナノ粒子の観察 | 山本 拓矢 | 大学院工学研究院 | 計測・分析 | ---- | 量子・電子制御により革新的な機能を発現するマテリアル | 次世代ナノスケールマテリアル | HK-101：ダブル球面収差補正走査透過型電子顕微鏡 | HK-401：収差補正走査型透過電子顕微鏡 | [7 empty] | 電子顕微鏡/Electron microscopy,表面・界面・粒界制御/ Surface/interface/grain boundary control,ナノ粒子/ Nanoparticles | ポリエチレングリコールなどの高分子により分散安定化された金属ナノ粒子などの観察を行う。 | 代表的な生体適合性高分子であるポリエチレングリコール (PEG) より合成した環状PEG (c-PEG) は、そのトポロジーに立脚した金属ナノ粒子表面への物理的吸着により分散安定性を向上させることが報告されている。本研究では、c-PEGの特異的な性質・機能を幅広いナノ材料へ応用するため、分子量や分散溶媒に着目して様々なナノ粒子に対するc-PEGの吸着特性について包括的な検討を行った。 | 金ナノ粒子に対して、3分子量の直鎖状PEGまたはc-PEGを添加した後、限外濾過により遊離したPEGを取り除き、粒子径・ゼータ電位を測定した。その結果、c-PEGによる優位な吸着が確認された。また、分子量の大きいc-PEGほど厚い層の形成が見られた。加えて、これら複合体の電子顕微鏡観察を行った。 | XSss7NVabIH6PN7F
JPMXP1222HK0047 | 1194 | 2022 | HK | 47 | 外部利用 | 機器利用 | ---- | 鉄基材料中における微細析出物の照射下相安定性 | 叶野 翔 | 東京大学工学系研究科原子力専攻 | 計測・分析 | ---- | 量子・電子制御により革新的な機能を発現するマテリアル | ---- | HK-101：ダブル球面収差補正走査透過型電子顕微鏡 | [8 empty] | 電子顕微鏡/Electron microscopy,表面・界面・粒界制御/ Surface/interface/grain boundary control | オロワン機構に代表されるように、材料中に第二相粒子を分散析出させることにより、種々の材料特性が改善する。しかし、これまでの本研究グループの研究取組では、照射下において種々の炭化物が不安定化する事象を確認しており、これらの機構解明が求められ。そこで、本研究では、イオン照射前後の原子スケールの微細組織観察を通し、析出物の不安定化機構を解明することを研究目的とした。 | ここでは、鉄基材料中に存在するCrリッチなM23C6を対象とし、照射下における相安定性を調査した。イオン照射実験、ならびに、TEMラメラの作製は本学で実施し、薄片化された試料は北海道大学Titan3 G2 60-300を用い、格子分解能のHAADF観察等を実施した。 | HAADF観察より、析出物の原子番号に起因したコントラストを確認した。未照射材では、第一原理計算等で予測された原子カラムにFeやCr、Ｗが配置されていたのに対し、照射材では、Wの配置サイトが不規則に変化しており、所謂、照射によるケミカルディスオーダリングの様相が可視化された。また、EELSを用いた材料密度評価では、照射による析出物の密度低下を確認しており、本事象は、析出物中に形成した照射欠陥に由来すると考えられる。なお、これらの研究結果は、学会、学術論文誌等で報告した。 | Xg2I9zd6bG6lsSTj
JPMXP1222HK0048 | 1195 | 2022 | HK | 48 | 内部利用（ARIM事業参画者以外） | 機器利用 | ---- | 担持金属触媒の構造解析 | 鳥屋尾 隆 | 北海道大学 触媒科学研究所 | 計測・分析 | ---- | 量子・電子制御により革新的な機能を発現するマテリアル | 次世代ナノスケールマテリアル | HK-101：ダブル球面収差補正走査透過型電子顕微鏡 | [8 empty] | 電子顕微鏡/Electron microscopy,表面・界面・粒界制御/ Surface/interface/grain boundary control,ナノ粒子/ Nanoparticles,電子顕微鏡/Electron microscopy,表面・界面・粒界制御/ Surface/interface/grain boundary control,ナノ粒子/ Nanoparticles | CO2を有用化合物に変換することが可能な金属担持ナノ粒子触媒について、その粒子径分布や担持金属の分散性を評価するため、構造解析を行った。 | Titanを用いて、粉末試料のSTEM観察を行った。 | 機械学習で見出した多元系化合物からなる触媒ナノ粒子について、担持Ptナノ粒子の平均粒子径および粒子サイズ分布を明らかにすることができた。また、その他Mo、Ba、Rb、Nbといった金属種も、担体上に高分散で存在していることが分かった。得られた知見は、今後の触媒開発に生かしていく予定である。 | 4E33DXJU6Gc46P47
JPMXP1222HK0043 | 1190 | 2022 | HK | 43 | 内部利用（ARIM事業参画者以外） | 機器利用 | 技術補助 | ぺロブスカイト型ナノ結晶の構造解明 | 高野 勇太 | 北海道大学 電子科学研究所 分子フォトニクス研究分野 | 計測・分析 | 物質・材料合成プロセス | 量子・電子制御により革新的な機能を発現するマテリアル | ---- | HK-402：走査型透過電子顕微鏡 | HK-404：超高分解能電界放出形走査電子顕微鏡 | [7 empty] | 電子顕微鏡/Electron microscopy,電子分光,赤外・可視・紫外分光/Infrared and UV and visible light spectroscopy,質量分析/Mass spectrometry,フォトニクス/ Photonics,量子効果/ Quantum effect | 本研究では、次世代発光材料として注目されるハロゲン化鉛ペロブスカイトの量子ドット、ナノ結晶、およびマイクロ結晶を作成し、電子顕微鏡観察と光物性解析により、ペロブスカイト量子ドット集合体のメカノオプティカル特性を実証した。さらに、ヘテロ接合型ペロブスカイト結晶を作成し、光励起によって生成したキャリアを効率よく輸送することを見いだした。これらの成果は、ペロブスカイト材料を発光材料として利用する際に高効率的な発光特性や高耐久性、そして新奇光物性の発現を行うために重要な知見である。 | 次世代発光材料として注目されているハロゲン化鉛ペロブスカイトについて既報に従い、粒径5~10 nm程度の量子ドットまたはナノ結晶、その集合体、そしてマイクロ結晶を作成した（組成FAPbBr3あるいはMAPbBr3）。得られた量子ドットまたはナノ結晶をトルエン中で分散させ、STEM観察のためにはカーボン支持膜付き銅グリッドに滴下塗布して乾燥後、超薄膜評価装置HD-2000（日立ハイテク）にて、またSEM観察のためにはガラスまたはITO基板上に塗布して乾燥後に超高分解能走査型電子顕微鏡SU-8230(日立ハイテク)にて、それぞれ電子顕微鏡観察を行った。そこから得られた知見をもとに合成したペロブスカイト結晶の構造決定を行い、同結晶の光物性の検討を行った。 | 作成した各種ペロブスカイト試料について、HD-2000によるSTEM観察およびSU-8230によるSEM観察を行った。結果、ナノ結晶試料からは粒形が10 nm程度に揃った結晶性試料が確認された。量子ドット試料では3 nm程度の分散した粒子がみられた。また、量子ドットを生成してからの時間が経つにつれて粒子が集合することにより、蛍光波長はレッドシフトし蛍光寿命も長くなることがわかった。さらに、形成した量子ドットの集合体に機械的刺激を加えることで蛍光波長がブルーシフトし、蛍光寿命がふたたび短くなった。電子顕微鏡による構造解析と蛍光顕微分光による光物性解析により、ペロブスカイト量子ドット集合体のメカノオプティカル特性を実証した。一方、MAPbBr3のペロブスカイトナノ結晶薄膜およびマイクロ結晶において、ハロゲン化物前駆体（MAI）存在下にて光圧を用いて局所的にハロゲン交換を行い、ヘテロ接合型ペロブスカイト結晶を作成した。作成したヘテロ接合型ペロブスカイトでは光励起によって生成したキャリアを結晶中のBrリッチの領域からIリッチの領域へと効率よく輸送し、そして捕捉されることを見出した。 これらの知見は、ペロブスカイト材料を発光材料として利用する際に、高効率的な発光特性や、高耐久性、そして新奇光物性の発現などへの道しるべとなる。 | 3zAuk67x8Ub1Bqjz
JPMXP1222HK0042 | 1189 | 2022 | HK | 42 | 外部利用 | 機器利用 | 技術補助 | 環境浄化のための新規な炭素系材料および関連材料の創製と評価 | 高田 知哉 | 公立千歳科学技術大学 理工学部 応用化学生物学科 | 計測・分析 | ---- | 量子・電子制御により革新的な機能を発現するマテリアル | ---- | HK-201：X線光電子分光装置 | [8 empty] | 電子分光,表面・界面・粒界制御/ Surface/interface/grain boundary control | 多孔質炭素などの炭素系素材に表面修飾などの構造改変を施し、環境汚染物質の吸着・分解特性を向上させた材料の創製を目指す。作製した材料の構造を詳細に解析し、環境浄化特性と構造改変との関連について検討する。併せて、窒化炭素などの関連物質についても、同様に環境浄化特性と構造改変との関連を調べる。 | 1. シランカップリング処理による多孔質炭素の表面修飾と硝酸イオン吸着への応用細孔径が10〜150nmに制御された多孔質炭素を、アミノプロピルトリエトキシシランのエタノール溶液に加えて加熱し、アミノシラン基による表面修飾を行った。続いて、表面のアミノ基を塩酸塩化した。表面修飾前後での多孔質炭素の元素分析、化学結合状態分析をX線光電子分光測定（XPS）により行った。表面修飾前後の多孔質炭素を吸着剤として、水溶液中の硝酸イオン吸着を観察し、吸着容量に対する表面修飾の効果を調べた。２．グラファイト状窒化炭素の光触媒反応性に対する電子線照射の効果メラミンを空気中で加熱重合して得られたグラファイト状窒化炭素（g-C3N4）を樹脂製バッグに封入し、所定の線量での電子線照射を行った。照射前後のg-C3N4の元素分析、化学結合状態分析をX線光電子分光測定（XPS）により行った。照射前後のg-C3N4を、有機色素（ローダミンB）の水溶液に加えて酸素ガス存在下にて可視光照射を行い、可視光触媒反応による色素の分解（濃度低下）を追跡した。 | １． シランカップリング処理による多孔質炭素の表面修飾と硝酸イオン吸着への応用XPSの結果より、アミノシラン塩酸塩により表面修飾されていることと、表面官能基の量が比表面積に依存することが確認できた。この表面修飾により、硝酸イオンの吸着容量が未修飾試料と比べて大きく増加し、アミノシラン塩酸塩修飾が吸着剤の特性向上に有効であることがわかった。この吸着容量も比表面積に依存し、比表面積が大きい（表面官能基の量が多い）ほど吸着容量も増加することが確認された。硝酸イオン吸着前後でのXPS測定結果から、吸着される硝酸イオンは塩化物イオンとのイオン交換により吸着剤表面に結合することが確かめられた。以上の知見は、新規な炭素系硝酸イオン吸着剤の開発の一助となるものと期待される。２．グラファイト状窒化炭素の光触媒反応性に対する電子線照射の効果電子線照射前後でのg-C3N4のXPS測定より、電子線照射に伴って環状構造中の窒素脱離やC-N結合の切断による欠陥生成が進行することがわかった。これに伴い、粒子の比表面積も影響を受けることが確かめられた。照射線量が大きいほど窒素脱離による欠陥生成は進行するが、比表面積は比較的低線量の照射では照射前に比べて増加する一方、大線量の照射では却って減少することがわかった。可視光触媒分解による色素の濃度変化の観察では、g-C3N4への電子線照射により光触媒反応速度が大きくなるが、過大な線量を照射すると反応速度が減少した。これらの結果は、電子線による欠陥生成により光触媒反応活性が向上する一方、可視光照射に対して有効な面積が減少することで全体としての光触媒反応性が低下する場合があることを示す。したがって、電子線によるg-C3N4の光触媒反応性改善に際しては最適な照射条件が存在することがわかる。 | J0pzLt462y2DFe8z
JPMXP1222HK0040 | 1187 | 2022 | HK | 40 | 外部利用 | 技術代行 | ---- | Photoreactive materials for enamel remineralization | Zuniga Enrique | 北海道医療大学大学院歯学研究科 | 計測・分析 | ---- | 量子・電子制御により革新的な機能を発現するマテリアル | ---- | HK-201：X線光電子分光装置 | [8 empty] | 電子顕微鏡/Electron microscopy,核磁気共鳴/Nuclear magnetic resonance,電子分光,表面・界面・粒界制御/ Surface/interface/grain boundary control | Orthodontic treatments are associated with an increased incidence of enamel demineralization, emphasizing the need for novel materials that can effectively control the release of calcium ions (Ca2+) and prevent this condition. One promising approach to achieve this goal is through the surface modification of Bioactive glass, which allows for the attachment of molecules capable of regulating Ca2+ release via different stimuli. In recent times, Photoreactive materials have gained attention due to their ability to provide precise and localized control over drug delivery, as well as optimize therapeutic formulations and regimens. These advantages are particularly important in the development of materials for enamel remineralization.The aim of this study is to investigate the effectiveness of a photoreactive macrocyclic structure attached to the Bioactive glass surface in regulating Ca2+ uptake and release. Through the evaluation of changes in Ca2+ concentration in the medium, we aim to gain insights into the efficacy of this approach and its potential applications in orthodontics. This research has the potential to lead to the development of innovative therapeutic strategies to address enamel demineralization and improve orthodontic treatments. | Bioactive glass was synthesized using the sol-gel method and subsequently characterized using scanning electron microscopy (SEM), energy-dispersive X-ray spectroscopy (EDX), and transmission electron microscopy (TEM). The photoreactive macrocyclic structure, containing a pyridine group, was synthesized using traditional liquid synthesis and characterized using nuclear magnetic resonance (NMR) to evaluate the phase switch. For the immobilization of the photoreactive structure, the surface of the bioactive glass was functionalized using (3-aminopropyl)triethoxysilane (APTES). The macrocyclic structure was then immobilized onto the bioactive glass surface. The resulting material was characterized using SEM, TEM, EDX, and X-ray photoelectron spectroscopy (XPS). The XPS analysis indicated an increase in nitrogen groups as the content of the macrocyclic structure increased, confirming successful immobilization of the material. The samples immersed in artificial saliva were exposed to UV light for 15 minutes followed by LED light for 15 minutes, with the light source being switched alternately until a total irradiation time of 1 hour was reached. During this time, changes in the calcium concentration were detected and measured using a sensor. | The microscopy evaluation of the bioactive glass nanoparticles after immobilization revealed that the bioactive glass nanoparticles have an irregular shape with a particle size of 20nm. The X-ray photoelectron spectroscopy (XPS) analysis further showed that the nitrogen content increased due to the immobilization of the macrocyclic structure, with a direct proportional relationship to the amount of macrocyclic structure mixed with bioactive glass (Fig 1). Additionally, the BG samples containing 5mg and 10mg of the organic compound displayed the presence of nanoribbons. These findings suggest that bioactive glass nanoparticles have potential for various applications. However, it is important to conduct further research and analysis to fully understand the significance and implications of these results (Fig 2).The calcium release assay revealed that with UV light, calcium was released, while with LED light, calcium was taken from the medium. A statistically significant difference was observed with the unmodified bioactive glass nanoparticles (Figure 3 ).In conclusion, this study successfully synthesized and immobilized a photoreactive macrocyclic structure to control calcium in the medium. These findings suggest the potential for a new series of materials for enamel remineralization. | rBX93b0fdY5i8e9r
JPMXP1222HK0039 | 1186 | 2022 | HK | 39 | 外部利用 | 共同研究 | 機器利用 | 摺動部材の高耐久化に関する研究 | 石田 貴規 | パナソニック株式会社 | 計測・分析 | ---- | 量子・電子制御により革新的な機能を発現するマテリアル | ---- | HK-101：ダブル球面収差補正走査透過型電子顕微鏡 | HK-103：マルチビーム超高圧電子顕微鏡 | HK-105：集束イオンビーム加工装置 | [6 empty] | 鉄鋼材料/ Steel materials,各種表面処理等/ Various surface treatments,走査型透過電子顕微鏡/ Scanning transmission electron microscopy,集束イオンビーム（FIB）/ Focused ion beam,電子顕微鏡/Electron microscopy,集束イオンビーム/Focused ion beam,X線回折/X-ray diffraction,電子回折/Electron diffraction,表面・界面・粒界制御/ Surface/interface/grain boundary control | 北海道大学マテリアル先端リサーチインフラ（ARIM）事業の技術課題支援制度を利用して，今年度から，鉄表面への窒化処理における表面近傍の構造解析を行った． | 【利用した主な装置】 高分解能三次元構造評価装置(Titan G2）【実験方法】 FIBにより断面方向の分析サンプルの作製を行った．その後，透過型電子顕微鏡（TEM，STEM）による最表面近傍の構造解析，並びに元素EDS分析，EBSD分析や薄膜XRD分析を実施した． | 窒化処理１の断面方向の観察・分析の結果から，窒素固溶相が表面に露出していることが分かった（図１）． 一方，窒化処理２では，最表面に窒化物と酸化物からなる化合物層が形成されていた（図１）．更に詳細な分析により，窒化物層はFe3N，酸化物層はFeCr2O4あるいはCrが濃縮したFe3O4と推察された．これらの化合物が表面に生成することで，鉄系金属同士の摺動で生じる凝着摩耗を抑制可能と考える． 引き続き，耐久性が更に良好となる化合物層の構造の明確化を行い，適切な処理層の構造と，その処理条件の導出に繋げていく． | CP6u9xO39ce4Cj4N
JPMXP1222HK0041 | 1188 | 2022 | HK | 41 | 外部利用 | 機器利用 | 共同研究 | 金属材料の照射損傷組織の発達過程のモデリング | 佐藤 裕樹 | 広島工業大学 工学部 知能機械工学科 | 計測・分析 | ---- | 量子・電子制御により革新的な機能を発現するマテリアル | ---- | HK-103：マルチビーム超高圧電子顕微鏡 | [8 empty] | 照射損傷,電子顕微鏡/Electron microscopy,表面・界面・粒界制御/ Surface/interface/grain boundary control | 超高圧電子顕微鏡を用いた電子照射下その場観察により，鉄と銅に形成される格子間原子集合体の一次元（１D）運動過程を調査するとともに，１D運動が集合体の形成と成長に与える影響を明らかにすることを目的としている．今年度は銅の格子間原子集合体の一次元（１D）に対する不純物の影響を調査した． | 使用した材料は純度の異なる５種類の銅（公称純度9N, 6N, 5N, 4N, 3N）で，それぞれの材料から次の３つの方法で照射用試料を作製した．1)インゴットから切り出した小片を圧延して厚さ約0.1 mmのシートとし，そこから3 mmφディスクを打ち抜き，ひずみ取り焼鈍(950℃,1時間)を行った『標準試料』．2)インゴットから切断，機械研磨および電解研磨により厚さ約0.1 mmのシートを作製し，そこから打ち抜いた3 mmφの『熱処理なし試料』．3)インゴットから切り出した数ミリ角の小片にひずみ取り焼鈍(950℃,1時間)を行なったのち，上記2) の方法で作成した『バルク熱処理試料』．三者ともに電解研磨を行なって透過電子顕微鏡用薄膜試料とした．超高圧電子顕微鏡（北海道大学JEM-ARM1300）を用いて加速電圧1250kVで電子照射を行い，導入される格子間原子集合体の形成，成長と一次元(１D)運動をその場観察し，外部カメラを用いて動画として記録した．照射温度は室温(300 K)，照射強度は0.007 dpa/sとした． | 高純度の9Nと6Nの熱処理なし試料では，標準試料に比べて，格子間原子集合体の数密度は1/10以下で，平均サイズは４倍以上であった．また１D運動の頻度は10倍以上で距離は2倍以上であった．したがって標準熱処理(厚さ約0.1 mmの試料の熱処理)は格子間集合体の形成促進と成長抑制，さらに１D運動の抑制効果をもつことを示唆している。一方でバルク熱処理試料と熱処理なし試料に顕著な差は見られないことから，バルク熱処理(数ミリ角のブロック試料の熱処理)は格子間原子集合体の形成・成長と１D運動挙動に著しい影響を与えないと考えられる．一方で低純度の5N，4N，3Nでは，受け入れ材の強い歪みのため熱処理なし試料で実験はできなかったが，バルク熱処理試料と標準試料に顕著な差は見られなかった．また標準熱処理試料で５種類の純度の試料を比較すると格子間原子集合体の数密度，サイズ，１D運動挙動に顕著な差は見られなかった．以上のことから，入手した材料に最初から含まれている残留不純物と試料作製の際の標準熱処理で導入される不純物の両方が格子間原子集合体の形成・成長と１D運動挙動に影響していること，特に高純度試料では試料作製時の熱処理で導入される不純物に注意を払う必要があることが示唆された． | WJqN3HOE69KkLSGo
JPMXP1222HK0038 | 1185 | 2022 | HK | 38 | 外部利用 | 共同研究 | 機器利用 | 特殊鋼中の微細炭窒化物粒子の析出挙動に関する研究 | 青山 俊文 | 三菱製鋼株式会社 技術開発センター | 計測・分析 | ---- | 量子・電子制御により革新的な機能を発現するマテリアル | ---- | HK-101：ダブル球面収差補正走査透過型電子顕微鏡 | HK-102：電界放射型分析電子顕微鏡 | HK-105：集束イオンビーム加工装置 | [6 empty] | 鉄鋼,電子顕微鏡/Electron microscopy,集束イオンビーム/Focused ion beam,表面・界面・粒界制御/ Surface/interface/grain boundary control | 走査透過型電子顕微鏡を用いて各種鋼の熱処理過程で形成される組織ならびに析出物の同定および計測計量を行う。 | 【利用した主な装置】HAADF-STEM観察およびSTEM-EDS分析には球面収差補正電子顕微鏡(Titan3G2 60-300)を用いた。TEM試料作製には、イオン研磨装置およびFIB加工装置を用いた。【実験方法】厚み200nm~300nm程度まで薄膜化したサンプルについて、STEM-EDSを実施した。取得倍率は10,000倍とし、プローブ電流を1nAに設定した。ピクセルサイズは512×512とし、STEMモードのスポットサイズは6に設定した。試料厚みはEELSを用いて評価した。得られたSTEM-EDSマップより析出物の種類を同定するとともに、各々の析出物については、対応する元素のEDSマッピング像を画像処理・計測することで数密度やサイズ分布、体積分率などを評価した。 | 熱処理後の特殊鋼の薄膜試料をSTEM-EDSマッピングしたところ、Cr、Mnの濃縮部およびAl, Nの濃縮部が見られた。Cr、Mnの濃縮部はセメンタイトが存在した位置を表し、Al、Nの濃縮部は析出したAlN粒子であると判断した。同様の評価に基づき、熱処理条件を変化させた場合の析出粒子の種類や数密度、体積分率、サイズを評価した。分析結果から、熱処理条件に依存して微細析出粒子の種類や量、サイズが変化することが示され、これらが最終的な結晶粒組織に影響を及ぼすことも変化すことが明らかとなった。今後は組成及び熱処理条件を調整し、微細析出粒子の制御を目指す。 | 7yDNj3FV0M9n2BvZ
JPMXP1222HK0037 | 1184 | 2022 | HK | 37 | 外部利用 | 機器利用 | ---- | FIB-SEM装置を用いたPD（フォトダイオード)デバイス断面構造の観察 | 西村 諭一 | 株式会社京都セミコンダクター | 加工・デバイスプロセス | ---- | 量子・電子制御により革新的な機能を発現するマテリアル | ---- | HK-403：集束イオンビーム加工装置 | [8 empty] | リソグラフィ/Lithography,膜加工・エッチング/Film processing and Etching,表面・界面・粒界制御/ Surface/interface/grain boundary control | 複合ビーム加工-走査型電子顕微鏡（FIB-SEM）を用いて、化合物半導体PD（フォトダイオード）断面の確認 | 複合ビーム加工観察装置 型式：JIB4600F/HKD○実験方法：化合物半導体PD（フォトダイオード）電極部の確認を行いました。 | FIB-SEMを用いてプロセスバッチが異なるPDの断面観察結果を示します。結果として従来からのチップと比較し、相異が無いことを確認しました。断面観察を行うことにより、表面から観察が困難なメタル形状と特に半導体界面付近の形状を確認することができました。 | C8Xru3akTKK8LMlW
JPMXP1222HK0035 | 1182 | 2022 | HK | 35 | 外部利用 | 機器利用 | ---- | 金属系結晶性材料の力学特性と微細組織の関係 | 安藤 哲也 | 室蘭工業大学 大学院工学研究科 しくみ解明系領域先進マテリアル工学ユニット | 計測・分析 | ---- | 量子・電子制御により革新的な機能を発現するマテリアル | ---- | HK-101：ダブル球面収差補正走査透過型電子顕微鏡 | HK-302：電界放出形走査電子顕微鏡 | [7 empty] | アルミニウム合金,析出,EBSD,TEM/STEM,EDS,電子顕微鏡/Electron microscopy,表面・界面・粒界制御/ Surface/interface/grain boundary control | 本課題は、金属系結晶性材料の力学特性と内部組織の関係を明らかにしようとするものである。本年度は、連続ねじり加工処理を施したAl-Zn-Mg-Cu系合金の組織と力学特性に関する研究成果について報告する。 熱処理型アルミニウム合金であるAl-Zn-Mg-Cu系合金は、アルミニウム合金の中で時効処理により最も硬化する合金である。中でもAl-Zn-Mg-Cu系合金の代表的な7075アルミニウム(A7075)合金は、航空機やスポーツ用品等で使用されている。過飽和固溶体からの時効析出過程としては、GPゾーン、準安定相であるη’やT’および安定相のηやTが析出することになる。この中で準安定相のη’やT’が最大の強化相であるとされている。一般に、時効析出過程においては、溶体化処理後の加工により析出が促進され、ピーク強度に到達する時間が早くなることが知られている。本研究では連続ねじり加工処理をAl-Zn-Mg-Cu系合金に施した。この連続ねじり加工処理は、長尺棒材に対して局所領域を急速加熱してねじり加工が可能であると同時に急速冷却処理が可能なため、溶体化処理と加工を同時に付与できることが期待される。そこで本研究では、連続ねじり加工処理を施したAl-Zn-Mg-Cu系合金の時効硬化挙動について評価した。 | 本研究では、A7075合金押出棒材を出発材として、連続ねじり加工処理の温度を450℃、回転数を10rpm、棒材の横移動速度を150mm/minとした。試料の評価の際は棒材を長手方向に対して直交断面で切断した円柱状試料の中心部 (0r)と表面近傍 (1r)、中心部と表面近傍の中間付近 (0.5r)を区別して行った。連続ねじり加工処理が溶体化処理の役割を担っているか否かを確認するため、処理直後に120℃に設定したオイルバスを用いた6、12、18、24および30時間の人工時効処理を行った試料を作製した。各試料の時効析出挙動を確認するため、荷重0.5kgf、保持時間15sの条件でビッカース硬さ試験を行った。各試料の微細組織評価には、EBSDを用いた結晶方位解析から結晶粒径や結晶方位分布およびひずみ評価を行い、TEM/STEMによる微細組織観察から析出状態とSTEM-EDSによる元素分析も行った。 | 各試料の半径方向の0rから1rまでの測定点の平均値を用いて得られた120℃の時効硬化曲線から、120℃の人工時効によって処理直後の硬さよりも高くなることが明らかになった。したがって、連続ねじり加工処理を施すことにより、一般的なA7075合金の溶体化処理条件（温度460〜500℃、加熱時間1h）よりも低温かつ短時間であるにも関わらず、その後の時効処理で強化されること、すなわち溶体化処理の役割を担うことがわかった。 連続ねじり加工処理による組織への影響を調査するためにEBSD結晶方位解析を行った。その結果、棒材の中心から外側に向かうにつれて結晶粒径が微細になることがわかった。これは、ねじり加工によるひずみ付与が異なることによるものである。また、人工時効後の組織を比較した結果、120℃の人工時効では結晶粒径の変化は生じないことが確認できた。TEM/STEM観察の結果、人工時効による硬さの違いは、GPゾーンとη’の分布状態が異なることが、明らかになった。半径方向の違いが力学特性に及ぼす影響についても調査を進めているところである。 | oHlQtJYK0SXtRyKR
JPMXP1222HK0036 | 1183 | 2022 | HK | 36 | 外部利用 | 共同研究 | 機器利用 | セラミックス粒子の微細構造解析 | 原田 和人 | 株式会社燃焼合成 | 計測・分析 | ---- | 量子・電子制御により革新的な機能を発現するマテリアル | ---- | HK-101：ダブル球面収差補正走査透過型電子顕微鏡 | HK-103：マルチビーム超高圧電子顕微鏡 | [7 empty] | ナノ粒子,電子顕微鏡/Electron microscopy,表面・界面・粒界制御/ Surface/interface/grain boundary control | 低コストで様々な組成の材料を作製可能な手法である燃焼合成法などを用いて、硬質セラミックスや蛍光材料の原子構造を高分解能三次元構造評価装置ならびに電界放射型電子顕微鏡を用いて実施した。得られた焼結体をHAADF-STEMで解析し、セラミックス粒子の原子構造やドーパントの分布について検討した。 | 【利用した主な装置】高分解能三次元構造評価装置(FEI、Titan Cubed G2）、電界放射型電子顕微鏡200kV FEG-TEM(日本電子、JEM-2010F)【実験方法】様々な作製手法で合成された各種セラミックス粒子をFIB加工装置やイオン研磨装置により薄片化し、TEM用観察試料とした。各試料のHRTEMやEDS分析には電界放射型電子顕微鏡を、HAADF-STEM観察には高分解能三次元構造評価装置を用いた。 | 合成した粒子を薄片化することでセラミックスナノ粒子の原子構造を詳細に観察した。HAADF-STEMのコントラストはおおよそ原子番号の二乗に比例することから、粒子内の遷移金属元素の原子配列を直接コントラストとして識別することができた。今後はABF-STEMやDPC-STEMといった手法を用いて、軽元素カラムを直視することを試みるとともに、軽元素サイトならびに遷移金属元素サイトにおけるドーパントの置換位置についての検討を進める。 | VWf3th3F10spnK0R
JPMXP1222HK0031 | 1178 | 2022 | HK | 31 | 内部利用（ARIM事業参画者以外） | 機器利用 | ---- | 次世代熱エネルギー貯蔵システムにおける蓄熱材料の開発と微細構造の観察・評価 | MELBERT JEEM | 北海道大学工学研究院附属エネルギー・マテリアル融合領域研究 エネルギメディア変換材料分野 | 計測・分析 | ---- | 量子・電子制御により革新的な機能を発現するマテリアル | ---- | HK-101：ダブル球面収差補正走査透過型電子顕微鏡 | HK-106：電界放射型走査電子顕微鏡 | HK-401：収差補正走査型透過電子顕微鏡 | [6 empty] | 電子顕微鏡/Electron microscopy,集束イオンビーム/Focused ion beam,電子回折/Electron diffraction | コアシェル型相変化マイクロカプセルの微細構造観察・解析を行うため、北海道大学の設備を利用して断面STEM観察を行った。 | 薄膜試料を集束イオンビーム加工装置（JEM-9320FIB）で薄片化し、収差補正電子顕微鏡（TITAN3 G2 60-300又はJEM-ARM200F）を用いてHAADF-STEM像を撮影した。試料の表面状態は走査型電子顕微鏡(JSM-7001FA)を用いて観察した。 | 直径~40μmの粒子をMoグリッドにエポキシ樹脂で固定させ、FIB薄膜試料を作製した(Fig.1)。粒子はグリッドに固定されたため、薄膜のピックアップをせずにTEMホルダーにセットすることが可能だった。STEM観察にて電子照射による試料ダメージを抑制するのに加速電圧を60kV (TITAN)や80kV(ARM-200F)を用いた。断面薄膜観察より、コアシェル界面の原子分解像を撮影し、酸化処理や溶融・凝固繰返し試験による構造変化、それによるマイクロカプセルの熱的安定性がわかった。 | 8zURdhF6Jfz2Mu6i
JPMXP1222HK0030 | 1177 | 2022 | HK | 30 | 内部利用（ARIM事業参画者以外） | 機器利用 | 技術代行 | トポロジー制御したガラスの革新的薄膜合成方法の確立 | 小野 円佳 | 北海道大学 電子科学研究所 | 計測・分析 | 加工・デバイスプロセス | 量子・電子制御により革新的な機能を発現するマテリアル | 高度なデバイス機能の発現を可能とするマテリアル | HK-101：ダブル球面収差補正走査透過型電子顕微鏡 | HK-401：収差補正走査型透過電子顕微鏡 | [7 empty] | 電子顕微鏡/Electron microscopy,ALD,CVD,PVD,表面・界面・粒界制御/ Surface/interface/grain boundary control,高品質プロセス材料/ High quality process materials,セラミックスデバイス/ Ceramic device | 本研究の目的は薄膜ガラスの構造観察と薄膜の作り方によるガラスの状態の相違を明らかにすることである。このため、実施内容としてガラスの薄膜を作成し、透過型電子顕微鏡を用いてこの構造と、エネルギー状態の観測をおこなっている | 測定試料にはバルク体で参照試料となるもの（3種類）：シリカガラス、SiO2からなる結晶で、構造が異なる石英とシリカライト。これに加えて、ALDを用いて成膜し、TEMグリッドに転写した、厚みの異なるシリカガラス薄膜（Cuホイル上に成膜した後にCuを溶かして転写）を対象とした。これらについて①STEM像の撮影（原子像を綺麗に撮像する）②ゼロロスピークから膜厚を測定し、厚膜で算出した成膜レートと比較する。③ELLSマッピングから、原子レベルでSiとOがリ構成するリング構造を観測するといった測定を行った。 | バルク体に関して、シリカガラス、石英は薄い部分を選択すると原子像として認識できる像が撮影できた。しかし、シリカライトはビームに非常に弱く、60kVで測定を試みても溶けてしまい、うまく観測できなかった。SiO2のアモルファス薄膜についても、電流量を少なくするなどの工夫をして観測が可能となった。しかし、膜厚がまだ厚いためか、クリアな原子像を得るところまで至っていない。一方で、EELSのゼロロスピークを見ることで膜厚の厚みの推定はでき、厚みを別途測定した厚膜から求めた成膜レートと大きくは乖離しないこともわかった。EELSマッピングに関しては、マッピング中のコンタミが多く現時点でやや難しい状況である。コンタミ防止のために真空乾燥機などを用意してノウハウが蓄積されたので、今後の測定で、薄膜化と事前準備を行うことで、SiO2だけでなく、AlOや他の種類のガラス薄膜についても観測を試みたい。 | NXb9DGGCJ8LQ7gQK
JPMXP1222HK0032 | 1179 | 2022 | HK | 32 | 外部利用 | 機器利用 | ---- | 各種試験後の金属材料表面の観察と分析 | 兼子 彬 | 日本軽金属株式会社 | 計測・分析 | ---- | 量子・電子制御により革新的な機能を発現するマテリアル | ---- | HK-201：X線光電子分光装置 | HK-202：オージェ電子分光装置 | [7 empty] | XPS，AES,電子顕微鏡/Electron microscopy,電子分光,表面・界面・粒界制御/ Surface/interface/grain boundary control | 各種金属材料の腐食や材料への水素侵入におよぼす環境因子として塩化物イオンやpH，温度が注目されてきた。近年の研究から，環境中に微量に存在する金属カチオンも重要な役割をはたしていることが明らかとなっている。そこで，環境中に微量に存在する金属材料の腐食や水素侵入に及ぼす環境中に微量に存在する金属カチオンの影響とその腐食抑制・加速機構を解明するため，各種腐食試験と表面・断面分析により実施した。さらに，低温環境においても腐食の進行がはやいことから，低温における各種腐食試験も実施した。 | 構造用材料であるアルミニウム合金や炭素鋼，チタンを用いて，各種腐食試験を実施した。腐食環境として塩化物イオン濃度やフッ化物イオン濃度，pH，金属カチオンの種類，温度を腐食試験の目的により変えた。試験後の試料表面と断面をXPSとAES，SEMを用いて分析と観察を実施した。 | 塩化物イオンの存在する水溶液環境において，亜鉛イオンは不働態皮膜の耐食性を向上されることで，効果的に各種金属材料の腐食を抑制した。しかし，フッ化物イオンの存在する酸性水溶液において，亜鉛イオンは腐食を促進することが示された。鋼上に亜鉛供給層を形成することで，使用中に供給層から亜鉛イオンが環境に供給されるため，各種分析からこれまでと同様の機構により耐食性の向上が期待される結果を得た。温度を変えた浸漬腐食試験から，鋼に形成する腐食生成物の組成と構造は温度の影響を大きく受けることが明らかとなった。 | aQ7ypM8fQpE51KhR
JPMXP1222HK0033 | 1180 | 2022 | HK | 33 | 内部利用（ARIM事業参画者以外） | 機器利用 | ---- | ナノ構造体電極触媒の合成と構造理解 | 加藤 優 | 北海道大学大学院地球環境科学研究院物質機能科学部門 | 計測・分析 | ---- | 量子・電子制御により革新的な機能を発現するマテリアル | 次世代ナノスケールマテリアル | HK-401：収差補正走査型透過電子顕微鏡 | HK-202：オージェ電子分光装置 | HK-402：走査型透過電子顕微鏡 | [6 empty] | 電子顕微鏡/Electron microscopy,電子分光,表面・界面・粒界制御/ Surface/interface/grain boundary control,ナノ粒子/ Nanoparticles | 肥料の過剰使用や工業廃水の排出等により地下水や土壌に放出された硝酸イオンは微生物による脱窒過程により硝酸イオン(NO3–)，亜硝酸イオン(NO2–)，一酸化窒素 (NO)，亜酸化窒素 (N2O)，そして，無害な窒素 (N2) へと変換される．この過程を人工的に，温和な条件 (大気圧，室温) で促進可能なのが電気化学硝酸イオン還元反応 (eNO3RR) である．eNO3RRは自然エネルギーとの相性もよいため，持続可能かつ環境負荷の小さい社会を実現させるためには有望な技術である．eNO3RRは貴金属であるPt-Pd合金触媒の表面をSnで修飾することにより，円滑に触媒されることが知られている．しかしながら，eNO3RRでは上述のとおり様々な生成物が得られるため，Sn/Pt-Pd触媒がどの反応過程に有効であるかが明らかとなっていなかった． そこで本研究では，モデル電極としてSnを含有するフッ素ドープ酸化スズ (FTO) 基板表面にPt-Pdナノ粒子を蒸着させた電極を作製し，NO3–，NO2–，NO，N2Oの電気化学還元活性を調べることで，Pt-Pd/FTOが特にどの窒素酸化物の還元過程において高活性を示すのかを検証した． | アークプラズマ蒸着法によりPtナノ粒子およびPdナノ粒子をFTO基板に蒸着した．得られたナノ粒子の粒径観察は走査型透過電子顕微鏡 (STEM, JEM-2000FXやJEM-ARM200F) を用いて，元素分布はSTEM-エネルギー分散型X線分光 (EDS) マッピング (JEM-ARM200F) にて調べた．各反応基質の電気化学還元活性は，3極式電気化学セルとポテンシオスタットを用いたサイクリックボルタンメトリーにより実施した．電解質水溶液としては0.1 M過塩素酸水溶液を用いた．FTOとPt-Pdナノ粒子界面形成による電極触媒活性への影響を調べるために，比較のため，Pt/FTO，Pd/FTO，そして，FTOの代わりにグラッシーカーボン (GC) 基板を用いたPt-Pd/GC電極を作製し，同様に電気化学測定を実施した． | PtとPdナノ粒子を共にFTO基板表面にアークプラズマ蒸着法により固定化したところ，直径約2.3 nm程度の粒子が得られることが明らかとなった．また，STEM-EDS観察の結果から，PtとPdが粒子中に共存していることが確認できた．Pt-Pd/FTO，Pt/FTOおよびPd/FTOのeNO3RR活性を調べた結果，Pt-Pd/FTOが最も高い活性を示すことが明らかとなった．比較のためにPt-Pd/GCのeNO3RR活性を調べた結果，Pt-Pd/FTOの方がより高活性であったことから，Pt-Pd/Sn界面が少なくともeNO3RRの初発のNO3–からNO2–への還元過程において有効であることが明らかとなった．電気化学NO2–，NO，N2O還元反応も同様に調べた結果，N2O還元反応においてはPt-Pd/FTOがPt-Pd/GCよりも高い触媒活性を示したが，NO2–とNOの還元反応においては，両電極における触媒活性の差はほとんど見られなかった．これらの結果から，Pt-Pd/Sn界面がeNO3RRの反応律速過程であるNO3–からNO2–への還元過程と，CO2の約300倍の温室効果を持つだけでなく，オゾン層も破壊するN2OからN2への還元過程の2つの過程を促進していると考えている． 今回のモデル電極系で得られた知見を実触媒に活用することができれば，高活性かつ高選択性を示す硝酸イオンや亜酸化窒素除去触媒が開発できると期待している． | D6abAYYuSHzVcT1T
JPMXP1222HK0029 | 1176 | 2022 | HK | 29 | 外部利用 | 機器利用 | ---- | 第一原理計算とその場観察によるセラミックス合成反応機構の解明 | Miura Akira | 山梨大学 | 物質・材料合成プロセス | 計測・分析 | 量子・電子制御により革新的な機能を発現するマテリアル | ---- | HK-301：環境セル対応透過電子顕微鏡 | HK-302：電界放出形走査電子顕微鏡 | [7 empty] | 電子顕微鏡/Electron microscopy,電子回折/Electron diffraction,放射光/Synchrotron radiation,表面・界面・粒界制御/ Surface/interface/grain boundary control | 本研究では、固相合成において反応過程で生成する準安定相をその場測定によって発見し、準安定相生成のキーファクターと考えられる物質輸送の差異を調べる。放射光XRDと電子顕微鏡でその場観察によって、反応中の原子と粒子の物質輸送の差異を明らかにし、新規準安定相創出の指針を得る。 | 合成反応の可視化は、その場放射光XRD解析とその場SEM観察を組み合わせることで遂行し、加熱中に生成する新規準安定相の発見と、準安定相生成のキーファクターである物質拡散を明らかにすることを目指す。その場放射光XRDを用いることで秒単位の分解能で相の同定が可能であり、これまで見過ごされてきた準安定相の発見が期待できる。準安定な結晶構造を明らかにし、結晶中の各原子の拡散障壁を第一原理計算によって定量的に見積もることが期待できる。さらに、その場SEM₋EDX解析を組み合わせることで、マクロな物質拡散を明らかにする。ターゲットとする出発試料には大気中で吸水性のものが多いので、本研究では非大気暴露で輸送でき、加熱による合成反応を直接観察できるSEM-EDXを設計する。SEM-EDXでの観察によってミクロンサイズの物質拡散が可視化され、その場XRDと合わせることで準安定相生成に必要な物質拡散がミクロとマクロの両面から明らかになる。 | YBa2Cu3O6+xの合成反応をモデルとし、その場分析と第一原理計算によってその生成過程を調査した。形態の変化のないY2O3と形状が急激に変化するBa-Cu-Oの融液が反応し、YBCOが短時間で生成することを電子顕微鏡で観察した。この短時間での反応は、Ba-Cu-O融液の高速の物質輸送と、ほとんど形態の変化のないY2O3の低速の物質輸送が組み合わさることで、準安定なYBCOが短時間で生成することを示している。 | deQC8197g8oXH56j
JPMXP1222HK0028 | 1175 | 2022 | HK | 28 | 外部利用 | 技術代行 | ---- | 高精度STEM観察による原子変位の測定 | 小西 伸弥 | 京都大学大学院工学研究科材料化学専攻 | 計測・分析 | ---- | 量子・電子制御により革新的な機能を発現するマテリアル | ---- | HK-101：ダブル球面収差補正走査透過型電子顕微鏡 | HK-304：集束イオンビーム加工・観察装置 | HK-403：集束イオンビーム加工装置 | [6 empty] | 電子顕微鏡/Electron microscopy,集束イオンビーム/Focused ion beam,表面・界面・粒界制御/ Surface/interface/grain boundary control | RFe2O4（R：Y、Ho～Lu）は2価と3価の鉄イオンから成る層を含み、隣接する二つの鉄イオン層間の電荷密度分布の差により、自発分極が発現していると考えられている。詳細に述べれば、鉄イオンは三角格子に配置されているので、2価と3価を1:1に配置することはできない。そのため、各層に必ず、2価と3価が多い層ができるので、層間で電荷密度に差が生じ、自発分極を発現すると考えられている。圧電応答顕微鏡により、TmFe2O4の強誘電性と圧電性を実証した。鉄イオンの電荷密度分布の差に着目し議論されてきたが、イオン性変位が議論されたことはなかった。本研究では、単結晶TmFe2O4の各イオンを詳細に観察し、どのイオンが変位を発現しているのか特定する。 | Floating Zone melting methodで結晶を成長させた。成長後の試料が単結晶であることをラウエカメラにより確認した。走査型透過電子顕微鏡（STEM)で観察するため、結晶成長後の単結晶を集束イオンビーム法で薄片化した。STEM（Titan Cube（サーモフィッシャー社））で加速電圧が300 kV、室温でTmFe2O4の結晶構造を観察した | Fig.1にTmFe2O4のhigh-angle annular dark field （HAADF）像を示す。白色の点と灰色の点が周期的に積層されている。この積層方向をc軸に定めている。この場合、明瞭な白色の点がTm、白点と白点の間の灰色の点が鉄に対応する。この像からも2層に鉄が形成されていることが分かる。室温で、白色の点に対応するTmが変調（Fig.1(a)、(b)、(c)のHAADF像内の赤い線に対応する）していた。すなわち、圧電性から考察すれば、Tmがイオン性変位を示すことが分かった。薄片化したサンプルを加熱できるチップで、Tmの変位の温度依存性を観察した。室温、80℃、90℃と加熱に伴いTmの変位が小さくなる傾向であった（Fig.1(a)、(b)、(c)を参照）。Tmの変位量をもとめることが今後の課題である。 | xOQTMG52I8TUcWU2
JPMXP1222HK0034 | 1181 | 2022 | HK | 34 | 外部利用 | 機器利用 | ---- | 複合セラミックス材料の力学特性と微細組織制御とその機能特性の関係 | 森田 孝治 | 物質・材料研究機構 機能性材料研究拠点 光機能分野 蛍光体グループ | 計測・分析 | ---- | 量子・電子制御により革新的な機能を発現するマテリアル | ---- | HK-302：電界放出形走査電子顕微鏡 | [8 empty] | MAX相セラミックス, 磁場配向技術, 結晶配向，EBSD,電子顕微鏡/Electron microscopy,X線回折/X-ray diffraction,表面・界面・粒界制御/ Surface/interface/grain boundary control | 本課題は、複合セラミックス材料の変形や破壊等の力学特性と内部組織の関係を明らかにしようとするものである。本年度は、一般式Mn+1AXn（M：遷移金属元素、A：Aグループ元素、X：CもしくはN、n = 1-3）で表されるMAX相セラミックスにあらかじめ層状物質に導入されやすいキンク帯を導入した配向焼結体の高温変形組織評価について報告する。 本研究では、Ti3SiC2（以下、TSC）を対象として、力学特性に及ぼすキンク変形の影響について検討している。TSCで生じるキンク変形は、底面の法線方向と垂直方向に圧縮応力が負荷される際に生じることが知られている。近年、マグネシウム合金やアルミニウム共晶合金等では、導入されたキンク帯が活動すべり系の抵抗となることで強化されるキンク強化が発現することが報告されている。MAX相セラミックスにおいてもキンク強化が生じるのかについては、十分には明らかにされていない。そこで本報告では、磁場中スリップキャストと放電プラズマ焼結（SPS）により作製した配向TSC焼結体に初期の圧縮率を変化させたキンク導入材を作製し、その後のすべり変形が活動しやすい方位からの高温圧縮挙動とその組織の関係について調査した。 | 本研究では、市販のTSC粉末（KANTHAL社製 MAXTHAL(312)）を用いて分散剤とともにスラリーを作製した。超伝導マグネット内の回転ホルダーにスラリーを設置し、12Tの磁場を水平方向から印可しながら、スリップキャストを行った。得られた成形体は、SPSを用いて無加圧焼結した。得られた焼結体より、スリップキャスト方向に対して90°の角度を応力軸とした試験片を作製し、1200℃、真空雰囲気下でSPS装置を用いた高温圧縮によりキンクを導入した。その際、気孔率ならびに圧縮率を変化させた試験片を作製した。その後、初期のスリップキャスト方向に対して45°の角度を応力軸となるように圧縮試験片を作製し、1200℃、真空雰囲気下での高温圧縮試験を実施した。変形後の組織を、SEM/BSEおよびEBSDを用いて評価した。 | SPS装置を用いた高温圧縮により気孔率ならびに導入されたキンクの特徴が異なる試験片を作製できたことをSEM/BSE観察により確認した。その後の45°方向からの高温圧縮試験により得られた応力-ひずみ曲線から、0.2%耐力と気孔率が線形関係にあることが明らかになった。すなわち、キンク変形によって導入される層間剥離分を含めた気孔が初期の降伏挙動に影響を及ぼすことがわかった。また、塑性変形開始後の加工硬化挙動にキンク導入の影響があることを昨年度明らかにしたが、キンク導入量には最適値があることが、加工硬化指数の比較を行うことで明らかになった。 キンク導入試験片の加工硬化指数が大きくなることについて、組織との関係をEBSD解析により検討した。その結果、初期にキンクを導入した試験片では、変形が進むにつれて、小角キンク境界の密度が上昇することと導入されているキンク境界の角度が大きくなることが同時に生じていることがわかった。なお、初期の圧縮率を上げると小角キンク境界の形成が少なくなっていることがわかり、このことがキンク導入量に最適値があることと関係があることが示唆された。今後さらに微細構造解析などを行いながら、明らかにすることを計画している。 | u6t3U05gID1slP7P
JPMXP1222HK0027 | 1174 | 2022 | HK | 27 | 外部利用 | 技術代行 | 技術相談 | Si基板薄膜の評価 | 塙 洋祐 | 株式会社SCREENホールディングス 第三技術開発室 開発一課 | 計測・分析 | ---- | 量子・電子制御により革新的な機能を発現するマテリアル | ---- | HK-101：ダブル球面収差補正走査透過型電子顕微鏡 | HK-304：集束イオンビーム加工・観察装置 | [7 empty] | 電子顕微鏡/Electron microscopy,表面・界面・粒界制御/ Surface/interface/grain boundary control | Si薄膜は作製方法によって結晶性が異なる。薄膜の結晶性の評価方法として、一般にX線反射率法(XRR)が用いられるところであるが、膜厚が極端に薄い場合は精度が悪くなるため、STEMによる高空間分解能観察および制限視野電子線回折によって評価をする必要があった。 | STEMによるSi基板薄膜の評価を行った。 | Si基板について集束イオンビーム加工・観察装置(HK-304)を用いて薄片化し、TEMグリッドへのマイクロサンプリング作業の技術代行をお願いした。作成いただいた試料については、そのまま北海道大学のダブル球面収差補正走査透過型電子顕微鏡(HK-101)にてSTEM観察の技術代行を依頼し、Si薄膜の微細構造（結晶なのかアモルファスなのか、その度合いも含めて）を明らかにすることができた。 | G4u9Gm201ZU0O2VO
JPMXP1222HK0025 | 1172 | 2022 | HK | 25 | 外部利用 | 技術代行 | 技術代行 | ひずみ硬化したSUS316表層の内部組織観察 | 吉田 裕 | 北見工業大学 工学部 機械電機系 | 計測・分析 | ---- | 量子・電子制御により革新的な機能を発現するマテリアル | ---- | HK-401：収差補正走査型透過電子顕微鏡 | [8 empty] | 電子顕微鏡/Electron microscopy,集束イオンビーム/Focused ion beam,表面・界面・粒界制御/ Surface/interface/grain boundary control | 材料の選択的なひずみ緩和を目的として中赤外レーザーを用いた新規の表面処理の技術開発が進められている。本研究では、引張試験により硬化したオーステナイト系ステンレス鋼（SUS316L）に対して、中赤外レーザー照射を実施し、その影響についての調査・検討を行うことを目的とした。 | 供試材はSUS316Lとし、ひずみ0から0.7まで引張試験を行った後、供試材表面を機械研磨し、バフ研磨による鏡面仕上げしたものをサンプルとした。 準備したサンプルに対して、硬さ試験を行なった後、同一サンプル中の別の場所に大気中で中赤外レーザー（フッ化物ファイバーレーザー）によるレーザー照射を行なった。図1はレーザー照射時の概略図である。照射方法は中赤外レーザーをミラーで反射させ、フォーカスレンズにより集光させてサンプルに照射した。条件は、レーザー波長が2.8 µm、照射径はφ200 µm、連続波であり、強度は30kW/cm2とし操作速度は1.0及び0.25mm/sとした。 本研究では照射前後の硬さ試験（5点測定の平均値で比較）を実施した。また、走査型電子顕微鏡（SEM）による表面観察を実施し、さらにSEM-FIB（JIB-4600F/HKD）加工によって、薄膜サンプルを作製しレーザー照射部の内部組織観察を実施した。 | レーザー顕微鏡による表面観察では操作速度及びひずみの違いによってSUS316L表面のレーザー痕の色が変化することを確認できた。また、レーザー照射前のサンプルの硬さは引張試験によって導入されたひずみに依存して増加することがわかった。FIB加工によって作製した０％及び30％のひずみサンプルにおいて、透過型電子顕微鏡（TEM）によって結晶粒内での転位が確認できた。今後は、これらの観察とともに硬さと転位密度との関係について議論する。 | EhsDGw94jrw8PIH3
JPMXP1222HK0024 | 1171 | 2022 | HK | 24 | 外部利用 | 技術相談 | 技術代行 | 低温核融合の実用化 | 武藤 正雄 | 株式会社北海光電子 | 計測・分析 | ---- | 量子・電子制御により革新的な機能を発現するマテリアル | 次世代ナノスケールマテリアル | HK-301：環境セル対応透過電子顕微鏡 | [8 empty] | 電子顕微鏡/Electron microscopy,表面・界面・粒界制御/ Surface/interface/grain boundary control,ナノ粒子/ Nanoparticles | 反応を昂進するためナノ金属触媒の微細化達成度をTEMにて確認を行った。 | (1)開発中のPEEMホルダーの実装確認(2)条件を変えたナノ粒子のTEM観察 | 1)UHRのワイドギャップ型ポールピースを有する、FasTEM_環境セル対応透過電子顕微鏡(HK-301)を使用して、PEEMホルダーの実装確認を行い、改修に必要な知見を得た。(2)「D2(重水素)」スパッタで作成した粒子については観察できなかったが、Arスパッタで作成した粒子については、メッシュ部にナノ粒子が凝集して成長していることが確認できた。 | ZxNj21jK04x96Hp0
JPMXP1222HK0023 | 1170 | 2022 | HK | 23 | 外部利用 | 機器利用 | 共同研究 | LC-TEMによるナノ構造物の液中観察のための微細加工手法の開発 | 佐々木 ユウタ | 株式会社SCREENホールディングス | 加工・デバイスプロセス | 計測・分析 | 量子・電子制御により革新的な機能を発現するマテリアル | ---- | HK-403：集束イオンビーム加工装置 | HK-304：集束イオンビーム加工・観察装置 | HK-617：原子層堆積装置（粉末対応型） | [6 empty] | 電子顕微鏡/Electron microscopy,集束イオンビーム/Focused ion beam,膜加工・エッチング/Film processing and Etching,ALD,表面・界面・粒界制御/ Surface/interface/grain boundary control | Capillary interactionsによるナノ構造物の倒壊挙動をその場観察するため、LC-TEMで用いられる溶液セルの隔膜上に薄片加工した試料をピックアップした。また作成した試料を使って、TEMにより2-プロパノールの蒸発乾燥時にナノ構造物が倒壊する挙動を観察することに成功した。 | 液体を観察するための溶液セル(SiNX membrane)の隔膜上に載せるため、ナノピラーが形成されたシリコン基板を加工することが目的である。注意点として、最終的にナノピラー間のスペースに加工途中に付着した物質がない状態に仕上げる必要があるため、FIBで加工後に除去できる保護膜を使用する。まず、FIB加工時のナノピラーへの熱ダメージを防ぐため、ALD(AP-200078)によりアルミナを約1.2μmの厚みになるよう成膜した。アルミナを選択した理由は、酸によるエッチングで選択的にアルミナのみを除去できるためである。アルミナ成膜後、FIB(AP-200042)により薄片を形成した。薄片の厚みは約100nm程度である。次に薄片を溶液セルの隔膜上にピックアップした。薄片側面に異物が付着することを防ぐため、ピックアップはガラスマニピュレーターにより行った。また隔膜上に薄片を載せただけでは、液浸時に隔膜と薄片が剥がれてしまう恐れがあるため、薄片を隔膜上に固定するために、薄片と隔膜を橋渡しするようタングステンをEBデポした。最後に、薄片が載った溶液セル毎塩酸に浸漬し、アルミナを除去した。前述した方法で作成したサンプルを使ってTEMによる観察評価を行った。使用したTEMはJEM-2100Fであり、TEMホルダーはPoseidonホルダーを用いた。2-プロパノールの溶液セル中への注入はPoseidonホルダーのinletラインからシリンジで注入し、乾燥処理は長時間自然放置することで実施した。 | 図1にTEMによる観察結果を示した。観察の結果、2-プロパノールと気層の界面がパターンのトップラインを下回った瞬間に、界面がメニスカスを形成し、メニスカス形成と共にナノピラーが変位する工程と、ナノピラーが接触した状態で、ピラー間の液膜が乾燥する工程が存在することが明らかになった。これは、既存の2Dモデルを用いたCapillary interactionsによるナノ構造物の倒壊に関する先行研究と一致する結果であり、ダイナミクスとして捉えることにより2Dモデルの妥当性を示した結果である。 | UStX3nI3oJ464nSW
JPMXP1222HK0020 | 1167 | 2022 | HK | 20 | 内部利用（ARIM事業参画者以外） | 技術代行 | 機器利用 | 高炉スラグ固化体の微細構造と物性に関する研究 | 胡桃澤 清文 | 北海道大学大学院工学研究院環境循環システム部門 | 計測・分析 | ---- | 量子・電子制御により革新的な機能を発現するマテリアル | マテリアルの高度循環のための技術 | HK-101：ダブル球面収差補正走査透過型電子顕微鏡 | HK-303：電界放出形電子プローブマイクロアナライザー | [7 empty] | 電子顕微鏡/Electron microscopy,資源循環技術/ Resource circulation technology,表面・界面・粒界制御/ Surface/interface/grain boundary control | CO2排出削減の観点から混和材を大量に使用したコンクリートの製造が求められている。しかしながら混和材を大量に使用した場合には、普通ポルトランドセメントのみのコンクリートと比較すると材齢初期の強度発現が遅くなり養生期間を長くする必要がある。そこで本研究では高炉スラグやフライアッシュなどの混和材を混和したセメント硬化体の微細構造を観察しその違いを明らかにすることを目的とした。 | 使用材料と試験体作製 普通ポルトランド（OPC）、高炉セメントＢ種（BB）、フライアッシュB種（FB)を用いてセメントペースト硬化体を作製した。水セメント比は0.5とし、20℃の恒温槽にて養生を行った。練り混ぜ後材齢3日まで封緘養生を行い、その後材齢28日まで水中養生を行った。測定概要 養生後の試料はアセトンに2時間浸漬し水和反応を停止後40℃の恒温槽にて乾燥を行った。試料を5ミリ角程度にダイヤモンドカッターにて切断し、水和停止を行い乾燥後にエポキシ樹脂によって包埋し、エポキシ硬化後に表面研磨を行い、SEM観察およびEPMAによる元素分布測定を行った。EPMAの測定条件は、加速電圧15keV、5ｎA、プローブ径1μｍにて256×256μｍの範囲にて測定を行った。 | 図1にOPCのEPMAによって元素分布を測定した結果を示す。カルシウムとシリカが多く分布している様子が観察できる。特にカルシウムは大きな塊で存在している。図2にBBのEPMA測定結果を示す。こちらもカルシウムとシリカが多く分布している様子が観察できる。一方、高炉スラグ由来のマグネシウムの塊が多く分布している様子も観察できた。図3にFBのEPMA測定結果を示す。こちらもカルシウムとシリカが多く分布している様子が観察できるが、フライアッシュ由来のシリカの塊が分布している様子が観察できる。また、このシリカの分布と一致するように酸素が分布している。これはOPCやBBでは観察されなかった結果であり、酸素の分布を詳細に調べることにより未反応のフライアッシュを定量できる可能性が示された。以上の結果より高炉スラグとフライアッシュを混和したセメントにおいては、高炉スラグセメントではマグネシウムを検出し、フライアッシュでは酸素を検出することによって未反応の粒子を検出することができるかもしれない可能性が示唆された。今後異なる手法によって本手法の妥当性を検討する予定である。 | hGCY6jv8as8wU2uX
JPMXP1222HK0026 | 1173 | 2022 | HK | 26 | 内部利用（ARIM事業参画者以外） | 機器利用 | ---- | エネルギー変換材料のナノスケール表界面制御 | 中川 祐貴 | 北海道大学大学院工学研究院 附属エネルギー・マテリアル融合領域研究センター | 計測・分析 | ---- | 量子・電子制御により革新的な機能を発現するマテリアル | 革新的なエネルギー変換を可能とするマテリアル | HK-101：ダブル球面収差補正走査透過型電子顕微鏡 | HK-102：電界放射型分析電子顕微鏡 | HK-103：マルチビーム超高圧電子顕微鏡 | HK-201：X線光電子分光装置 | NM-501：実動環境対応物理分析電子顕微鏡 |  |  |  |  | 電子顕微鏡/Electron microscopy,核磁気共鳴/Nuclear magnetic resonance,集束イオンビーム/Focused ion beam,X線回折/X-ray diffraction,電子分光,表面・界面・粒界制御/ Surface/interface/grain boundary control,水素貯蔵/ Hydrogen storage | 本研究では、主にエネルギー変換材料を対象として、イオン照射・パルスレーザーによる表面改質やメカニカルミリングによる界面制御を行った。具体的には、ガスイオン照射した酸化タングステンの表面解析、ヘリウムイオン照射による純銅の酸化特性の制御、パルスレーザーによる水素吸蔵金属チタンの表面改質、ミリングによるリチウムイオン伝導体LiBH4の界面制御やナノ水素貯蔵材料の加熱TEMその場観察などを行った。 | 【ガスイオン照射した酸化タングステンの表面解析】タングステンロッドを大気中で800℃で加熱することで、酸化タングステンロッドを得た。その後、北海道大学の超高圧電子顕微鏡に附属のイオン加速器を用いて、加速電圧100 kVでH2+, He+や Ar+照射を行った。H2+, He+や Ar+照射時のフルーエンスはそれぞれ1.0×1016, 5.0×1016, 1.0×1016 ions/cm2であった。また、一部のロッドについては、500℃, 真空 (5.0×10-5 Pa)下で4時間の真空加熱処理を行った。これらのロッドについて、XPSによる表面解析や可視光照射下での色素分解速度の評価を行った。なお、XPS解析については、試料を大気曝露後に測定を行った。 | 【ガスイオン照射した酸化タングステンの表面解析】酸化タングステンロッドは黄色であり、これを500℃で真空加熱することで濃い緑色に着色することが分かった。また、H2+, He+や Ar+照射したロッドでは照射部が青く変色していた。XPSのW 4fスペクトルのフィッティングより、真空加熱したロッドでは僅かにW5+に起因するピークが観測され、微量の酸素欠損が導入されたと考えられる。Ar+照射したロッドでは真空加熱ロッドよりも強いW5+のピークが観測され、より多くの欠損が導入されることが分かった。イオン照射したロッドのWide scanではC 1sの強いピークが観測され、イオン照射中にコンタミネーションが堆積することが判明した。高フルーエンスになる程、コンタミネーション量も多くなることも分かった。また、イオン照射後に真空加熱処理を行うとコンタミネーションが減少し、WO3-x相に起因する格子酸素の結合ピークを観測することができた。 これらの酸化タングステンロッドを用いて、可視光照射下でローダミン6G水溶液の分解挙動を評価したところ、500℃の真空加熱処理を行った試料は元のWO3ロッドよりも分解速度が若干向上することが分かった。一方で、イオン照射したロッドは元のWO3よりも分解速度が低下しており、酸素欠損とコンタミネーションが多く導入されているためであると考察した。 | GIoYH2L0SYcbnT6b
JPMXP1222HK0021 | 1168 | 2022 | HK | 21 | 内部利用（ARIM事業参画者以外） | 機器利用 | 技術相談 | 微細加工技術を用いたFET素子の作製 | 島田 敏宏 | 北海道大学 工学研究院応用化学部門 | 計測・分析 | 加工・デバイスプロセス | 量子・電子制御により革新的な機能を発現するマテリアル | ---- | HK-101：ダブル球面収差補正走査透過型電子顕微鏡 | HK-201：X線光電子分光装置 | HK-301：環境セル対応透過電子顕微鏡 | [6 empty] | 電子顕微鏡/Electron microscopy,集束イオンビーム/Focused ion beam,電子分光,蒸着・成膜/Evaporation and Deposition,CVD,膜加工・エッチング/Film processing and Etching,トポロジカル量子物質/ Topological quantum matter,原子薄膜/ Atomic thin film,表面・界面・粒界制御/ Surface/interface/grain boundary control | 高温高圧実験により合成したナノ材料の形状観察，及び電子状態の分析のため，北海道大学の設備を利用して試料のTEM，STEM，XPS測定を行った． | 高温高圧実験で作製した粉末試料を，ダブル球面収差補正走査透過型電子顕微鏡（Titan3G2 60-300）及び，環境セル対応透過電子顕微鏡（JEM-2010）を用いて観察した． HAADF-STEM観察およびTEM-EELS測定もTitan3 G2 60-300を用いて行った． TEM/STEM観察およびEDS測定は，JEM-2100を用いて実施した．X線光電子分光装置（JPS-9200）を用いて，粉末試料の構成元素の比率やその価数を測定した．また，Bi2Se3などトポロジカル物質のドープした単結晶を作製してX線光電子分光を行った。 | HAADF-STEM観察の結果からナノ粒子とマトリックスの生成が確認された．これらのナノ粒子とマトリックスの材料は，HAADF-STEMコントラストとEDS分析により，それぞれ銅と炭素であることが確認された．この結果，生成物は銅を炭素に担持した（Cu@C）ナノ構造であることが証明された．５GPaで作製した試料（Cu@C-5GPa）と１GPaで作製した試料（Cu@C-1GPa）中のCuナノ粒子のサイズは，それぞれ直径約1nmと数十nmであったが，加圧せず真空中で作製したサンプルには直径1μmを超える大きな粒子が含まれていた．生成物中の銅粒子の大きさは，熱分解時の印加圧力によって制御されており，超高圧が効果的に原子拡散を調節していることがわかった．XPS測定により銅の価数について調べた結果，表面銅の平均価数は，Cu@C-5GPa，Cu@C-1GPa，Cu@C-vacの順で減少していることが確認された．このことから，Cuナノ粒子の表面は空気中で酸化されやすいことが示唆された． | 0sFDHkNqWAEPD6zc
JPMXP1222HK0018 | 1165 | 2022 | HK | 18 | 内部利用（ARIM事業参画者以外） | 機器利用 | ---- | ボイドスエリングの大幅低減を目指した高燃焼度炉心材料用ハイエントロピー合金の創製 | 岡 弘 | 北海道大学大学院工学研究院材料科学部門 | 計測・分析 | ---- | 量子・電子制御により革新的な機能を発現するマテリアル | ---- | HK-301：環境セル対応透過電子顕微鏡 | HK-304：集束イオンビーム加工・観察装置 | HK-302：電界放出形走査電子顕微鏡 | HK-402：走査型透過電子顕微鏡 | [5 empty] | 電子顕微鏡/Electron microscopy,集束イオンビーム/Focused ion beam,X線回折/X-ray diffraction,電子回折/Electron diffraction,表面・界面・粒界制御/ Surface/interface/grain boundary control | 原子炉および核融合炉などの次世代型エネルギー炉の安全な稼働には、高温かつ高エネルギー粒子照射環境に十分な耐性を持つ構造材料が必要である。近年、このような構造材料の候補として優れた高温強度を有するハイエントロピー合金 (HEA)が注目されている。 また、機械的特性や耐照射性の向上が期待できる手法として、母相中に高温下でも安定な酸化物を分散させる酸化物分散強化 (ODS)が挙げられる [2]。本研究では 、 放電プラズマ焼結 (SPS)による高強度 ODS-HEAの 作製 を目的とし、 引張 強度に及ぼす SPS条件 の影響を精査した。 | 母材として FCC型 HEAである Cr0.8FeMn1.3Ni1.3合金粉末、添加元素として Y2O3と Tiを用いた。秤量した 粉末 を遊星型ボールミルにて回転速度 330 rpm、ボール：試料重量比 5.5:1、処理時間 48 hの メカニカルアロイング (MA)を 行 った。 続 いて 、 SPS装置 を 用 いて 900 ℃、 1000 ℃、1050 ℃、 1100 ℃かつ 30 MPaの 条件下 で 焼結 し、それぞれの 試料 に 対 して 引張特性 を 調査 した。また 分散粒子のサイズ分布 、 各試料の結晶粒径について、それぞれ TEM、 EBSDにより評価した。 | 1000℃で SPS焼結した ODS-HEAは、それ以外の試料と比較して 2倍程度高い降伏応力を示した。 900℃で焼結した試料は密度が低く、内在していたポアが亀裂発生の起点となり早期破断 に 至 ったと 推察 される。 一方、 1050℃及 び 1100℃で 焼結 した 試料の降伏応力が低い原因については、①母相結晶粒の粗大化及び②母相中ナノ粒子の粗大化に起因してい るものと考えられる。 | Gb8bE60X9IlaeBO0
JPMXP1222HK0017 | 1164 | 2022 | HK | 17 | 外部利用 | 機器利用 | ---- | 非線形超音波を用いた中性子照射脆化の非破壊的検出技術開発に関する研究 | 沖田 泰良 | 東京大学大学院工学系研究科 | 計測・分析 | ---- | 量子・電子制御により革新的な機能を発現するマテリアル | ---- | HK-301：環境セル対応透過電子顕微鏡 | [8 empty] | 軽水炉圧力容器鋼,分子動力学法,熱時効,電子顕微鏡/Electron microscopy,表面・界面・粒界制御/ Surface/interface/grain boundary control | 結晶性材料内部に形成する転位，析出物等のナノ組織を非線形超音波（NLU）応答により検出する技術は，様々な分野で適用が試みられてきた．また，NLUで頻繁に用いられてきた第2次高調波発生（SHG）よりも信頼性・再現性が高いことが期待される周波数混合も近年提案されている[1]．科学的根拠に基づいた非破壊検査技術の構築には，ナノ組織と信号変化の関係を物理メカニズムに基づき解析することが求められる．特に，分子動力学（MD）法は原子レベルの挙動から同関係を把握することができる強力な手法である．本研究では，MDを用いて周波数混合とSHGのNLU応答の整合性を検証し，Feを対象とした完全結晶，並びに結晶欠陥導入時の混合周波数応答を定量化することを目的とする． | MD計算はLAMMPを用い，Fe原子間ポテンシャルは[2]によって与えた．x[100] 217nm, y[010] 5.7nm, z[001] 5.7 nmでy, z方向周期境界，x方向自由境界，0Kで常圧のセルを設定し，x=0nm原子に時間強制変位を与えることで周波数の異なる２つの弾性波（周波数f1, f2，振幅a）を導入した．セル内には，0 ~ 1%の濃度で原子空孔をランダムに分布させた．波動伝搬後，原子面の変位時系列データに対して，それらの平均値を高速フーリエ変換等の周波数解析を行うことにより，周波数f1±f2成分の振幅a±を定量化し，非線形パラメータβ±を以下の式によって求めた．β± = a± / 4a2k1k2xDk1, k2: 導入周波数の波数，xD: 波の伝播距離 | 弾性論ではβは周波数や伝播距離に依存しない一方，本計算では周波数・伝播距離の増大に伴って減衰が大きくなることがわかった．また，各々の伝播距離での振幅aを用いることにより，減衰を補正できることも明らかとなった（図1）．更に，SHG，混合成分の各々の手法で算出されるβは良い一致を示した．これらの結果から，周波数混合はナノ組織発達を推定する非破壊検査技術となることが期待される. | LN1nkg35vHusOn2u
JPMXP1222HK0019 | 1166 | 2022 | HK | 19 | 内部利用（ARIM事業参画者以外） | 機器利用 | ---- | 磁性体超薄膜をもちいたスピントロニクス素子の開発 | 長浜 太郎 | 北海道大学大学院工学研究院応用化学部門 | 計測・分析 | 加工・デバイスプロセス | 量子・電子制御により革新的な機能を発現するマテリアル | ---- | HK-101：ダブル球面収差補正走査透過型電子顕微鏡 | HK-201：X線光電子分光装置 | HK-611：多元スパッタ装置 | [6 empty] | 電子顕微鏡/Electron microscopy,電子分光,スパッタリング/Sputtering,蒸着・成膜/Evaporation and Deposition,スピントロニクス/ Spintronics | スピネル型酸化物などの酸化物磁性体を用いたトンネル磁気抵抗素子の開発とその伝導メカニズム解明のため、高分解能断面TEM観察および磁性酸化物薄膜のXPSによる組成分析を行った。 | 反応性分子線エピタキシー法を用いて磁性酸化物を電極とするトンネル接合膜を作成し、断面TEM観察による界面状態の調査を行った。またXPSによる組成分析をおこなった。 | NiCo2O4/MgO/Feトンネル接合を作成し、その高分解能断面TEM観察を行った。その結果、NiCo2O4は基本的にはスピネル構造を有しているが、部分的には（Ni,Co)Oの岩塩構造となっていることがわかった。とくにNiCo2O4/MgO界面で岩塩構造が観察された。岩塩構造部分は反強磁性の絶縁体であると想像され、スピン依存トンネル伝導に何らかの影響を与えていると考えられる。 | 4vKj6j2C8MfX8Bct
JPMXP1222HK0015 | 1162 | 2022 | HK | 15 | 内部利用（ARIM事業参画者以外） | 機器利用 | ---- | 折畳み可能なマイクロプレートを用いた細胞の立体的な形状変化における細胞の機能測定と再生医療への応用 | 繁富 香織 | 北海道大学 高等教育推進機構 | 加工・デバイスプロセス | 計測・分析 | 量子・電子制御により革新的な機能を発現するマテリアル | 次世代バイオマテリアル | HK-621：反応性イオンエッチング装置 | HK-302：電界放出形走査電子顕微鏡 | [7 empty] | 電子顕微鏡/Electron microscopy,リソグラフィ/Lithography,膜加工・エッチング/Film processing and Etching,細胞・組織再生誘導材料/ Materials for inducing cell and tissue regeneration,表面・界面・粒界制御/ Surface/interface/grain boundary control | これまで、微細加工技術により作製した2次平面のマイクロサイズのプレート上に培養した細胞を細胞自身の牽引力を用いて、折り紙のように折ることで細胞の3次元（3D）立体構造に構築する技術「細胞折紙」を確立してきた。本研究では、細胞折紙技術と計算折り紙による立体構造の最適化を行った。 | 細胞によるマイクロサイズの立体構造の作製方法は、ガラス基板に生体適応材料であるパリレン（ポリパラキシリレン樹脂）（厚さ：3 μm）を蒸着し、微細加工技術よりパリレンをマイクロサイズに加工する。作製されたパリレンプレート上に細胞の接着分子をコートした後細胞を培養する。マイクロプレート上に細胞（3T3）を24時間培養後、アルギン酸リアーゼ酵素によりマイクロプレート下のアルギン酸ゲルを溶かすことで、マイクロプレートをガラス基板から剥がすことができる。微細加工時にマスクのデザインを変えることで、様々な展開図のマイクロプレートを作製する。 | 4面体の2種類の展開図に培養した細胞のアクチン繊維の方向は異なり、折りたたむスピードがそれぞれで異なることがわかった。さらに、今後、作製されたマイクロサイズの立体構造を最小単位のブロックとし、そのブロックを積み上げることで大きな構造を作製する計画しており、その際に、大きな構造が安定するために切頂八面体を用いたいと考えている。今年度は、細胞による切頂八面体を作製することに成功した。 | Sj4yy3LIbgm5Izx8
JPMXP1222HK0012 | 1159 | 2022 | HK | 12 | 内部利用（ARIM事業参画者以外） | 機器利用 | ---- | ナノ材料へのモルフォロジー付与による機能向上 | 永石 新太郎 | 北海道大学大学院総合化学院 材料化学工学研究室 | 計測・分析 | ---- | 量子・電子制御により革新的な機能を発現するマテリアル | 次世代ナノスケールマテリアル | HK-302：電界放出形走査電子顕微鏡 | HK-301：環境セル対応透過電子顕微鏡 | [7 empty] | メソポーラスカーボン, リチウム空気電池, 細孔構造制御,電子顕微鏡/Electron microscopy,メソポーラス材料/ Mesoporous material,表面・界面・粒界制御/ Surface/interface/grain boundary control | リチウム空気電池は空気中の酸素を正極活物質に用いることから、現行の二次電池と比べ非常に高いエネルギー密度が期待されている。正極において、電解液中のLi+と酸素が反応して高表面積な炭素材料の表面にてLi2O2が析出する。細孔内にもLi2O2が析出することが知られているメソ-マクロ孔性炭素を電極材料に使用した場合、細孔の深さ方向にLi2O2の析出状態が変化していることが予想され、正極内部での酸素と電解液の拡散性に大きく影響を与えると考えられる。このため、電極性能の向上のためには析出状態を詳細に把握することが重要であるといえる。そこで、メソ-マクロ孔性炭素材料であるカーボンゲルのディスク状の電極を作製し、この充放電状態の異なる電極断面を走査型電子顕微鏡にて観察した。この結果、限界容量の半分程度の放電深度であれば厚さ方向への影響はほとんどなくLi2O2が析出することが判明した。 | レゾルシノールとホルムアルデヒドを重合させて得られる樹脂を炭素化し、ディスク状のカーボンゲルを作製した。このディスク状電極を正極、金属Liを負極、電解液を1M LiTFSI TEGDME溶液とした空気電池セルを組み立て、電流密度50 mA/gで10 h放電した。放電前の電極と十分に洗浄した放電後の電極をカーボンテープで試料台に固定し、電界放射型走査電子顕微鏡（JEOL, JSM-7700F）にて観察を行った。 | 放電状態の異なる電極断面のSEM-EDXによるO元素の線分析の結果をFig. 1に示す。ここから、2.0 mAh cm-2までの放電初期の段階では放電反応の進行に伴い、Li2O2の析出を示すO割合が厚さに関わらず均一に増加していることがわかる。一方、限界放電容量である4.2 mAh cm-2まで放電した場合、酸素導入側に大幅にLi2O2の析出が偏っていることが判明した。このことから、過度に放電することで析出したLi2O2が細孔を閉塞し、放電が終了していることが示唆された。 | p2Sf3XXddak8IDae
JPMXP1222HK0016 | 1163 | 2022 | HK | 16 | 内部利用（ARIM事業参画者以外） | 技術代行 | 機器利用 | 機能性無機材料の試料微細構造と電子物性の相関に関する研究 | 福地 厚 | 北海道大学 大学院情報科学研究院 | 加工・デバイスプロセス | 計測・分析 | 量子・電子制御により革新的な機能を発現するマテリアル | 高度なデバイス機能の発現を可能とするマテリアル | HK-101：ダブル球面収差補正走査透過型電子顕微鏡 | HK-615：パルスレーザー堆積装置 | HK-702：両面マスクアライナ | [6 empty] | 電子顕微鏡/Electron microscopy,電子分光,蒸着・成膜/Evaporation and Deposition,ナノエレクトロニクスデバイス/ Nanoelectronics device,表面・界面・粒界制御/ Surface/interface/grain boundary control | 金属酸化物・フッ化物物をはじめとする各種の機能性無機材料に対して、パルスレーザー堆積・収束イオンビーム加工・電子ビームリソグラフィー等の手法を基に数10 nmサイズへの微細加工を行う事で、各材料の電子機能を利用した新たな電子デバイスの創出を試みるとともに、作製したデバイスに対する透過型電子顕微鏡等による構造及び化学状態の微視的分析を実施し、各デバイスの特性と試料微細構造との相関を明らかにする。 | 固相エピタキシャル成長法によるCa2RuO4薄膜の作製に向けて、パルスレーザー堆積装置を用いたアモルファス前駆体膜の作製を行った。また作製したCa2RuO4エピタキシャル薄膜に対しては、電気特性評価のために光リソグラフィプロセスによる電極形成を行ったとともに、透過型電子顕微鏡による構造解析と組成分析も実施した。 | LaAlO3 (001)、NdGaO3 (110)、NdCaAlO4(100)、LSAT (100)、YAlO3 (001)、およびLaSrGaO4(001)などの多種類の基板結晶を用いてCa2RuO4の薄膜成長を行い、その構造を評価した結果、Ca2RuO4薄膜は固相エピタキシャル成長法においては比較的低い基板選択性を得ることが可能であり、多種類の基板上においてエピタキシャル成長が可能となることが示された。 | UA47s06sntYi0eDI
JPMXP1222HK0011 | 1158 | 2022 | HK | 11 | 内部利用（ARIM事業参画者以外） | 技術代行 | ---- | 電極材料表面分析 | 伏見 公志 | 北海道大学大学院工学研究院応用化学部門 先端材料化学研究室 | 計測・分析 | ---- | 量子・電子制御により革新的な機能を発現するマテリアル | ---- | HK-202：オージェ電子分光装置 | [8 empty] | 電子顕微鏡/Electron microscopy,集束イオンビーム/Focused ion beam,電子分光,表面・界面・粒界制御/ Surface/interface/grain boundary control | 鉄系合金の不働態皮膜を観察・分析して知見を得る。 | ①鉄クロム系合金のアノード動電位および定電位分極を行い、分極時の活性態が不動態皮膜に与える影響を調べた。➁鉄クロム系合金のアノード動電位および定電位分極を行い、分極時の活性態が不動態皮膜に与える影響を調べた。分極後の試料表面に形成した不動態皮膜に対してAES深さ分析およびEBSDの面方位解析を行い、不動態皮膜の組成および厚さの面方位依存性を測定した。 | ①不働態皮膜が形成する前段階には材料表面に２層構造の酸化生成物が濃縮し、外層がFe硫酸化物、内層がFeとCrの酸化物あるいは水酸化物であることが示された。また不働態皮膜の形成に伴い外層のFe硫酸化物は消失し、内層のCr生成物が濃縮することで不働態皮膜の外層を形作ることが明らかとなった。➁活性態を経た分極により素地金属の結晶粒面方位に依存して不動態皮膜の組成および厚さに違いが存在することが明らかになった。 | eFwOLaqQksEnMFOs
JPMXP1222HK0009 | 1156 | 2022 | HK | 9 | 内部利用（ARIM事業参画者以外） | 機器利用 | ---- | 軽金属材料の表面処理 | 菊地 竜也 | 北海道大学大学院工学研究院材料科学部門 | 計測・分析 | ---- | 量子・電子制御により革新的な機能を発現するマテリアル | ---- | HK-101：ダブル球面収差補正走査透過型電子顕微鏡 | HK-104：精密イオン研磨装置 | HK-302：電界放出形走査電子顕微鏡 | HK-304：集束イオンビーム加工・観察装置 | [5 empty] | 電子顕微鏡/Electron microscopy,イオンミリング/Ion milling,表面・界面・粒界制御/ Surface/interface/grain boundary control | アルミニウムやマグネシウムを主体とする軽金属材料の電気化学的表面処理を行い、ナノ構造を解析した。 | アルミニウムおよびマグネシウムを電解質水溶液に浸漬し、種々の条件でアノード分極を行った。それぞれの試料の表面を電界放射型走査電子顕微鏡（FE-SEM）により観察した。 | アルミニウムを塩基性電解質水溶液に浸漬してアノード酸化すると、底部バリヤー皮膜が極めて平滑なポーラス皮膜や細孔間距離が数10 nmスケールの極微細ポーラス皮膜など、従来のアノード酸化により得られる酸化皮膜とは異なるナノ構造が形成されることを見出した。また、グリコールを用いたマグネシウムのアノード分極より、マグネシウムの高度な電解研磨を達成できることがわかった。 | sOA9k4I3u2yyvo39
JPMXP1222HK0014 | 1161 | 2022 | HK | 14 | 内部利用（ARIM事業参画者以外） | 技術補助 | 機器利用 | 酸窒化物誘電体厚膜の作製とその微細構造観察 | 鱒渕 友治 | 北海道大学大学院工学研究院応用化学部門 構造無機化学研究室 | 計測・分析 | ---- | 量子・電子制御により革新的な機能を発現するマテリアル | ---- | HK-302：電界放出形走査電子顕微鏡 | HK-304：集束イオンビーム加工・観察装置 | [7 empty] | 電子顕微鏡/Electron microscopy,集束イオンビーム/Focused ion beam,表面・界面・粒界制御/ Surface/interface/grain boundary control | ペロブスカイト型酸窒化物は300程度の比較的高い比誘電率を比較的高い温度域まで示すことから、高温用途のコンデンサなどへの応用が期待されている。しかし、1000℃以上の焼結時に窒素の一部を放出して半導体化するため、緻密な焼結体の作製が困難だった。本研究では、電気泳動堆積法を用いてペロブスカイト型酸窒化物の厚膜成形体を作製し、B2O3焼結助剤の共存下で焼結さらに再窒化することで緻密でかつ窒素欠損の無い焼結体を得ることを目的とした。B2O3焼結助剤および再窒化反応が焼結体の微細組織に与える影響を調査した。 | ペロブスカイト型酸窒化物SrTaO2NとBaTaO2Nはアンモニア窒化法で作製した。それぞれSrCO3またはBaCO3を少量混合した懸濁液を作製し電気泳動堆積することで膜厚100µmの厚膜成形体を作製した。B2O3と一緒に厚膜成形体を0.2MPaのN2雰囲気中、1400℃で4ｈ焼結した。得られた焼結体はアンモニア気流中アニールすることで焼結時に放出された窒素量を戻した。試料の微細組織はFE-SEM(JSM-6500F, jeol）で観察した。 | 電気泳動堆積法で作製したSrTaO2N厚膜成形体を1400℃で焼結すると相対密度93％まで緻密化したが、NH3中の再窒化反応で粒界から割れた。SrTaO2Nは正方晶系であり、再窒化反応による格子の異方的な膨張によって粒界割れを起こしたと考えられる。一方、立方晶系のBaTaO2NはB2O3の共存下で焼成すると92%まで緻密化し、さらに焼結後の再窒化反応でも焼結体が割れることはなかった。厚さ100µmのBaTaO2N厚膜焼結体を相対密度89％で得ることができた（図１）。室温における誘電特性を評価したところ、104Hzにおいて比誘電率390、誘電損失0.08を示した。 | oqRSNBqcPcH2SJzM
JPMXP1222HK0007 | 1154 | 2022 | HK | 7 | 内部利用（ARIM事業参画者以外） | 機器利用 | ---- | １族・２族元素による低密度ハイエントロピー合金の創製 | 礒部 繁人 | 北海道大学大学院工学研究院材料科学部門 | 計測・分析 | ---- | 量子・電子制御により革新的な機能を発現するマテリアル | 革新的なエネルギー変換を可能とするマテリアル | HK-202：オージェ電子分光装置 | HK-301：環境セル対応透過電子顕微鏡 | HK-303：電界放出形電子プローブマイクロアナライザー | HK-304：集束イオンビーム加工・観察装置 | HK-403：集束イオンビーム加工装置 |  |  |  |  | 電子顕微鏡/Electron microscopy,集束イオンビーム/Focused ion beam,電子回折/Electron diffraction,電子分光,表面・界面・粒界制御/ Surface/interface/grain boundary control,エネルギー貯蔵/ Energy storage | ほぼ等原子比の複数元素から構成されるハイエントロピー合金(HEA)は、機械的特性や熱的安定性、耐食性などの点で従来合金に比べ優れることがある[1]。HEAの優れた特性を持ちながら軽量性を付与することができれば、例えば輸送機器の構造材料であればエネルギー効率の改善に繋がるため、近年では軽量材料のHEA化も試みられている。しかしながら、単相固溶体を形成する軽量HEAの報告例は少なく[2]、現状では軽量HEAに関する相形成や機械的特性を初めとする種々の知見が不足している。これまで、HEAの固溶体形成を予測するパラメーターは複数提案され、軽量HEAにおけるパラメーターの満たすべき基準も提案されている[3]が、メカニカルアロイング(MA)法で作製された軽量HEA：LiMg0.5AlScTi1.5[4]は、一部パラメーターの基準を満たさないにもかかわらず単相固溶体を形成する。この理由の一つとして、パラメーターの基準が溶解法で作製されたHEAでの経験則に基づいて提案されたものであることが考えられる。以上を踏まえ、本研究では種々の軽量HEAを作製し、MAによって作製される軽量HEAの固溶体形成条件及び機械的特性について調査した。[1] M.H. Tsai et al., Mater Res Lett, (2014),2, 107–123. [2] O. Maulik et al., Mater Res Express, (2018),5, 052001.[3] X. Yang et al., JOM, (2014),66, 2009–2020. [4] K.M. Youssef et al., Mater Res Lett, (2014),3, 95–99. | 等原子比のLiMgAlTiM (M=Si,V, Cr, Cr, Mn, Co, Ni, Cu, Zn, Ga, Ge, Y, Zr, Nb, Sn)及び非等原子比Li-Mg-Al-Ti-V系軽量HEAをMA（ボールミリング法）により作製した。ミリング条件は、回転速度：400 rpm、ミリング時間：20h(LiMgAlTiM)、50 h (Li-Mg-Al-Ti-V)、ボール対試料質量比：96:1とした。作製した試料に対し、結晶構造解析、元素分析、微細組織観察を行った。また、MA後の粉末試料をホットプレスによりバルク成型し、ビッカース硬度試験を行った。 | 15種のLiMgAlTiMの中でV、Nbを用いた組成でBCC固溶体が得られた。Nbと比較し軽量であるVを用いた組成に対し詳細な調査を行い、組成比を調整することでLi-Mg-Al-Ti-V系軽量HEAの単相固溶体を作製することに成功した。Fig.1にLi-Mg-Al-Ti-V系のビッカース硬度を示す。ビッカース硬度は約110~170の範囲であり、既存の軽量合金と同等の硬度を有することが明らかとなった。また、本研究及び先行研究でMAにより作製された軽量HEAに対して、固溶体形成を予測する種々のパラメーターについて整理した。その結果、MA法による軽量HEAでの固溶体形成を予測するパラメーターとして、電気陰性度差が最も重要な可能性が示唆された。 | 1pKxs1wxb5GJCA61
JPMXP1222HK0010 | 1157 | 2022 | HK | 10 | 外部利用 | 技術代行 | ---- | 海洋・畜産廃棄物による電池用高性能触媒の開発 | 藪 浩 | 東北大学WPI-AIMR、AZUL Eenergy(株） | 計測・分析 | ---- | 量子・電子制御により革新的な機能を発現するマテリアル | 革新的なエネルギー変換を可能とするマテリアル | HK-401：収差補正走査型透過電子顕微鏡 | HK-406：X線光電子分光装置 | HK-408：大気中紫外光電子分光装置 | [6 empty] | バイオマス,電子顕微鏡/Electron microscopy,電子分光,電極材料/ Electrode material,表面・界面・粒界制御/ Surface/interface/grain boundary control | ヘテロ元素を導入した炭素材料（ヘテロ元素ドープ炭素）は有用な炭素材料として利用されており、燃料電池の電極触媒などへの応用が期待されています。 これまで、FeN4 構造を持つ青色顔料の一種である鉄アザフタロシアニンを炭素材料に担持することにより、Pt/C に匹敵する ORR 触媒が得られることを見出してきました。今回は北三陸地方の特産であるホヤの産業廃棄物であるホヤ殻（セルロースナノファイバー(CNF)：炭素源）と、畜産業から出る廃棄血液を乾燥した乾燥血粉（ヘテロ元素源）を原料とした、複合バイオマス材料による新たな材料創製を試みました。 | ホヤ由来CNFと乾燥血粉を最適な混合比と温度で焼成することにより、ナノサイズの炭素構造と鉄・窒素・リンなどヘテロ元素が複合化した「ナノ血炭」を合成し、その構造をX線光電子分光（XPS）などの手法を用いて同定しました。 | 結果、ORR・OER特性と構造の相関を得ることが可能になった。また、通常高性能な金属空気二次電池の電極触媒として知られるPt/CやIrO2/CのΔE（ORRとOERの開始電位差。小さいほどORR・OER両性触媒として高活性）がそれぞれ940 mV、920 mV程度のところ、今回合成したナノ血炭電極触媒は936 mVとこれらレアメタルを用いた電極触媒に匹敵する性能を持つことが明らかとなった | rgLRc9cwEYT12UIy
JPMXP1222HK0006 | 1153 | 2022 | HK | 6 | 外部利用 | 機器利用 | ---- | リチウム合金を用いた活性窒素生成における反応メカニズムの解明 | 宮岡 裕樹 | 広島大学 先進機能物質研究センター | 計測・分析 | ---- | 量子・電子制御により革新的な機能を発現するマテリアル | 革新的なエネルギー変換を可能とするマテリアル | HK-202：オージェ電子分光装置 | HK-301：環境セル対応透過電子顕微鏡 | HK-302：電界放出形走査電子顕微鏡 | HK-304：集束イオンビーム加工・観察装置 | HK-403：集束イオンビーム加工装置 |  |  |  |  | 電子顕微鏡/Electron microscopy,集束イオンビーム/Focused ion beam,エネルギー貯蔵/ Energy storage,表面・界面・粒界制御/ Surface/interface/grain boundary control | アンモニア(NH3)は農業関連分野の肥料の原料等として広く用いられている極めて重要かつ有用な化合物であり、最近では水素キャリアとしても注目を集めている。一般に、窒素分子は非常に安定な三重結合を有しており、この窒素分子を原子へ解離するためには高温、高圧条件が必要となる。近年、Liと14族元素の合金（M＝Si, Ge, Sn, Pb）が窒素分子を容易に解離して窒化リチウムを生成することが示され、NH3 合成方法として下記①～③のが提案された[1,2]。窒化反応 ① Li17M4 ＋ N2 → Li3N ＋ Li-M水素化反応 ② Li3N ＋ H2 → NH3 ＋ LiH合金再生反応 ③ LiH ＋ Li-M → Li17M4 ＋ H2 上記反応では比較的温和な条件で NH3を合成可能であり、小規模分散型NH3合成方法の実現も期待できる。また、これらの反応は、Liに対する14族元素2種類の割合を17：4とした三元系合金でも同様に進行する。当研究室におけるこれまでの研究では、Li-Si-Sn系において良好なアンモニア合成反応を示し、かつ、それぞれの窒化反応特性には明確な差異が見られた。そこで、本研究ではSiとSnの比率を0.5ずつ変化させたLi17SixSn4-x合金を用いて、より温和な条件でNH3合成を可能とする組成を調査した。[1] S. Yamaguchi et al. ACS Omega 2017,2,1081-1088. [2] K. Goshome, et al. Materials Transaction 2015, 1, 410-414 | Li17SixSn4-xの組成となるようにLi, Si, Snを混合し、ボールミリング法により作製した。この際、SiとSnの比率を0.5ずつ変化させ、計9試料の組成比が異なるLi17SixSn4-x合金を作製した。その後、熱天秤-質量分析装置(TG-MS)を用いて、各試料に対して窒化処理、水素化処理、合金再生処理を施すことにより、NH3合成反応特性を調査した。また、X線回折法(XRD)を用いて窒化前後および合金再生後の試料の結晶相を精査した。試料の微細組織はオージェ電子分光装置(AES)を用いて観察した。 | 窒化処理に伴うLi17SixSn4-xの窒化率を、Li17SixSn4-xに含まれるSiの割合をパラメーターとしてFig.1に示した。なお、図中の点線は、Li17Si4とLi17Sn4の混合物が濃度変化を生じずに窒化したと仮定した際の窒化率を示している。この実験結果より、Siの比率がx = 0.5~1.5の組成において、三元系合金にすることで窒化量が増加した。このように窒化量が増加した理由として、Si元素の生成が二元系合金よりも促進されたことが考えられる。 | LoiPx25yVitvsQXt
JPMXP1222HK0013 | 1160 | 2022 | HK | 13 | 内部利用（ARIM事業参画者以外） | 機器利用 | ---- | 水中光合成によるナノ材料の作製 | 張 麗華 | 北海道大学大学院工学研究院ｴﾈﾙｷﾞｰ・ﾏﾃﾘｱﾙ融合領域研究センター | 計測・分析 | 物質・材料合成プロセス | 量子・電子制御により革新的な機能を発現するマテリアル | 革新的なエネルギー変換を可能とするマテリアル | HK-101：ダブル球面収差補正走査透過型電子顕微鏡 | HK-201：X線光電子分光装置 | [7 empty] | 電子顕微鏡/Electron microscopy,電子分光,赤外・可視・紫外分光/Infrared and UV and visible light spectroscopy,赤外・可視・紫外分光/Infrared and UV and visible light spectroscopy,表面・界面・粒界制御/ Surface/interface/grain boundary control,太陽電池/ Solar cell,エネルギー貯蔵/ Energy storage | Based on our early research work, a newpathway of producing variety of metal oxides nanocrystallites (NCs) wasreported, which we call it SPSC (Submerged Photo-Synthesis of Crystallites)method. The SPSC method is a photosynthesis technique to createnanoparticles or nano-surface structures of metal oxides only by lightirradiating the metal in water under normal temperature and pressure. Althoughthis method has been reported to be effective for Zn, Cu, and Fe,it has not been applied to W or Mo because W and W do not dissolve in wateralone, which is essential for SPSC method. In this study, we attempted to dissolveW and Mo by using H2O2 beforehand, and then photosynthesizeH2WO4 and H2MoO4 nanoparticles byirradiating the solution with ultraviolet (UV) light. The morphologies of thesynthesized nanoparticles were observed, and the reaction mechanism was analyzed. | The SPSC experiment was conducted by submergingmetal plate W in H2O2 solution under UV illumination.After that, morphologies of the NCs was observed by a FE-SEM and TEM (JEM-2000FX). Thenanoparticles were characterized using an X-ray photoelectron spectroscopy(XPS, JEOL, JPS-9200), and a Cs-corrected Scanning Transmission ElectronMicroscope (Titan3 G2 60-300). | A yellow-green powder of WO3 was obtainedby using the 10% H2O2, and a brighter yellow powder of H2WO4was obtained by using the 35% H2O2. It was found that WO3 and H2WO4 are nanoparticles with diameters of about 100nm and 300 nm, respectively. Therefore, the tungsten nano-oxides weresuccessful fabricated by SPSC method by using H2O2solution.The reaction mechanism of the SPSC process was considered. Firstly, the dissolution of W or Mointo H2O2 generally involves a redox reaction. Then, underUV irradiation, H2O2 is decomposed into hydroxyl radicals. Finally,it is considered that the dissolved MeO42- reacts withthe generated OH radicals andcrystallizes as H2WO4 and H2MoO4 nanoparticles. | VU7qUR32Cy9gRKJJ
JPMXP1222HK0005 | 1152 | 2022 | HK | 5 | 外部利用 | 共同研究 | 技術代行 | 光誘起ソフトイオン化基板の創製 | 大須賀 潤一 | 大阪大学、日本電子 | 加工・デバイスプロセス | ---- | 量子・電子制御により革新的な機能を発現するマテリアル | ---- | HK-620：ICP高密度プラズマエッチング装置（フッ素） | HK-621：反応性イオンエッチング装置 | HK-624：シリコン深掘りエッチング装置 | HK-625：高分解能電界放射型走査型電子顕微鏡 | HK-602：超高精度電子ビーム描画装置(125kV) |  |  |  |  | プラズモニクス、質量分析,蒸着・成膜/Evaporation and Deposition,ALD,PVD,スパッタリング/Sputtering,成形/Molding,リソグラフィ/Lithography,EB,膜加工・エッチング/Film processing and Etching,電子顕微鏡/Electron microscopy,電子分光,フォトニクス/ Photonics,表面・界面・粒界制御/ Surface/interface/grain boundary control | 質量分析におけるレーザー脱離ソフトイオン化法はマトリックスを用いることが一般的に行われている。本研究では、マトリックスフリーの質量分析を目指し、表面の微細構造と貴金属による光アンテナ効果による全く新しいレーザー誘起ソフトイオン化基板の開発を目指した。 | シリコン基板上の1.2mm角の領域に、電子線リソグラフィーとドライエッチング、スパッタ等を用いて直径数100nm、高さ100nm程度のピラー構造を作製した。また、ピラー構造先端に金ナノ構造や、金ナノ構造と誘電体が積層した構造を作製した。その後、パターン上にグリシン溶液を滴下し、レーザー脱離ソフトイオン化質量分析装置（MALDI)にて、イオン化状態についての分析を行った。 | シリコン基板上では、非常に高いレーザー照射光強度でもグリシンのイオン化はほとんど生じなかった。一方、ピラー化したシリコン基板ではイオン化したグリシン分子が測定された。また、先端に金ナノ構造が配置された基盤では、さらに低いレーザー照射で、より多くのグリシンイオン化が測定できた。今後は、イオン化効率の向上のメカニズムについて検討を行う。 | aiHVpMDWV7R7W7xH
JPMXP1222HK0002 | 1149 | 2022 | HK | 2 | 外部利用 | 機器利用 | ---- | 低放射化フェライト鋼の照射下微細組織発達に及ぼす核変換ガス原子の影響 | 野澤 貴志 | 量子科学技術研究開発機構核融合炉構造材料開発グループ | 計測・分析 | ---- | 量子・電子制御により革新的な機能を発現するマテリアル | ---- | HK-103：マルチビーム超高圧電子顕微鏡 | HK-301：環境セル対応透過電子顕微鏡 | HK-304：集束イオンビーム加工・観察装置 | HK-403：集束イオンビーム加工装置 | HK-404：超高分解能電界放出形走査電子顕微鏡 |  |  |  |  | 電子顕微鏡/Electron microscopy,走査プローブ顕微鏡/Scanning probe microscopy,イオンミリング/Ion milling,集束イオンビーム/Focused ion beam,電子顕微鏡/Electron microscopy,走査プローブ顕微鏡/Scanning probe microscopy,イオンミリング/Ion milling,集束イオンビーム/Focused ion beam,表面・界面・粒界制御/ Surface/interface/grain boundary control | 原型炉での構造材料における核融合中性子照射効果予測に関する研究のうち、照射下での欠陥挙動及びそれに起因する材料特性変化の理解のため、各種照射場での欠陥生成挙動、照射下微細組織変化に及ぼす核変換ヘリウム・水素の相乗効果、析出物の相安定評価、照射硬化・変形挙動のメカニズム解明に取り組み、核変換ヘリウム影響の理解の進展、核融合中性子照射影響の解明、照射劣化モデルの構築を最終目標とする。 | 核融合炉構造材の候補である低放射化フェライト・マルテンサイト鋼F82H に対し、470oCで23 dpaまでFe3++H+イオンDual照射(H+イオン濃度45 appm/dpa)及び500oCで20 dpaまでFe3++He++H+イオンTriple照射(He+イオン濃度11 appm/dpa, H+イオン濃度45 appm/dpa：核融合炉条件)を行い、マトリクス、ブロック境界、亜粒界、析出物近傍におけるキャビティのサイズ分布を精査した。粒界の性格評価にはTEMを用い、粒界を挟んで隣接する2つの結晶粒の菊池線図から各結晶粒粒界面の面指数を求め、粒界面の原子密度比を算出した。 | 粒界面の原子密度比が1未満の粒界は、点欠陥に対するシンク強度が高い傾向にあることを確認した。図１に(a)Fe＋シングル照射、(b) (Fe++He+)デュアル照射、(c) (Fe++He++H+)トリプル照射(核融合炉条件)を行った時の粒界近傍の明視野像それぞれ示す。He，H存在下では、粒界近傍で微小なバブルが一様に形成したが、粒界から離れた領域ではボイドが形成した。このボイドは、Heを臨界の値まで吸収した後、粒界へ流入せず過飽和に存在していた空孔を吸収し成長したものと推察される。DualおよびTripleイオン照射実験により、F82H中のキャビティ分布に明確な差異が確認された。図2に、 Triple照射(左)及びDual照射(右)したF82H中における、ブロック境界及び析出物近傍の微細組織を示す。Triple照射材中の高He, H濃度領域において、マトリクスやブロック境界、析出物表面に微小キャビティが観察される。また、He,Hがほとんど存在しない領域では大きなサイズのボイドが形成している。一方、Dual照射材では、照射条件が類似しているにもかかわらず、Triple照射材中に観られたキャビティ形成は観察されない。これらの結果をもとに、F82H中のキャビティ形成に及ぼすHe,Hの効果について、以下のように考察した。F82H中にHeが存在する場合、空孔及びHeは自身の捕獲サイトにトラップされキャビティの核を形成すると考えられるが、ここでキャビティが高密度に核形成した場合は、余剰空孔の吸収のみでは成長できず、極微小空孔型クラスタ( | eylTfdiIrhZz7Mj6
JPMXP1222HK0001 | 1148 | 2022 | HK | 1 | 外部利用 | 機器利用 | 機器利用 | 構造材への核分裂生成物の吸着・再蒸発／浮遊プロセスの原子レベルでの解明 | 鈴木 恵理子 | 日本原子力研究開発機構 | 計測・分析 | 計測・分析 | 量子・電子制御により革新的な機能を発現するマテリアル | ---- | HK-102：電界放射型分析電子顕微鏡 | HK-301：環境セル対応透過電子顕微鏡 | HK-304：集束イオンビーム加工・観察装置 | HK-403：集束イオンビーム加工装置 | HK-407：精密イオン研磨装置 |  |  |  |  | 電子顕微鏡/Electron microscopy,走査プローブ顕微鏡/Scanning probe microscopy,イオンミリング/Ion milling,集束イオンビーム/Focused ion beam,電子顕微鏡/Electron microscopy,走査プローブ顕微鏡/Scanning probe microscopy,イオンミリング/Ion milling,集束イオンビーム/Focused ion beam,表面・界面・粒界制御/ Surface/interface/grain boundary control | 福島第一原子力発電所（1F）の廃止措置における工法選定、作業員被ばく管理等のためには、炉内構造材へのセシウム（Cs）化学吸着が大きく影響を及ぼす原子炉内のCs分布のより正確な評価が必要である。本研究では、鋼材へのCs化学吸着挙動を解明して、多様な化学条件に対応可能なモデルを構築するため、①600～700℃付近でのCs化学吸着モデル構築の要否判断のためにCsの化学吸着反応速度定数に係る知見を実験的に取得し、酸化層内部に微細に生成したCs化学吸着生成物を同定しCs化学吸着プロセスを検討した。 | 当該材料について、600~700℃におけるCs化学吸着反応速度の算出、Cs化学吸着生成物の化学形及び組織、さらに、TEMによるステンレス鋼の高温酸化挙動と合わせたCs化学吸着挙動を観察した。 | 600~700℃におけるCs化学吸着反応速度定数は、高温とは異なる温度依存性を示した。さらに、Cs化学吸着生成物の化学形及び組織は、温度だけでなく深さ方向にも依存することが判明した。また、TEM観察により、ステンレス鋼の高温酸化挙動と合わせたCs化学吸着挙動の検討を試みたが、試料作製が思うようにいかず、今後の課題とした。 | o2FOk49ZLZa3JuVo
JPMXP1221UE0002 | 3248 | 2021 | UE | 2 | 内部利用（ARIM事業参画者以外） | 機器利用 | ---- | 硝酸塩水溶液中における重原子の希釈濃縮シフトの研究 | 桑原 大介 | 電気通信大学研究設備センター | 計測・分析 | ---- | マテリアルの高度循環のための技術 | ---- | UE-003：溶液NMR装置 | [8 empty] | 化学シフト,スピンスピン結合,スピン軌道相互作用,スピン密度,核磁気共鳴/Nuclear magnetic resonance | 重原子を含むマテリアルにおいては、重原子が周りの原子核に様々な相対論的効果を及ぼすことが知られている。本研究ではエチレンジアミン4酢酸（EDTA）Pbキレート錯体について、錯体に取り込まれた重原子Pbが周りの原子核に及ぼす相対論的効果を研究した。 | EDTA-Pbキレート錯体について、1次元1H NMR、1次元13C NMRの測定を行い、1Hと13Cの化学シフトの変化を調べた。また1H-1H COSY、HMQC、1H-13C HETCOR等の2次元NMRスペクトルを測定し、1Hと13Cに現れるスピン-スピン結合を観測した。 | 1次元の1H NMRスペクトルに現れた共鳴線の分裂（スピン-スピン結合）の源を探るために1H-1H COSY、HMQCを行った。両スペクトルの観測結果からは、1H共鳴線が包摂されたPbとのカップリングで分裂しているのか、あるいは1H共鳴線が近接1Hとのカップリングで分裂しているのかを判断できなかった。そこで本研究ではEDTA-Pb錯体中のPb原子と1Hとの直接的なカップリングを見いだすために1H-13C HETCORの測定を行った。Fig.1にEDTA-Pb錯体の1H-13C HETCORの2次元NMRスペクトルを示す。この測定結果から、Pbを包摂したEDTAキレート錯体においてはPb原子と周りの1Hはスピン-スピン結合をしていないことが明らかになった。 | 3UAwVrN21ML5HurN
JPMXP1222HK0003 | 1150 | 2022 | HK | 3 | 内部利用（ARIM事業参画者以外） | 機器利用 | 機器利用 | 積層欠陥エネルギー制御による新規FCC構造材料の探求 | 橋本 直幸 | 北海道大学大学院工学研究院材料科学部門 | 計測・分析 | ---- | 量子・電子制御により革新的な機能を発現するマテリアル | マルチマテリアル化技術・次世代高分子マテリアル | HK-103：マルチビーム超高圧電子顕微鏡 | HK-301：環境セル対応透過電子顕微鏡 | HK-304：集束イオンビーム加工・観察装置 | HK-403：集束イオンビーム加工装置 | HK-404：超高分解能電界放出形走査電子顕微鏡 |  |  |  |  | 電子顕微鏡/Electron microscopy,走査プローブ顕微鏡/Scanning probe microscopy,イオンミリング/Ion milling,集束イオンビーム/Focused ion beam,電子顕微鏡/Electron microscopy,走査プローブ顕微鏡/Scanning probe microscopy,イオンミリング/Ion milling,集束イオンビーム/Focused ion beam,表面・界面・粒界制御/ Surface/interface/grain boundary control,ハイエントロピー材料/ High entropy material | 原子炉構造材料の開発は、これまでオーステナイトステンレス鋼及び低合金鋼といった信頼性の高い鉄鋼材料を中心に行われてきたが、近年になって特異な材料特性を有するハイエントロピー合金(HEA)[1][2]に注目が集まっている。照射下で使用されるFCC型構造材料ではフランク型転位ループに代表される積層欠陥型照射欠陥が形成し、照射硬化などの材料劣化を引き起こす。これらの照射欠陥の形成には積層欠陥エネルギー(SFE)が密接に関係していると考えられている。本研究では、代表的なHEA(Cantor合金)から放射化元素Coを除いたCoフリーHEAを対象として、耐照射性及び機械的特性を評価する目的で、Ni及びN濃度が異なる合金の積層欠陥エネルギー(SFE) の算出及び引張試験、電子線照射実験を行った。 | Ni及びN濃度の異なるHEA(Cr0.8FeMnNixx = 1, 1.3, 1.5)をアーク溶解法により作製後、均質化熱処理(1160 ℃, 24 h)、冷間圧延(90%)、再結晶熱処理(1000 ℃, 4 h)を施した試料に対して、公称ひずみ5 %まで引張試験を行い、透過型電子顕微鏡(TEM)を用いて方向から拡張転位の幅を精確に測定し、当該試料の剛性率及びポアソン比を用いてSFEを算出した。さらに、各試料から微小引張試験片(SS-J1)を作製し、歪み速度1×10-3 s-1、室温で引張試験を行った。また、薄膜試料に対して電子線照射実験を行い、TEM観察により照射前後の微細組織変化を観察した。 | SFEはNi濃度の増加に伴い増加する一方、N濃度の増加に伴い減少する傾向がみられた。また、引張試験の結果(Fig.1)から、高N濃度試料が高強度及び高延性を有することが示された。また、400℃における照射損傷組織から、フランク型転位ループの平均サイズ: dと数密度: Nを求めたところ、Ni濃度の増加に伴い、d及びNが減少する傾向がみられた(Fig.2)。以上より、Ni 濃度及び N 濃度の最適化により、Co フリーHEA の機械特性及び耐照射性の更なる向上が期待できると言える。今後、機械特性にN濃度が及ぼす影響について、変形過程の転位組織観察を行い詳細に検討する。また、イオン照射試料の微細組織及び機械特性変化を行い、SFEと耐照射性の関係について精査する。 | QV6q3M792g0h0S74
JPMXP1221YG0006 | 2610 | 2021 | YG | 6 | 内部利用（ARIM事業参画者以外） | 機器利用 | ---- | PP/ウレタン系ゴムブレンドの粘度測定 | 高橋 友季 | 山形大学 | 加工・デバイスプロセス | 計測・分析 | マルチマテリアル化技術・次世代高分子マテリアル | ---- | YG-001：ツインドライブ型レオメータ | [8 empty] | 粘弾性,ポリプロピレン,強度,高強度・生分解性プラスチック/ High-strength, biodegradable plastic | 耐衝撃性を高めたポリプロピレン（PP）として、工業的に は重合段階で熱可塑性エラストマーであるエチレンプロピレンゴム(EPR)を添加するリアクターブレンドが行われている。しかし、この手法は流動性、耐衝撃性の観点からほぼ限界に来ている。本研究では、水素結合に着目し、PPに分散しやすくかつ加工時には流動性を阻害しないようなエラストマーを合成し、耐衝撃性、流動性の観点から検討を行う。 | 試験片(直径25mm,厚さ1mmのディスク)は熱プレス機(MINI-TEST PRESS,(株)東洋精機製作所)を用いて作製した.温度210°C，溶融時間2分,3MPaで2分,15MPaで3分，冷却温度23°Cで5MPaの圧力をかけて，冷却時間1分の条件で圧縮成形した. 動的粘弾性測定は回転型レオメータを使用し,直径25mmのパラレルプレートを用いた.測定温度は210°Cで行った.また,窒素雰囲気下で測定を行った.いずれの試料も線形ひずみの範囲で測定を行った. | H-PP/エラストマー20wt%について、210 °Cで動的粘弾性測定を行った。市販エラストマー、本研究で合成したエラストマーを添加した系を比較すると，貯蔵弾性率G'が H-PPに比べて市販エラストマーではやや大きい値を示した.本研究で合成したエラストマー添加系では、市販エラストマーに比べて明らかに低周波数領域でH-PPよりも大きい値を示し，ショルダーのような領域が確認された。市販エラストマー系は大きな分散系になっているか、一部はPPに溶解し、本研究で合成したエラストマー添加系では分散系が小さいか、より相分離した相が多い可能性がある。 | ga6ClLcnl8dhacFE
JPMXP1221YG0005 | 2609 | 2021 | YG | 5 | 内部利用（ARIM事業参画者以外） | 機器利用 | ---- | PVDF/変成PMMAの動的粘弾性 | 川島 稜大 | 山形大学 | 加工・デバイスプロセス | 計測・分析 | マルチマテリアル化技術・次世代高分子マテリアル | ---- | YG-001：ツインドライブ型レオメータ | [8 empty] | 粘弾性 | ポリフッ化ビニリデン(PVDF)はモノマー単位で極性を有し、圧電材料として知られている。これら有機系材料は無機系材料（PZT）などの圧電セラミックス)と比べ柔軟 性を有すため薄膜化が容易である。そのため、空中で使用する高周波(MHz 帯)の超音波ト ランスドューサの振動子として応用が期待されている。しかし、空気と振動子の密度差が大きいため両者の音響インピーダンスの差は大きく、超音波は空気中にほとんど透過しない。本研究では PVDF 系材料を発泡することによって結晶構造の変化、電気特性に影響が生じるかという点に着目しており、発泡成形性に影響を及ぼす粘弾性について検討する。 | 試料は MW=300,000 の PVDFと MW=1,350,000 の超高分子量アクリル共重合体を使用し、二軸混練機(MC15C,Xplore Instruments 社)を用いて 温度 230°C、回転数 50rpm で 3 分間溶融混練した。粘弾性は周波数依存を線形範囲内で窒素雰囲気下で測定した。 | PVDF単体では温度を変えてマスターカーブを書くことができ、温度時間換算則が成り立った。また、低周波数側では終端緩和を観察することができた。一方、超高分子量アクリルを５，１０ｗｔ％添加すると、添加量とともに低周波数領域においてあきらかに貯蔵弾性率の増加が見られた。その一方、損失弾性率はほとんど変化していない。屈折率の差が小さいかもしれないが、透明性は変化が無いため、超高分子量アクリルはPVDFに相容し、緩和時間を増加させたものと考えられる。 | 5gQEaD6flTvG0pX9
JPMXP1221YG0004 | 2608 | 2021 | YG | 4 | 内部利用（ARIM事業参画者以外） | 機器利用 | ---- | PA/変成ETFEブレンドの動的粘弾性 | 阿部 直貴 | 山形大学 | 加工・デバイスプロセス | 計測・分析 | マルチマテリアル化技術・次世代高分子マテリアル | ---- | YG-001：ツインドライブ型レオメータ | [8 empty] | 粘弾性,リアクティブ,バリア | 水素のような高圧気体の貯蔵・輸送部材にはポリアミド 6(PA6) 系コンパウンド材料が用いられているが，その普及の為にはより高いバリア性と低温機械特 性を両立し，成形加工性に優れるポリマーアロイが求められている.これまで低温タフネスを改良 する材料として酸変成エチレンテトラフルオロエチレン交互共重合体(m-ETFE)添加が検討されており、ここではそのブレンドのレオロジーについて検討する。 | サンプルとしてPA(MFR=10.5g/10min, 235°C, 2.16kg)， ETFE(MFR=25g/10min, 297°C, 5kgf)，m-ETFE(MFR=4.1g/10min, 235°C, 2,16kg)を用いた.混練は二軸押出機を用い 260°C，200rpm で行った.レオロジー測定は一軸伸長粘度測定を行った.一軸伸長粘度測定は幅 26mm，高さ 10mm，厚み 0.3mm のサンプルをプレス成形により作製し，回転型レオメータを用いて 240°C，ひずみ速度 0.1, 0.3, 1.0 /s で行った. | PA/m-ETFEブレンドにおいて、m-ETFEリッチでは、ひずみ速度を変えても線形粘弾性から求められた線形の伸長粘度曲線とほぼ一致する結果であったが、PAリッチでは、小さいひずみでは線形の伸長粘度曲線と一致するが、ひずみの大きい領域においては、線形の伸長粘度曲線から上方に粘度が時間とともに増加する結果が得られた。両サンプルとも線状分子であり、混練中に化学反応により鎖状構造が変化するようなリアクティブプロセッシングであることが示唆される。 | DkZoYmkGAq4k1a8E
JPMXP1221YG0002 | 2606 | 2021 | YG | 2 | 外部利用 | 技術代行 | ---- | フッ素系ポリマーを用いたリアクティブポリマーアロイのレオロジーに関する研究/開発 | 西 栄一 | AGC（株） | 加工・デバイスプロセス | 計測・分析 | マルチマテリアル化技術・次世代高分子マテリアル | ---- | YG-001：ツインドライブ型レオメータ | [8 empty] | 低温衝撃,バリヤ,ETFE,高強度・生分解性プラスチック/ High-strength, biodegradable plastic | 燃料タンクやホースは強度とともにバリア性、成形加工性が求められる。フッ素系ポリマーは耐薬品性に加え、低温衝撃性にも優れるが他の樹脂との親和性が低い。本研究では官能基を導入した変成フッ素高分子を用いて、リアクティブプロセッシングによって作製されたポリマーアロイがどのようなモルフォロジーを形成するか、それによるレオロジーや加工性に及ぼす影響を検討する。 | ポリアミド、エチレンビニルアルコール共重合体（EVOH）、エチレンーテトラフルオロエチレン交互共重合体（ETFE）を二軸押出機によって溶融混練した。粘弾性は、周波数0.1〜100rad/s、280℃で測定した。 | ポリアミド、エチレンビニルアルコール共重合体（EVOH）、エチレンーテトラフルオロエチレン交互共重合体の単体の粘弾性を測定した。PAは低周波数において貯蔵弾性率が傾き2を示し、終端緩和を示している。一方、EVOH、ETFEはより高いG’を示した。これらのブレンド物の時間スイープを測定したところ、時間とともにG’、G”が大きく増加しており、測定中の化学反応が生じていることが分かった。 | d7puJpNjuRLSkhT9
JPMXP1222HK0004 | 1151 | 2022 | HK | 4 | 内部利用（ARIM事業参画者以外） | 機器利用 | ---- | 低放射化ハイエントロピー合金の耐照射性評価と照射損傷メカニズムの解明 | 橋本 直幸 | 北海道大学大学院工学研究院材料科学部門 | 計測・分析 | ---- | 量子・電子制御により革新的な機能を発現するマテリアル | マルチマテリアル化技術・次世代高分子マテリアル | HK-304：集束イオンビーム加工・観察装置 | HK-103：マルチビーム超高圧電子顕微鏡 | HK-301：環境セル対応透過電子顕微鏡 | HK-404：超高分解能電界放出形走査電子顕微鏡 | HK-407：精密イオン研磨装置 |  |  |  |  | 電子顕微鏡/Electron microscopy,走査プローブ顕微鏡/Scanning probe microscopy,イオンミリング/Ion milling,集束イオンビーム/Focused ion beam,電子顕微鏡/Electron microscopy,走査プローブ顕微鏡/Scanning probe microscopy,イオンミリング/Ion milling,集束イオンビーム/Focused ion beam,表面・界面・粒界制御/ Surface/interface/grain boundary control,ハイエントロピー材料/ High entropy material | 既存軽水炉構造材料の開発研究は、高信頼性と高安全性を有するオーステナイトステンレス鋼や低合金鋼などの鉄鋼材料を中心に行われてきた[1]が、近年になって、特異な材料特性を有するハイエントロピー合金（HEA）を原子炉構造材料へ応用するための基礎研究が活発化してきた[2]。照射下におけるFCC型構造材料中には、フランク型転位ループや積層欠陥四面体（SFT）といった積層欠陥型の照射欠陥が形成することで、材料の照射硬化や照射脆化を引き起こす。これらの照射欠陥と積層欠陥エネルギー（SFE）には密接な関係性がある[3-5]。本研究では、MnおよびNiの濃度を変えたCrFeNiMn系FCC型HEAのSFEを実験的に算出した後、電子線照射実験によって耐照射性評価を試みた。 | C及びN濃度の異なるCr0.8FeMnxNiy合金をアーク溶解により作製し、均質化熱処理（1160 ℃, 24 h）、冷間圧延・打ち抜き、再結晶熱処理（1160℃, 4 h）を施した。Table1に各試料の化学組成を示す。続いて、超高圧電子顕微鏡(HVEM)を用いて電子線照射その場観察実験を行った。照射後、被照射領域におけるフランク型転位ループの数密度およびサイズ分布を調査し、C及びN濃度の関数として整理した。並行して、公称ひずみε=5%まで引張試験を行った試料に対し、透過型電子顕微鏡（TEM）を用いて方向から拡張転位の幅を精確に測定し、SFEを算出した。なお、FeCr0.8NixMn合金については、N濃度の異なる資料を用意し、引張特性及び照射損傷組織に及ぼすNの影響も併せて調査した。 | Fig.1に400℃で0.2dpaまで電子線照射したCr0.8FeMnNi合金中に形成したフランク型転位ループ像を,Fig.2に各試料で観察されたフランクループのサイズ分布を示す。本実験条件において、両合金におけるフランクループの数密度及びサイズは、C濃度上昇に伴いそれぞれ増加及び減少する傾向が観られた(Fig. 3)。この結果は、マトリクス中の不純物原子がフランクループの核形成を促進すること示唆しており、耐照射性に優位性があると言われるHEAにおいても、照射損傷挙動に対する不純物の影響は無視できないことを明示している。また、400℃におけるFeCr0.8NiMn系HEAの照射損傷挙動を調査した結果、NiおよびMn濃度の増加に伴い、照射欠陥の形成が抑制された（Fig. 4）。これらの結果は、SFEの制御により、Coフリー(Cr0.8FeNixMny系)HEAの耐照射性を向上させられることを示唆している。 | phV4rS5koprjo5Dt
JPMXP1221YG0003 | 2607 | 2021 | YG | 3 | 外部利用 | 技術代行 | ---- | 架橋ポリオレフィン可塑化（資源化）の研究／開発 | 塩野 武男 | （株）オオハシ | 加工・デバイスプロセス | 計測・分析 | マルチマテリアル化技術・次世代高分子マテリアル | マテリアルの高度循環のための技術 | YG-001：ツインドライブ型レオメータ | [8 empty] | 架橋、ポリエチレン、リサイクル、粘弾性 | 高圧電線ケーブルの被覆材、床暖房給湯パイプには架橋ポリエチレンが用いられているが、それらは架橋によりリサイクルができない。そこで、可塑化をめざしてさまざまな混練条件により処理された架橋ポリエチレンについて、溶融状態における動的粘弾性（ひずみ依存性、周波数依存性）を測定し、混練条件と可塑化の度合いを比較する。 | 可塑化処理は高せん断型の二軸混練機を用いて行われた。粘弾性は、周波数0.1〜100rad/s、200℃で測定した。 | 架橋ポリエチレンは、貯蔵弾性率G'が約0.1MPa程度で、周波数依存性がほとんどなく、損失弾性率よりも大きい値を示した。つまり、損失デルタが1より小さく、周波数依存性が小さいことから典型的な架橋体ということができる。しかし、高せん断混練機で処理をすることで、この弾性率の周波数依存性が大きくなり、せん断速度が大きくなるほど可塑化が進行することが分かった。 | 3bEeTpSkYk4T9JdL
JPMXP1221YG0001 | 2605 | 2021 | YG | 1 | 外部利用 | 技術代行 | ---- | セルロースナノファイバーの分散駅の流動配向に伴う粘弾性変化に関する研究 | 佐藤 勲征 | 宮城県産業技術総合センター | 加工・デバイスプロセス | 計測・分析 | マルチマテリアル化技術・次世代高分子マテリアル | ---- | YG-001：ツインドライブ型レオメータ | [8 empty] | セルロースナノファイバー、ポリプロピレン、複合材料、粘弾性 | 高分子系複合材料の強化繊維として期待されるセルロースナノファイバー (CNF)の補強効果に寄与する繊維長や流動時の配向性に係わる測定・評価方法の確立を目指し、CNF分散液のレオロジ一挙動について粘弾性測定装置を用いて測定する。 | 機械粉砕によって得られたセルロースナノファイバーを化学修飾することによって疎水化処理を行った。これらを220℃で2軸混練することによってポリプロピレンに溶融混練し、ポリプロピレン複合体を得た。溶融体の動的粘弾性を回転型レオメータを用いて180〜220℃の範囲で周波数0.1〜100rad/sでスイープした。測定は線形範囲内で窒素雰囲気で行った。 | 未修飾のセルロースナノファイバーは目視にてポリプロピレン中に明らかに凝集していることが明確である。一方、疎水化したセルロースナノファイバーはその凝集体が減っていることが分かる。溶融粘弾性では、未修飾のセルロースナノファイバーを添加したポリプロピレンでは、もとのポリプロピレンよりも低周波数側でやや貯蔵弾性率が上昇している。一方、疎水化したセルロースナノファイバーを添加したポリプロピレンでは、低周波数側の貯蔵弾性率が明らかに上昇しており、この測定から分散性の向上が図られているものと言える。 | iRigHf603quwH7cz
JPMXP1221UE0001 | 3247 | 2021 | UE | 1 | 内部利用（ARIM事業参画者以外） | 機器利用 | ---- | 生物・化学発光の分子基盤確立と材料開発展開 | 平野 誉 | 電気通信大学大学院情報理工学研究科 | 物質・材料合成プロセス | 計測・分析 | マテリアルの高度循環のための技術 | 次世代ナノスケールマテリアル | UE-003：溶液NMR装置 | UE-018：精密構造解析用X線回折装置 | UE-005：HPC型単結晶X線回折装置 | UE-012：高速応答FT-IR | UE-013：ESI-TOF型質量分析計 |  |  |  |  | 有機合成,分子構造,結晶構造,光計測,反応解析,生体機能,核磁気共鳴/Nuclear magnetic resonance,クロマトグラフ/Chromatography,質量分析/Mass spectrometry,赤外・可視・紫外分光/Infrared and UV and visible light spectroscopy,核磁気共鳴/Nuclear magnetic resonance,クロマトグラフ/Chromatography,赤外・可視・紫外分光/Infrared and UV and visible light spectroscopy,X線回折/X-ray diffraction,質量分析/Mass spectrometry,資源使用量低減技術/ Technologies for reducing resource usage,未利用資源の有効利用技術/ Technologies for effective utilization of unused resources,ナノ粒子/ Nanoparticles,メソポーラス材料/ Mesoporous material | 我々は、「生物発光」に学ぶバイオイメージング技術の光化学基盤を提供するため、反応機構の解明と機能性発光物質の開発を進めている。具体的に、ウミホタル、オワンクラゲ、ホタルを中心に、生物発光の高性能発光の仕組みを分子レベルで解明し、この知見を光機能材料の開発に活かす研究を行っている。併せて、結晶内の化学反応によって化学発光を示すソフトクリスタル化学発光系の創製を推進している。特に、化学発光イメージングにより結晶反応の反応学理の構築と結晶発光材料開発を進めている。 | 生物発光と化学発光を示す有機化合物（発光基質）を設計、合成し、その発光特性を評価する実験を行った。発光基質の有機合成を行い、その構造決定や反応解析のためにNMR装置 (ECA－500)、ESI-TOF型質量分析計 (JMS-T100 Accu TOF)、MALDI-スパイラルTOF 質量分析装置 (JMS-S3000)、FT-IR分光計 (Nicolet 6700)を利用している。結晶内での化学発光反応を解析する研究では、作製した単結晶の構造解析のために単結晶X線回折装置 (XtaLab Synergy)を利用し、結晶の加熱に伴う熱物性変化を熱分析装置 (DSC8230/TG8120)で評価、結晶性の確認のために粉末X回折測定を粉末X線測定装置 (Ultima III)とX線回折装置 (SmartLab)を用いて回折パターンを測定して評価した。 | 生物発光研究では、新規なホタル発光系の生物発光基質を有機合成して発光酵素との反応による発光特性を評価した。その結果、発光基質のπ共役構造を反映して発光極大波長の制御に成功した。バイオイメージング等の生体分析応用の基礎となる論理的な高性能発光基質の分子設計指針の情報を提供している。 化学発光研究では、結晶性の化学発光基質を有機合成して結晶試料の加熱による発光反応を光検出で追跡し解析した。新たな化学発光系として芳香族化合物のエンドペルオキシドを用いて検討した結果、熱分解で生成する一重項酸素由来の近赤外発光の観測に成功した。近赤外領域の化学発光は結晶中での再吸収等の影響を受けにくいため、結晶反応解析を進めるための有力な反応系になると期待される。 | sb8A5gJGI9bpx5PO