22HK0097 | Visualization of quantum coherence under modal strong coupling | 北海道大学 / Hokkaido Univ. | 内部利用（ARIM事業参画者以外）/Internal Use (by non ARIM members) | 計測・分析/Advanced Characterization | 加工・デバイスプロセス/Nanofabrication | 量子・電子制御により革新的な機能を発現するマテリアル/Materials using quantum and electronic control to perform innovative functions | 革新的なエネルギー変換を可能とするマテリアル/Materials enabling innovative energy conversion | 電子顕微鏡/Electron microscopy,電子分光,蒸着・成膜/Evaporation and Deposition,スパッタリング/Sputtering,EB,原子薄膜/ Atomic thin film,量子コンピューター/ Quantum computer,フォトニクス/ Photonics,量子効果/ Quantum effect,表面・界面・粒界制御/ Surface/interface/grain boundary control,電極材料/ Electrode material | Liu Yen-En | Hokkaido University, RIES |  | 石 旭,松尾 保孝 | 機器利用/Equipment Utilization | - | ['HK-405：時間分解収差補正光電子顕微鏡システム', 'HK-603：超高速スキャン電子線描画装置(130kV)', 'HK-616：原子層堆積装置', 'HK-617：原子層堆積装置（粉末対応型）', 'HK-609：ヘリコンスパッタリング装置'] | Previously, our team has demonstrated that thequantum coherence exists between the localized surface plasmon resonance (LSPR)modes of the Au-nanodisks (Au-NDs) under strong coupling with a Fabry-Perot (FP) nanocavity. In this research, we applied photoemission electron microscopy (PEEM) to observe the near-field distributionof the Au-NDs clusters/TiO2/Au-film (ATA) structures as well as theAu-NDs clusters/TiO2 (AT) structures. The observed near-fieldpattern of ATA strongly suggests the existence of quantum coherence, and by thePEEM measurement, the size of the effective area of the quantum coherence,coherence area, could somehow be estimated. | Sample fabrication: TiO2 thin filmwas deposited by the atomic layer deposition (ALD), and for ATA, a thickAu-film was deposited by the helicon sputtering beneath the TiO2film. The Au-NDs were fabricated by the electron-beam lithography, followed bythe Ti (adhesion layer), Au deposition by helicon sputtering, and the lift-offprocess. The Au-NDs were arranged as hexagonal clusters with various particlenumbers (PNs). The absorption spectra of the fabricated samples were evaluated toconfirm their qualities.PEEM measurement: The clean sample wasdelivered into PEEM chamber and annealed multiple times. Then, a -20 kVof potential was applied to the sample. Under laser pulse irradiation, the emitted electron (photoemission) would be collected by theobjective lens, and the photoemission distribution under a field of view (FOV) couldbe visualized by a CCD camera. During measurement, a wavelength tunable (690-900 nm) femtosecondlaser excitation source was used to deliver 100-fs laser pulses with abandwidth of approximately 15 nm. The excitation laser was introduced to thesample at normal incidence with circular polarization. The PE distributionimages were taken under a FOV of f2.5 mm and averaged by 32 times. | The PE patterns under the PE intensity peakwavelength of ATA and AT structures with various PNs were observed. The PEdistribution within a Au-NDs cluster of ATA was obviously stronger at the rimof the cluster and the center of the cluster was dark, while that of AT wasrather homogeneous compared to ATA. For ATA, the LSPR modes of each Au-NDscould not be considered separately due to quantum coherence. Therefore, whenexcited by the incident laser, LSPR of the Au-NDs exchange energy with eachother, leading to the interference pattern of PE. On the contrary, withoutquantum coherence, Au-NDs in AT were excited independently by the incidentlaser, which showed rather homogenous PE distributions. |  | [] | ['口頭発表: Yen-En Liu et al, The 102nd CSJ annual meeting, Mar. 24th, 2022.'] | 0件 | 0件 | 3078 | eYSV4jK78lj4Zyu2
22HK0110 | 電極触媒反応を加速する構造電極の作成 | 北海道大学 / Hokkaido Univ. | 内部利用（ARIM事業参画者以外）/Internal Use (by non ARIM members) | 加工・デバイスプロセス/Nanofabrication | - | 量子・電子制御により革新的な機能を発現するマテリアル/Materials using quantum and electronic control to perform innovative functions | - | リソグラフィ/Lithography,スパッタリング/Sputtering,蒸着・成膜/Evaporation and Deposition,EB,量子効果/ Quantum effect,表面・界面・粒界制御/ Surface/interface/grain boundary control | 福島 知宏 | 北海道大学 理学研究院 化学専攻 |  | 松尾保孝,アグス スバギョ | 機器利用/Equipment Utilization | - | ['HK-604：レーザー描画装置', 'HK-609：ヘリコンスパッタリング装置', 'HK-611：多元スパッタ装置', 'HK-620：ICP高密度プラズマエッチング装置（フッ素）', 'HK-701：電子ビーム描画装置(30kV)'] | 電気化学反応の制御は次世代エネルギー変換反応に向けて重要な課題である。本研究ではナノ構造における電場集中効果を利用して、電極触媒特性の精密制御を目的としている。そこでnmオーダーで構造が精密に制御された構造電極を作成し、それらの幾何特性、光学特性評価を行い、電極触媒特性に関して検証を行った。 | 研磨したグラッシーカーボン電極上にレジストをスピンコートし、電子線ビームリソグラフィとレーザー描画装置によるパターン形成と、EB蒸着やスパッタを利用してCrエッチングマスクを作製、ドライエッチングによりグラッシーカーボンをエッチングし、数十µm2程度の投影面積を有するナノ構造電極の配列構造を作成した。顕微反射計測により光学特性の評価を行い、電極触媒特性の評価を行った。 | ナノ構造電極の作成を行った。レジスト描画の設計に近い精度での構造形成をSEMより確認し、数nmオーダーでのサイズ制御が可能となることを明らかとした。さらには電極反応へと利用するためにこれらのナノ構造が密に分布した構造配列を作成し、一つの構造配列が顕微観測において十分に確認可能な数十µm2程度の投影面積を有するナノ構造電極の配列構造を作成した。顕微反射計測を行ったところ、プラズモン共鳴に由来する散乱ピークが観測され、ナノ構造体の存在が確認された。また電気化学反応に伴う気体生成を利用して動画観測による触媒特性評価を行ったところ、構造に依存した電極触媒特性が観測された。以上の検討から構造電極の作成手法を確立し、電極触媒特性への利用を可能とした。 |  | ['Takahiro Hayashi, Understanding Spatial Distributions of Dye Molecules Coupled to the Surface Lattice Resonance Mode through Electrochemical Reaction Control, The Journal of Physical Chemistry Letters, 14, 2268-2276(2023).\nDOI: 10.1021/acs.jpclett.2c03442', 'Nobuaki Oyamada, Room-Temperature Molecular Manipulation via Plasmonic Trapping at Electrified Interfaces, Journal of the American Chemical Society, 144, 2755-2764(2022).\nDOI: 10.1021/jacs.1c12213', 'Shunpei Oikawa, Low-Temperature Annealing of Plasmonic Metal Arrays for Improved Light Confinement, The Journal of Physical Chemistry C, 126, 1188-1195(2022).\nDOI: 10.1021/acs.jpcc.1c08931'] | [] | 0件 | 0件 | 3232 | P8Wyt9pQ4hT1Ho6K
22HK0095 | Fabricating NiO photocathode under strong coupling for photoreduction reaction | 北海道大学 / Hokkaido Univ. | 外部利用/External Use | 加工・デバイスプロセス/Nanofabrication | 計測・分析/Advanced Characterization | 量子・電子制御により革新的な機能を発現するマテリアル/Materials using quantum and electronic control to perform innovative functions | - | 電子顕微鏡/Electron microscopy,スパッタリング/Sputtering,蒸着・成膜/Evaporation and Deposition,ALD,フォトニクス/ Photonics | Zhao Shuo | Harbin Institute of Technology |  | 三澤 弘明,松尾 保孝,石 旭 | 機器利用/Equipment Utilization | - | ['HK-611：多元スパッタ装置', 'HK-618：プラズマ原子層堆積装置', 'HK-607：EB蒸着装置', 'HK-616：原子層堆積装置', 'HK-404：超高分解能電界放出形走査電子顕微鏡'] | In this study, we fabricate nickel oxide (NiO) thin-film photocathodes under the modal strong coupling conditions toenhance the photochemical reaction efficiency, especially the carbon dioxide reduction reaction. Photoelectrode under modal strong coupling conditions was demonstrated to broaden the harvesting spectrum region, and even improve the internal quantum efficiency of chemical reactions.[1,2]Copper is one of the most attractive metals to synthesize hydrocarbons from CO2 because of its optimal binding ability with CO2 and the reaction intermediates.[3] Herein, we investigate a plasmonic photocathode system composed of Cu-Au alloy nanoparticles (CuAu-NPs)/NiO/Pt film, which utilizes the advantage of the coupling between the localized surface plasmon resonance (LSPR) and the Fabry-Pérot (FP) cavity for light absorption enhancement. | The CuAu-NPs/NiO/Pt structure was fabricated on a silica glass substrate with dimensions of 10×10×1.0 mm3. The silica substrates were cleaned with acetone, methanol, and deionized water in an ultrasonic bath for 5 min and dried by nitrogen flow. A layer of Pt-film (~100 nm) was deposited onto a silica glass substrate by a sputtering system (ULVAC, QAM-4-STS) with a 2-nm Ti adhesion layer. A 45-nm NiO film was deposited by sputtering in oxygen on the Pt-film at room temperature. Cu and Au thin film were sequentially evaporated by an electron-beam evaporator (EIKO, EB-580) at a deposition rate of 0.1 Å/s. Finally, the samples were annealed in a nitrogen atmosphere at 300°C for 2 h, and CuAu-NPs appeared on the NiO film surfaces. | Figure 1 (a) shows the surface morphology of NiOfilm deposited on 100-nm Pt film. A smooth NiO surface was identified. Figure 1 (b) shows the XRD spectrum of 45-nm NiO/Pt-film. Characteristic NiO crystal peaks were observed, indicating a good crystallinity of NiO fabricated by the sputtering in oxygen. Before Cu-Au alloy nanoparticle deposition, we measured the photoelectrochemical properties of the NiO/Pt film. Figure 2(a) shows the C-V curve of NiO/Pt-film as fabricated. The flat-band potential was also measured by Mott-Schottky plot, as shown in Figure 2(c). The flat-band potential was calculated to be 0.433 V vs. SCE. A post-annealing treatment was performed to improve the photoelectrochemical properties of the NiO/Pt film. Figure 2(c) shows the C-V curve of NiO/Pt film after annealing at 500 ℃. It is noted that the flat band potential was increased to 1.132 V vs. SCE after annealing which is corresponding to the reference value. Based on the fabricated NiO/Pt film samples, we will deposit CuAu NPs on NiO/Pt film and apply them for CO2 reduction by measuring the photocurrent conversion efficiency and the reaction products. | References[1] Shi, X.; Ueno, K.; Oshikiri, T.; Sun, Q.; Sasaki, K.; Misawa, H., Nat. Nanotechnol., 2018, 13, 953-958.[2] Suganami, Y.; Oshikiri, T.; Shi, X.; Misawa, H., Angew. Chem. Int. Ed., 2021, 60, 18438-18442.[3] Ross, M.B., De Luna, P., Li, Y. et al. Nat. Catal., 2019, 2, 648-658. | [] | [] | 0件 | 0件 | 3076 | Rx9o239mosL3L2KJ
22HK0094 | 金属含有レジストのイオンビーム照射の基礎的検討 | 北海道大学 / Hokkaido Univ. | 外部利用/External Use | 加工・デバイスプロセス/Nanofabrication | - | 量子・電子制御により革新的な機能を発現するマテリアル/Materials using quantum and electronic control to perform innovative functions | - | リソグラフィ/Lithography,膜加工・エッチング/Film processing and Etching,表面・界面・粒界制御/ Surface/interface/grain boundary control | 岡本 一将 | 大阪大学 産業科学研究所 |  | 柴山 環樹,渡辺 精一 | 共同研究/Joint Research | - | ['HK-103：マルチビーム超高圧電子顕微鏡'] | 金属含有のレジスト材料はEUVリソグラフィ用次世代材料として期待されている。そこでこれらの薄膜試料をターゲットとしてマルチビーム超高圧電子顕微鏡を用いてイオンビーム照射場でのパターン化についての基礎的検討を行った。 | 表面処理を行ったSiウエハにカルボン酸配位子を持つ亜鉛と銅をレジストとしてスピンコートにより成膜を行い、試料を準備した。その後マルチビーム超高圧電子顕微鏡の300kVイオン加速器を用いて、Arイオンの照射を行った。その後現像処理を行い、７００℃で２時間加熱を行い、生成した試料のSEM観察を行った。 | イオンビームの照射線量については、電子線でパターニング可能な線量に換算した量に設定し、照射を行った。図は亜鉛含有試料で照射部分が現像（トルエン）により溶け残った部分のSEM像である。結果として、ZnO膜の生成が確認でき、イオンビーム照射においてもネガ型レジストとしての機能が確認できた。また銅含有試料においても同様にCuO膜の形成が認められた。 | 柴山 環樹先生にはマルチビーム超高圧電子顕微鏡のオペレーションで大変お世話になりました。厚くお礼申し上げます。 | [] | [] | 0件 | 0件 | 3055 | En7vssGnSjykvxuO
22HK0091 | マイクロナノパターンの表面形状がマクロファージに与える影響についての微細組織解析 | 北海道大学 / Hokkaido Univ. | 内部利用（ARIM事業参画者以外）/Internal Use (by non ARIM members) | 計測・分析/Advanced Characterization | - | 量子・電子制御により革新的な機能を発現するマテリアル/Materials using quantum and electronic control to perform innovative functions | 次世代バイオマテリアル/Next-generation biomaterials | 電子顕微鏡/Electron microscopy,集束イオンビーム/Focused ion beam,細胞・組織再生誘導材料/ Materials for inducing cell and tissue regeneration,表面・界面・粒界制御/ Surface/interface/grain boundary control | 牛島 夏未 | 北海道大学 歯学研究院 学術支援部 | 赤坂司 | 澤厚貴,遠堂敬史 | 機器利用/Equipment Utilization | - | ['HK-304：集束イオンビーム加工・観察装置'] | これまで歯周組織再生を促す微細パターン開発を行う中で、動物体内でパターンの形状の違いによりフィルム周囲の組織の炎症・修復過程が異なることを見出した。特にマクロファージが特殊な微細形態を形成することを発見した可能性が高い。そこで本研究では３D観察技術を導入し、凹凸効果の機構解明やマクロファージの新しい機序の証明を行いたい。 | これまでの検討から有用なパターン形状を付与した生体材料をマウス大腿骨へ埋入し、１週後（炎症期）と４週後（修復期）において、組織学的解析を行った。複合ビーム加工観察装置（FIB-SEM）を用いて立体構造の解析を行なった。 | 一辺約20ミクロンメートルの領域において、スライス間隔100nm以下の連続断面加工像を200程度取得した。得られた画像については、FIBによるビームダメージの影響によって組織が破壊されることもなく、走査電子顕微鏡像から内部構造を明らかにすることができた。今後は得られた連続加工断面像をセグメンテーションを経て三次元構築を行い、より詳細な立体構造の解析を進める予定である。 |  | [] | [] | 0件 | 0件 | 1238 | myLrltANK2m8n577
22HK0107 | フォトリソグラフィ技術によるX線レーザーイメージング用試料ホルダの作製 | 北海道大学 / Hokkaido Univ. | 外部利用/External Use | 加工・デバイスプロセス/Nanofabrication | 計測・分析/Advanced Characterization | 量子・電子制御により革新的な機能を発現するマテリアル/Materials using quantum and electronic control to perform innovative functions | - | X線自由電子レーザー,電子顕微鏡/Electron microscopy,放射光/Synchrotron radiation,リソグラフィ/Lithography,膜加工・エッチング/Film processing and Etching,原子薄膜/ Atomic thin film,フォトニクス/ Photonics | 城地 保昌 | 高輝度光科学研究センター | 鈴木明大,新井田雅学,幸谷かおり,野﨑峻平,西野吉則 | 松尾保孝 | 機器利用/Equipment Utilization | - | ['HK-606：マスクアライナ', 'HK-621：反応性イオンエッチング装置', 'HK-401：収差補正走査型透過電子顕微鏡', 'HK-402：走査型透過電子顕微鏡', 'HK-404：超高分解能電界放出形走査電子顕微鏡'] | 課題申請者らの研究グループは、X線自由電子レーザー施設SACLA（さくら）において、溶液中試料のナノイメージングが可能な新規イメージングシステムを開発している。本課題の目的は、窒化ケイ素（SiN）薄膜を蒸着したシリコン基板にフォトリソグラフィ技術を適用し、本イメージングシステムに不可欠な試料ホルダを作製することである。さらに、すでに製造プロセスが確立された汎用試料ホルダの量産だけでなく、試料ホルダの先端化・高機能化を目指した基礎検討も実施している。 | 2022年度は、マスクアライナーや反応性イオンエッチング装置を利用して、300枚以上の試料ホルダを作製した。特に、生体粒子の単粒子イメージングを目指して、SiNの厚さが従来の1/10である20 nmの基板を利用した、超低バックグラウンド試料ホルダの作製プロセスの確立に注力した。作製した試料ホルダ表面の分析・評価には、各種の電子顕微鏡を利用した。 | 試料ホルダ作製プロセスにおける洗浄工程と作製後の評価方法を確立することで、再現性良く、X線レーザー測定時に試料ホルダからの背景散乱強度を抑制することができた。その結果、従来の試料ホルダを利用した際は、その背景散乱強度に埋もれてしまっていた生体粒子からの信号を、感度よく検出できることが示唆されるデータを取得できた。今後、データ解析を進め、2023年度中の論文作成を目指す。また、作製した汎用試料ホルダを利用した研究結果が3報、インパクトファクターが10以上の学術論文誌に発表された。その結果に関したプレスリリースも実施し、日刊工業新聞などに取り上げられた。 | ・科研費 （22K18698、22H04741）・NEDO（燃料電池等利用の飛躍的拡大に向けた共通課題解決型産学官連携研究開発事業） | ['Akihiro Suzuki, Femtosecond X-ray Laser Reveals Intact Sea–Island Structures of Metastable Solid-State Electrolytes for Batteries, Nano Letters, 22, 4603-4607(2022).\nDOI: 10.1021/acs.nanolett.1c04392', 'Miki Nakano, Three-dimensional structure determination of gold nanotriangles in solution using X-ray free-electron laser single-particle analysis, Optica, 9, 776(2022).\nDOI: 10.1364/optica.457352', 'Hirokatsu Yumoto, High-fluence and high-gain multilayer focusing optics to enhance spatial resolution in femtosecond X-ray laser imaging, Nature Communications, 13, (2022).\nDOI: 10.1038/s41467-022-33014-4'] | ['鈴木明大，“X線レーザーが照らし出す全固体電池材料の海島ナノ構造”，北海道大学電子科学研究所 創立30周年記念講演会，令和4年10月20日', '鈴木明大，“X線結晶解析法の高感度化に向けた試料環境開発”，第25回高速分子動画オンラインセミナー，令和4年10月25日', 'Akihiro Suzuki, “Probing Nanostructures with Coherent X-rays”, ARN Young Scientist Forum (AsiaNANO 2022), 令和4年11月9日', 'Akihiro Suzuki, “Focused coherent X-rays open up new opportunities in microscopy”, The 23rd RIES-HOKUDAI International Symposium, 令和4年12月5日'] | 0件 | 0件 | 3228 | P9kZKax71IiP7aJF
22HK0093 | コラーゲン人工腱の開発 | 北海道大学 / Hokkaido Univ. | 外部利用/External Use | 計測・分析/Advanced Characterization | - | 量子・電子制御により革新的な機能を発現するマテリアル/Materials using quantum and electronic control to perform innovative functions | - | コラーゲン,フィブリル,腱,配向,整列,電子顕微鏡/Electron microscopy,表面・界面・粒界制御/ Surface/interface/grain boundary control | 柚木 俊二 | 北海道大学 産学・地域協働推進機構 バイオマテリアル構造設計部門 |  | 山﨑 郁乃 | 機器利用/Equipment Utilization | - | ['HK-404：超高分解能電界放出形走査電子顕微鏡'] | 人工腱を開発に用いるコラーゲン糸のナノフィブリル構造を観察し、整列していることを実証する。糸のサイズを計測する。 | コラーゲン糸の縦断面および横断面を作製し、白金コーティングを行った後にナノフィブリルの形態を観察した。断面像を取得し、Image Jを用いた画像解析により断面積を求めた。 | 直径120µmのコラーゲン糸については、メス羽で切れ目を入れて、手作業で縦（糸の軸方向）断面試料を作製した。糸の内部は、表層から芯部に至るまで軸方向に整列したナノフィブリルで充填されていることを確認した。更に細い糸については樹脂包埋し、ミクロトームで断面試料を作製した。最小で直径31µmの縦断面を作製し、軸方向へのフィブリル整列を観察した。 |  | [] | [] | 0件 | 0件 | 3054 | ua0NnhG5Ev81m4Gr
22HK0092 | ガラスITO基板上へのALD成膜 | 北海道大学 / Hokkaido Univ. | 外部利用/External Use | 加工・デバイスプロセス/Nanofabrication | - | 革新的なエネルギー変換を可能とするマテリアル/Materials enabling innovative energy conversion | - | ALD,電極材料/ Electrode material | 芳賀 健士郎 | 株式会社 トプコン |  | 佐々木仁,遠堂敬史,松尾保孝 | 技術代行/Technology Substitution | - | ['HK-616：原子層堆積装置', 'HK-617：原子層堆積装置（粉末対応型）'] | ガラスITO電極上の絶縁膜として、ALD成膜を検討した。 | ALD装置にて、ITO基板上に、Al2O3: 100 nm、SiO2: 10nmを成膜し、直流電圧による耐電圧の評価を実施した。 | 原子層堆積装置(HK-616およびHK-617)にて作製した絶縁膜について、サンプル返送後に膜厚測定を行い、所定の厚さになっていることを確認した。一方で、直流電圧による耐電圧においては、５V持たずに絶縁破壊が発生した。論文では、同程度の膜厚で５０V以上の耐電圧が報告されている。下地のITO電極の平滑性と、ALD膜の追従性のどちらか、もしくは両方不十分であったと考えられる。 |  | [] | [] | 0件 | 0件 | 1239 | M7vrw4sT690Uhncz
22HK0090 | 遷移金属酸化物薄膜の構造解析 | 北海道大学 / Hokkaido Univ. | 内部利用（ARIM事業参画者以外）/Internal Use (by non ARIM members) | 計測・分析/Advanced Characterization | - | 量子・電子制御により革新的な機能を発現するマテリアル/Materials using quantum and electronic control to perform innovative functions | - | 電子顕微鏡/Electron microscopy,集束イオンビーム/Focused ion beam,表面・界面・粒界制御/ Surface/interface/grain boundary control | 迫田 將仁 | 北海道大学 大学院工学研究院 応用物理部門 |  | 遠堂敬史,澤厚貴,森有子,平井直美 | 機器利用/Equipment Utilization | 技術代行/Technology Substitution | ['HK-401：収差補正走査型透過電子顕微鏡', 'HK-304：集束イオンビーム加工・観察装置'] | Extraordinary size effectを発現する遷移金属酸化物CaRuO3薄膜の断面観察を目的とした。 | 収束イオンビーム加工観察装置(HK-304)を用いて、STEM用断面観察試料の作製を行った。収差補正型走査透過電子顕微鏡(HK-401)にて高倍率観察を行った。 | FIBによる加工で厚さ１００ナノメートル以下のTEM観察に理想的なサンプルを準備することができた。また、高解像度のSTEMにより、従来観測が難しいとされてきた酸素原子を捉えることができた。これにより、酸素原子の位置が電気抵抗に与える性質を調べた。 |  | [] | ['M. Sakoda*, M. Kouda, K. Shinya, and S. Shimoda, “Enhancement of extraordinary size effect on CaRuO3 ultrathin films”, Adv. Electron. Mater., accepted.'] | 0件 | 0件 | 1237 | OtwbzK8Q9T6C6X0Y
22HK0086 | 海産浮遊珪藻Chaetoceros科の分類同定のための微細構造確認 | 北海道大学 / Hokkaido Univ. | 外部利用/External Use | 計測・分析/Advanced Characterization | - | 量子・電子制御により革新的な機能を発現するマテリアル/Materials using quantum and electronic control to perform innovative functions | - | 浮遊珪藻,Chaetocros科,刺毛表面の微細構造,電子顕微鏡/Electron microscopy,表面・界面・粒界制御/ Surface/interface/grain boundary control | 内野 英一 | 株式会社プラントビオ | 高知大学山口晴生准教授,岩国ミクロ生物館長友館長 | 森有子 | 機器利用/Equipment Utilization | - | ['HK-404：超高分解能電界放出形走査電子顕微鏡'] | 浮遊珪藻Chaetoceros科の分類は、種類が多く国内でも約60種が確認されいるが、光学顕微鏡を使った形態分類には限界があり、本科の特有の刺毛の表面構造に着目し、その同定のカギとなるべく特徴を探るため約60種についての刺毛の断面、表面構造について解析し、DNA解析結果と合わせ報告することを目的としております。 | SEMを使用した、微細な形態観察のため対象微細藻類を8μﾎﾟｱﾌｨﾙﾀｰにて洗浄濾過した後、白金蒸着後観察を行った | 昨年度からの継続で残りのChaetoceros科47種を対象に微細構造観察を行った結果、新知見も複数確認された。海産珪藻全体で、地球上の二酸化炭素を25％吸収すると言われ、その珪藻の中でも、Chaetoceros科は最も種数・細胞数共多く重要な科であるが、形態分類（栄養細胞）だけでは、判別の着かない種も多く、遺伝子解析と形態分類及び休眠胞子の形態などを含む分類が望まれていた。詳細な形態に関しては、今年度で残すところあと2種となった。（あと数種あるが、日本近海では採集が稀で難しくまた出現時期も年により変化するため除外した）形態分類種とその遺伝子配列が確定すると、次世代シーケンサーを使った環境DNA測定を行う事で、現場水域の海水中の遺伝子によりどんな種類が生存しているかが分かるため、形態分類と分子生物学の合体で生物モニタリング調査にも有用な情報になる。 | 高倍率SEMを使った珪藻（Chaetoceros科）の微細構造と同時に、個々の遺伝子配列も解析中（すでに25種、NCBI他に登録済み）であり、残りの解析が終われば、形態分類と遺伝子データの紐付けが可能となり、新種記載等にも有効な手段となる。本研究においては、北海道大学名誉教授今井一郎先生に藻類の培養から、休眠胞子形成について親切丁寧にご指導戴き、また瀬戸内海の微細藻類サンプル採取送付においては、岩国ミクロ生物館、末友靖隆館長にそれぞれ感謝の意を表する。 | [] | ['海産珪藻Chaetoceros rotosporusに感染する ウイルス様因子の分離・性状解析（形態分類担当）2023.03.28水産学会予定'] | 0件 | 0件 | 1233 | Hmtc403MVZt2Wx83
22HK0087 | 窒化ホウ素ナノチューブのミクロ構造観察 | 北海道大学 / Hokkaido Univ. | 外部利用/External Use | 計測・分析/Advanced Characterization | - | 量子・電子制御により革新的な機能を発現するマテリアル/Materials using quantum and electronic control to perform innovative functions | - | ナノマテリアル,電子顕微鏡/Electron microscopy | Hirokane Yuji | 日立金属株式会社グローバル技術革新センター先端材料開発部 |  | 柴山 環樹,中川 祐貴 | 共同研究/Joint Research | - | ['HK-102：電界放射型分析電子顕微鏡', 'HK-101：ダブル球面収差補正走査透過型電子顕微鏡'] | 窒化ホウ素ナノチューブ（BNNT）の高温酸化雰囲気下における損傷メカニズムの解明を目的として、TEMおよびSTEMを用いて、熱処理前後で同一粒子を観察するための適切な方法、条件を見出し、その形態や化学組成の変化を確認した。 | 全ての観察試料は副生成物を含むBNNTを溶媒に簡易的に分散したものを使用1. STEM(Titan3)による事前観察ü 加速電圧：80kVü 観察内容：STEM観察(ABF-, HAADF-STEM)、STEM-EELS解析(B, C, N, O mapping)2. 加熱前後の同一粒子の観察条件検討TEM観察（加速電圧：200kV）観察内容：低倍観察① 通常グリッド使用ü 使用グリッド：Niインデックスグリッド（大気加熱（800℃、1時間）処理済み）、Ptグリッドü 試料加熱条件：800℃（10℃/min昇温、以下同じ）1時間保持 or 保持時間なし② 膜付きグリッド使用ü 使用グリッド：SiO2膜（膜厚8nm）付き、Si3N4膜(膜厚8nm)付きü 試料加熱条件（SiO2膜）：800℃（保持時間なし）ü 試料加熱条件（Si3N4膜）：600℃（30分保持）、追加で700℃（30分保持）、追加で800℃（保持時間なし）3. STEM(Titan3)による観察（加熱前後比較）ü 加速電圧：80kVü 使用グリッド：Si3N4膜(膜厚8nm)付きü 試料加熱条件：700℃（30分保持）ü 観察内容STEM観察(ABF-, HAADF-STEM)、STEM-EELS解析(B, C, N, O mapping) 4. 高倍観察条件検討ü 使用TEM：STEM(JEM-2100)ü 加速電圧：200kVü 使用グリッド：孔開きSi3N4膜付きü 試料加熱条件：700℃（30分保持）、追加で700℃（30分保持）、追加で700℃（1時間保持）ü 観察内容：高倍観察、TEMモード使用 5. STEM(Titan3)による観察（加熱前後比較）2回目ü 加速電圧：80kVü 使用グリッド：孔開きSi3N4膜付きü 観察内容：STEM観察(ABF-, HAADF-STEM)、STEM-EELS解析(B, C, N, O mapping) | 1. STEM(Titan3)による事前観察 太さ数nmで数層のウォールを持つBNNTの高分解観察可能であることを確認 チューブに内部や外壁に付着するアモルファス状の不純物を確認 STEM-EELS分析の結果、これらの不純物の主成分が炭素であることが分かった合成時の副生成物や溶媒の吸着成分の電子線による炭化の可能性がある2. 加熱前後の同一粒子の観察条件検討① 通常グリッド使用グリッドの種類（NiまたはPt）を問わず、加熱前後で同一箇所の観察は可能であったが、粒子の変形が大きく同一粒子の観察は困難であった。本試料は、副生成物としてホウ素粒子を含んでいる。大気中で加熱すると、このホウ素粒子が酸化され、さらに生じた酸化ホウ素が溶融し、その後室温まで冷却される過程で凝固が起こる。このような反応に伴い、グリッドに付着した粒子の位置が変化したと考えられる。② 膜付きグリッド使用SiO2支持膜付きグリッドを用いて、加熱前後で同一粒子の観察に成功。熱処理によって多くのナノチューブがダメージを受けていることわかる。特に、不純物や、チューブが交差している部分では損傷が大きい。一方で、加熱温度に対して損傷が大きすぎる印象があり、SiO2と反応している可能性あり。加熱処理による支持膜との反応と温度依存性について調査するために、Si3N4支持膜付きグリッドを用いて、600℃、700℃、800℃の条件で加熱を行い、その前後で反応の様子を観察した。600℃の条件では、ナノチューブに目立った損傷は起こらなかった。700℃では、ナノチューブの中から破裂したように反応している箇所や途切れるように反応している箇所が観測された。800℃において、別の損傷が発生するふるまいは観察されなかった。また、SiO2膜を用いて800℃熱処理後で観察したときより、反応が少なかったことから、ナノチューブとSiO2との反応が示唆される。3. STEM(Titan3)による観察（加熱前後比較）2の結果から、S3N4支持膜付きグリッドを用いて、700℃の加熱条件で観察を行った。しかし、加熱後消えたチューブが多く同一粒子の観察が困難であった。STEM-EELSマッピングの結果、B, C, Nのコントラストが観えず、加熱前はコントラストが観えなかったOが加熱後ではナノチューブから網目状にコントラストが付いていることが分かる。これは、ナノチューブが酸化し、酸化ホウ素融液の痕跡であると考えられる。同じ加熱条件の2の時より、激しい反応が起こっている。使用グリッドの膜が汚染、酸化されていた可能性が考えられる。また、支持膜付きグリッドでは、膜のバックグラウンドが大きくSTEMにおいても高倍の観察が難しいことが分かった。4. 高倍観察条件検討ミクロな反応メカニズム解明のために、高倍観察条件を検討した。孔開きSi3N4膜付きグリッドを利用した。700℃で加熱時間を増やしていく中で、低倍では観察できなかったナノチューブの表面の凸凹になる様子が観察できた。また、加熱時間の増加によって破断するナノチューブもあった。Si3N4膜上よりも反応が少ない印象であり、Si3N4膜も反応に寄与する可能性があると考えられる。5. STEM(Titan3)による観察（加熱前後比較）2回目4の観察条件（孔開きSi3N4膜付きグリッド使用、加熱条件：700℃、1時間保持）にてSTEM観察を行った。まず加熱前の観察結果として、1の観察結果よりナノチューブを覆うアモルファス成分が増えナノチューブが観察しづらくなっていた。この成分はC, Oを含むことが分かった。長時間（半年以上）溶媒に入れておくことで吸着が進行した可能性がある。加熱することで、この付着成分の量が減ることが観察された。一方で、ナノチューブのウォールに変化はなく、4で観察した熱処理によるナノチューブ表面の凹凸化がこの付着物成分の変化に由来するものであると考えられる。 |  | [] | [] | 0件 | 0件 | 1234 | pF6QbzrX0KG5XOQz
22HK0083 | 糖鎖含有ブロック共重合体が形成するミクロ相分離構造の解析 | 北海道大学 / Hokkaido Univ. | 内部利用（ARIM事業参画者以外）/Internal Use (by non ARIM members) | 計測・分析/Advanced Characterization | - | 量子・電子制御により革新的な機能を発現するマテリアル/Materials using quantum and electronic control to perform innovative functions | - | 電子顕微鏡/Electron microscopy,集束イオンビーム/Focused ion beam,表面・界面・粒界制御/ Surface/interface/grain boundary control | 西村 大輝 | 北海道大学大学院総合化学院 高分子化学研究室 | 佐藤敏文,田島健次,山本拓矢,磯野拓也,Li Feng | 澤厚貴,内田悠 | 機器利用/Equipment Utilization | 技術補助/Technical Assistance | ['HK-303：電界放出形電子プローブマイクロアナライザー', 'HK-304：集束イオンビーム加工・観察装置'] | オリゴ糖と疎水性高分子をカップリングさせることでブロック共重合体を合成し、ミクロ相分離構造を解析する。解析方法として、シンクロトロン放射光を用いたX線散乱測定ならびに透過電子顕微鏡鏡観察を用いる。既に、X線散乱測定により非常に珍しい凝集形態を形成することが確認されたブロック共重合体に対して透過電子顕微鏡観察を行い、ミクロ相分離挙動についてさらに詳細な解析を行う。 | Si基板上にポリマー溶液をスピンコートした試料を準備し、集束イオンビーム加工装置でTEM観察用の薄膜試料を作製した。 | Figure 1 に FIB 加工時の様子を示す。操作としては、1) Cデポをサンプル表面に作製。2) Wデポをサンプル表面に作製。3) 粗加工、ボトムカットを実施。4) サンプルをピックアップ。5) 薄膜を加工 (加速電圧 30 kV)。6) 仕上げ加工 (加速電圧 10 kV)。最終的に試料厚さ100 nm以下で、ダメージの少ないTEM試料が得られ、ブロック共重合体をTEM観察することができた。 |  | [] | [] | 0件 | 0件 | 1230 | lG0A31AmdT2reYzh
22HK0088 | 表面凹凸構造を利用したランダムレーザーの作製 | 北海道大学 / Hokkaido Univ. | 外部利用/External Use | 計測・分析/Advanced Characterization | 加工・デバイスプロセス/Nanofabrication | 量子・電子制御により革新的な機能を発現するマテリアル/Materials using quantum and electronic control to perform innovative functions | - | 電子顕微鏡/Electron microscopy,スパッタリング/Sputtering,フォトニクス/ Photonics,表面・界面・粒界制御/ Surface/interface/grain boundary control | 藤原 英樹 | 北海学園大学 |  | 松尾保孝 | 技術代行/Technology Substitution | - | ['HK-404：超高分解能電界放出形走査電子顕微鏡', 'HK-611：多元スパッタ装置'] | ランダムレーザーの電気駆動化を目指した研究を行った。核融合研のプラズマエッチング手法を利用し、半導体基板上に任意のサイズの凹凸構造を作製する手法を開発した。また、GaN基板上に形成された表面凹凸構造の最適化を行い、低しきい値のランダムレーザー発振の実現に成功した。 | 核融合研のプラズマ照射設備を利用し、市販のGaN基板Arプラズマを照射した。今回の実験では、市販のGaN基板の上方にMoワイヤを配置し、プラズマエッチングを行った。プラズマで飛ばされた少量のMoがGaN上に部分的に堆積することでエッチングを防ぐ保護膜として機能し、一度の工程でナノメートルサイズの複雑な凹凸構造をGaN基板表面全体に作製した。また、条件を変えながら様々な形状、サイズの凹凸構造を作製し、SEM測定(HK-404)による表面凹凸の評価を行った後、GaN基板の表面凹凸において誘起されるランダムレーザー発振の観測を行った。プラズマで飛ばされた金属の影響を調べるために、多元スパッタ装置(HK-611)にて各種金属を成膜して評価を行った。 | 金属ワイヤを試料基板直上に配置し、プラズマエッチングを行う手法を提案し、GaN基板に本手法を適用したところ、一度のプラズマ照射により、簡便かつ低コストにナノメートルサイズの複雑な凹凸構造を半導体基板全体に作製することに成功した。プラズマ強度や照射時間などを変えながら凹凸構造を作製したところ、照射条件に応じて表面凹凸のサイズやディップ深さが変化する様子を確認した。また、この表面凹凸構造を利用したランダムレーザー発振の観察を行ったところ、表面凹凸形状の変化に伴い、発振波長やしきい値が変化する様子を確認し、構造の最適化によって低しきい値のランダムレーザーを実現できることを示した。 |  | ['Quan Shi, Structural Correlation of Random Lasing Performance in Plasma-Induced Surface-Modified Gallium Nitride, ACS Applied Optical Materials, 1, 412-420(2022).\nDOI: 10.1021/acsaom.2c00085'] | [] | 0件 | 0件 | 1235 | Wj2L1IV1864nXk21
22HK0080 | プラズマプロセシングで作成したコアシェル微粒子の分析 | 北海道大学 / Hokkaido Univ. | 内部利用（ARIM事業参画者以外）/Internal Use (by non ARIM members) | 計測・分析/Advanced Characterization | - | 量子・電子制御により革新的な機能を発現するマテリアル/Materials using quantum and electronic control to perform innovative functions | マルチマテリアル化技術・次世代高分子マテリアル/Multi-material technologies / Next-generation high-molecular materials | 電子顕微鏡/Electron microscopy,コンポジット材料/ Composite material,表面・界面・粒界制御/ Surface/interface/grain boundary control | Munaswamy MURUGESH | 北海道大学大学院工学院量子理工学専攻 | 佐々木浩一 |  | 機器利用/Equipment Utilization | - | ['HK-102：電界放射型分析電子顕微鏡'] | ガス圧の高いマグネトロンスパッタリングで作成したスズ微粒子をプラズマ中に保持・加熱することにより液滴化し，液体スズ微粒子の周囲に水素化アモルファス炭素膜を堆積させて，コアシェル微粒子を作成する。このように作成したコアシェル微粒子は，コア部の再液化によりその堆積が膨張しても，シェル部が破壊されないと期待される。本課題では，加熱しながらの観察が可能な透過型電子顕微鏡を用いてこのことを確認する。 | 作成したコアシェル微粒子を加熱が可能なサンプルホルダーに設置し，透過型電子顕微鏡内に設置した。サンプルの温度をモニターしながら，透過電子顕微鏡像を動画記録した。図は観察したコアシェル微粒子の電子顕微鏡像の一例である。 | サンプルをスズの融点以上に加熱しても，電子顕微鏡像に顕著な変化は生じなかった。融点以下の温度と融点以上の温度において電子線回折像を取得したところ，融点以下では回折スポットが観察され，多結晶状態が確認されたが，融点以上では回折スポットが消失した。このことから，コア部スズ微粒子の溶融が確認され，コア部の溶融によりシェル部が破壊されないことが確かめられた。一方，サンプルをスズの融点を大きく超える温度に加熱すると，シェル部内に小粒径のスズ微粒子が生成されることが確認された。 |  | [] | ['Munaswamy Murugesh and Koichi Sasaki, "Effect of positive bias potential on synthesis and transport of tin nanoparticles using magnetron sputtering ", The 22nd International Vacuum Congress (札幌)，令和4年9月13日'] | 0件 | 0件 | 1227 | m0S0C2RFkkWFpoYQ
22HK0082 | ヘテロ構造を有する半導体ナノワイヤを用いた発光ダイオードに関する研究 | 北海道大学 / Hokkaido Univ. | 内部利用（ARIM事業参画者以外）/Internal Use (by non ARIM members) | 加工・デバイスプロセス/Nanofabrication | - | 量子・電子制御により革新的な機能を発現するマテリアル/Materials using quantum and electronic control to perform innovative functions | - | ウエハーダイシング,膜加工・エッチング/Film processing and Etching,フォトニクス/ Photonics,量子効果/ Quantum effect | 本久 順一 | 北海道大学大学院 情報科学研究院 情報エレクトロニクス部門 集積電子デバイス研究室 | 岡本 茉那美,本久 順一,冨岡克広 | 纐纈 ゆかり | 機器利用/Equipment Utilization | - | ['HK-705：ダイシングソー'] | ヘテロ構造を有する半導体ナノワイヤを用いた発光ダイオード(LED)の評価に向け、ナノワイヤLEDが形成されたInP基板を微小なチップに分割するため、ダイシングソーを用いて加工した。 | 半導体ナノワイヤを用いた発光ダイオードが形成されたInP基板をダイシングソーにより分割し、分割したチップをセラミックパッケージにマウントし、配線することによりLEDのパッケージング化を行った。 | 図1に典型的なナノワイヤ成長後のInP基板の写真を示す。ナノワイヤはInP (111)A面上に形成されているが、劈開面が{110}面であるため、単純な劈開法では矩形に自在なサイズで切りだすことは不可能である。そこで、ダイシングソーを用いることにより適切なサイズに加工を試みた。および図2に加工後、そしてパッケージング後のInPナノワイヤアレイLEDのチップの写真を示す。ダイシングソーにより加工することにより、InP基板よりナノワイヤLEDが形成されている領域が切り出され、チップがセラミックパッケージにマウントされていることがわかる。 |  | ['Junichi Motohisa, Characterization of nanowire light-emitting diodes with InP/InAsP heterostructures emitting in telecom band, Japanese Journal of Applied Physics, 63, 03SP08(2024).\nDOI: 10.35848/1347-4065/ad202f'] | ['岡本茉那美, 冨岡 克広, 本久 順一、「InP/InAsP ヘテロ構造ナノワイヤによる発光ダイオードの評価」、第58回応用物理学会北海道支部／第19回日本光学会北海道支部合同学術講演会、令和5年1月8日'] | 0件 | 0件 | 1229 | VzK9JSRPhH3tY363
22HK0076 | 浸炭鋼の結晶粒組織形態と強度発現機構の解明 | 北海道大学 / Hokkaido Univ. | 外部利用/External Use | 計測・分析/Advanced Characterization | - | 量子・電子制御により革新的な機能を発現するマテリアル/Materials using quantum and electronic control to perform innovative functions | - | prior austenite, grain orientation, martensite, grain growth,電子顕微鏡/Electron microscopy,電子回折/Electron diffraction,表面・界面・粒界制御/ Surface/interface/grain boundary control | 杉本 剛 | 旭川工業高等専門学校 機械システム工学科 |  | 原田真吾,澤厚貴,遠堂敬史 | 機器利用/Equipment Utilization | - | ['HK-302：電界放出形走査電子顕微鏡'] | 鉄鋼焼入組織の結晶粒度は，熱処理高温状態下でオーステナイト結晶粒が成長し粗大化した組織状態を急冷してマルテンサイト組織とした際，旧オーステナイトの原子配列を引継ぎマルテンサイトト結晶粒が成長することで決まる．旧オーステナイト粒径は日常的にはAGS腐食液等を用いて観察されるが，これはオーステナイト状態下で粒界析出するCrが優先腐食され凹みを観察しているので，真の結晶粒界を観察しているわけではない．本研究では熱処理条件を変化させたうえでAGS腐食観察による結晶粒度，EBSD観察による実際の結晶配向を比較し，AGS腐食による結晶粒観察で何が見えているのかを明らかにし，オーステナイト結晶粒粗大化挙動を解明する一助とする． | 通常の腐蝕後光学顕微鏡観察で見えている結晶粒が実際の結晶粒に対応しているのか，確認をするため，1050℃1.5hr保持したSCMB420H材について15分，25分, 40分炉冷を施したのち，室温までガス焼入れにて急冷をした．EBSD観察および同じ位置でのAGS腐食液で観察した後の結晶粒の様子を観察し，対比した．EBSD測定は日本電子JSM-6500F及び同装置に付加されたOXFORD製EBSD装置にて結晶配向を観察した．続いて同部位について，AGS腐食液にて腐食，結晶粒の配列を観察し，EBSD装置で観察し結晶配向とAGS腐食液による配向が一致するかを確認した． | 15分，25分材についてはEBSD観察によりマルテンサイト結晶粒の配向が確認されたが，40分材に関してはEBSDによる反射像が得られなかったため，結晶粒の配光は不明である．今後その硬さ測定と組織観察を行い、EBSD観察条件の最適化を確認する。15分，25分材においては特に配向の差が小さい集合組織が見られたところを拡大し，1000倍で観察を行った．EBSD結果では各条件とも左側に低倍写真を，その一部を拡大した高倍写真を右にしめす．同一視野内で粒界に線を引いたものを左に，線がないものを右に示す． |  | [] | [] | 0件 | 0件 | 1223 | hPCTp93YcvmSvAQq
22HK0074 | 固相イオン交換及びイオン伝導性を利用したキャリアドーピング法の開発 | 北海道大学 / Hokkaido Univ. | 外部利用/External Use | 計測・分析/Advanced Characterization | - | 量子・電子制御により革新的な機能を発現するマテリアル/Materials using quantum and electronic control to perform innovative functions | - | 電子分光,表面・界面・粒界制御/ Surface/interface/grain boundary control | 石川 大輔 | 広島大学大学院先進理工系科学研究科 |  |  | 機器利用/Equipment Utilization | - | ['HK-201：X線光電子分光装置'] | 固相イオン交換を用いて分子性結晶へのキャリアドーピングを行い、有機材料における超伝導体作製を目指す。ARIMではXPS測定を行い、酸化状態を比較することでキャリアドーピングの可否を検討した。 | 粉末試料を押し固めて形成したペレットサンプルを用いて測定を行った。測定した元素は酸素、炭素、ニッケル、硫黄である。 | 炭素と酸素の2s軌道に関する測定ではピークのシフトは観測されなかった。ニッケルと硫黄に関してはピークのシフトが観測された。硫黄の2p3/2軌道に関する測定結果ではイオン交換前のサンプルで162.97 eVにあったピークトップがイオン交換後では163.47 eVと約0.5 eVほど高エネルギー側にシフトしており、酸化されていることが分かった。これはイオン交換によって導入された金属イオンとニッケルの間で電子移動が起きており、ニッケルと結合している硫黄の電子状態にも影響を与えたことが原因と考えられる。よってイオン交換によるキャリアドーピングは可能であることが示唆された。 |  | [] | ['石川大輔、藤林将、加藤智佐都、Cosquer Goulven、井上克也、西原禎文、芥川智行、中村貴義、"導電性Ni(dmit)2塩における固相イオン交換と物性評価(口頭)"、2022年日本化学会中国四国支部大会 広島大会（広島）、令和4年11月12日', '石川大輔、藤林将、加藤智佐都、Cosquer Goulven、井上克也、西原禎文、芥川智行、高橋仁徳、中村貴義、"イオンチャネル構造を有する導電性Ni(dmit)2塩への2価金属イオン導入(口頭)"、日本化学会第103春季年会(2023)、令和5年3月24日'] | 0件 | 0件 | 1221 | 6g8hF71v4krVgQXc
22HK0077 | CO2、CH4変換に有効な担持金属触媒の構造解析 | 北海道大学 / Hokkaido Univ. | 内部利用（ARIM事業参画者以外）/Internal Use (by non ARIM members) | 計測・分析/Advanced Characterization | - | 量子・電子制御により革新的な機能を発現するマテリアル/Materials using quantum and electronic control to perform innovative functions | 次世代ナノスケールマテリアル/Next-generation nanoscale materials | 電子顕微鏡/Electron microscopy,表面・界面・粒界制御/ Surface/interface/grain boundary control,ナノ粒子/ Nanoparticles | 宮崎 眞太 | 北海道大学 総合化学院 | 清水 研一 | 大多亮 | 機器利用/Equipment Utilization | - | ['HK-101：ダブル球面収差補正走査透過型電子顕微鏡'] | 担体表面に担持された金属及び酸化物の構造、分散度は触媒作用に大きな影響を与える。本測定ではアルミナ担体表面に担持されたアルカリ金属元素を観測するためにSTEM＆EDX測定を行なった。 | Rb担持量の異なるRb(X)/Al2O3触媒を用意した（Xは担持量、X=5, 10, 20）。エタノール中に触媒粉末を分散させたのちにグリッドステージに乗せたものを1晩真空条件下で乾燥させたものをSTEM&EDX測定に用いた。 | STEM、EDX観察のよりRb担持量の少ない触媒（Rb(5)/Al2O3、Rb(10)/Al2O3）はRb種がAl2O3上に高分散に担持されていることが明らかとなった。一方でRb(20)/Al2O3ではロッド上のアルミナ結晶が観測されておりロッド上のアルミナ近傍にRb種が凝集していることが観測された。これまでの種々の反応実験及びCO2昇温脱離測定よりRb(20)/Al2O3から触媒活性が大きく低下し、吸着脱離特性が大きく変化することが明らかとなっており、STEM、EDX観察の結果はこれらの結果と矛盾ない。 |  | ['Lingcong Li, Continuous CO2 capture and methanation over Ni–Ca/Al2O3 dual functional materials, RSC Advances, 13, 2213-2219(2023).\nDOI: 10.1039/d2ra07554g'] | [] | 0件 | 0件 | 1224 | V0I934728HOOEd5Q
22HK0073 | 高温プロセスにおける塩化水素の二次的反応の機構解明に関する研究 | 北海道大学 / Hokkaido Univ. | 内部利用（ARIM事業参画者以外）/Internal Use (by non ARIM members) | 計測・分析/Advanced Characterization | - | 量子・電子制御により革新的な機能を発現するマテリアル/Materials using quantum and electronic control to perform innovative functions | - | 電子分光,表面・界面・粒界制御/ Surface/interface/grain boundary control | 坪内 直人 | 北海道大学工学研究院附属エネルギー・マテリアル融合領域研究センター | 望月 友貴 |  | 機器利用/Equipment Utilization | - | ['HK-201：X線光電子分光装置'] | 石炭の熱分解・ガス化や鉄鉱石の焼結といった高温プロセスで発生するHClの一部は、炭素質残査や未燃炭素と反応して固相中に取り込まれる。それゆえ、これらのプロセスで生成する炭素物質中の塩素の化学形態は調べられており、一部は塩素化芳香族構造として存在することが示唆されている1)。これは、発生したHClと炭素の二次的反応の起こりを意味するが、炭素、特に反応に直接関与する表面活性サイトの役割は理解されていない。そこで、本研究では、フェノール樹脂から純炭素を調製し、HClとの反応に及ぼす酸素賦活や金属塩担持の影響を調べるとともに、生成塩素種の組成を解明して、塩素化芳香族の生成機構を明らかにすることを目的とした。 | フェノール樹脂をHe中950˚Cで1h加熱して炭素を調製し、これを20%O2/He中500˚Cで所定時間賦活した。金属塩担持では100min賦活した炭素(表面積：630m2/g)とK、Ca、Cu、Znの酢酸水溶液あるいはエタノール溶液を室温で混合した。担持量は金属ベースで0.4wt%である。炭素活性サイトの定量では、試料をHe中2˚C/minで昇温脱離(TPD)し、COとCO2をGCで分析した。HClと炭素の反応では、所定温度に保持した試料に100ppmHCl/N2を流通し、HClの濃度変化をIRで調べた。反応後、N2中で試料を急冷し、TPD法により脱離するHClを分析した。HCl反応後の表面塩素種の形態はXPS法で調べ、結合エネルギーはIn2O3のIn3d5/2(444.9eV)で補正した。 | 高温プロセスにおけるHClの二次的反応を理解するため、炭素上に100ppmHCl/N2を主に500˚Cで流通した結果、炭素はHClと反応するが(図1)、その量は炭素活性サイト量が増加すると増大し、炭素にCu、Ca、Znを添加すると反応量は著しく増加した(図2)。Cu担持炭素のXPS測定より、生成した表面塩素種の多くは塩素化芳香族として存在し、その量は炭素単独下よりも多かった(図3)。以上より、HClはCu存在下では炭素サイトと容易に反応し、塩素化芳香族に変化することが明らかとなった。尚、炭素表面の含酸素官能基から生成した活性サイトをC()で示すと、そのサイトとHClの反応は以下のように表現できる。 C( )+HCl→C(HCl) (1)、2C( )+HCl→C(Cl)+C(H) (2) C(HCl)は活性サイトに化学吸着したHClを表わし、(2)式はHClが解離して異なるサイトに取込まれることを意味する。これらが塩素化芳香族としてXPSで観測されたと思われる。Cu存在下では有機塩素の生成量が増加したが、これは、CuによりHClの解離が促進され(2)式が起こりやすくなったため、あるいは、生成した塩化銅がCl源として効率的に働いたためかもしれない。 | 1)Tsubouchi, N.; Kasai, E.; Kawamoto, K.; Noda, H.; Nakazato, Y.; Ohtsuka, Y. Tetsu-to-Hagané 2005, 91, 751. | [] | [] | 0件 | 0件 | 1220 | C85YfF4olDybNOn9
22HK0075 | 鉄鋼材料中の析出物の分析 | 北海道大学 / Hokkaido Univ. | 外部利用/External Use | 計測・分析/Advanced Characterization | - | 量子・電子制御により革新的な機能を発現するマテリアル/Materials using quantum and electronic control to perform innovative functions | - | 電子顕微鏡/Electron microscopy,表面・界面・粒界制御/ Surface/interface/grain boundary control | 齊藤 元貴 | 名古屋大学工学研究科物質科学専攻 武藤研究室 |  |  | 機器利用/Equipment Utilization | - | ['HK-101：ダブル球面収差補正走査透過型電子顕微鏡'] | 炭素鋼の強度と靭性の向上のために、Al、Nbなどを鋼中に微量添加し、これらを微細粒子として析出させ結晶粒を微細化する方法が有効である。これらの複数の析出物が焼ならし過程のいつ、どこに析出するかについては不明な点が多いため、本研究ではTEMを用いて微細析出物の析出挙動を解明する。 | AlとNbを添加したJIS SCM420肌焼鋼を1250℃に加熱後、16℃/minの冷却速度で室温まで冷却した。次に、焼ならしを模擬して加熱速度20℃/minで室温から900℃および1070℃まで加熱し、4時間保持後、炉冷した。最後に、焼ならした材料を1085℃で5時間粉末浸炭した。浸炭後の材料を板状に切断し、機械研磨、ディンプル研磨後、ArイオンミリングでTEM試料作製した。観察には球面収差補正電子顕微鏡(Titan3 G2 60-300)を用いた。観察は、Webexミーティングによるオンラインでの測定代行にて行った。 | 1070℃の焼ならしを行った後、1085℃の粉末浸炭を施すと、一部の結晶粒が周囲より著しく粗大化する異常粒が観察された。一方、焼ならし温度を900℃に低下させると、粉末浸炭後の異常粒成長は抑制された。焼ならし後の試料のTEM分析によると、焼ならし温度が1070℃の場合に比べて900℃ではAlN析出物が著しく微細化していた。しかし、これら析出物が粉末浸炭の過程でどのように変化するかが不明であったため、粉末浸炭後の試料の析出物を調査した。その結果をFig.1に示す。焼ならし直後に比べて、粉末浸炭後は析出物が粗大化したが、それでも焼ならし温度が低いほどAlNのサイズは有意に低下していた。よって、浸炭後の結晶粒組織の変化は析出物の違いによることが明らかとなった。 |  | ['Genki Saito, Effects of Normalizing Temperature on the Precipitation of Fine Particles and Austenite Grain Growth during Carburization of Al- and Nb-Microalloyed Case-Hardening Steel, ISIJ International, 63, 727-736(2023).\nDOI: https://doi.org/10.2355/isijinternational.ISIJINT-2022-429'] | ['焼ならしにおける低炭素鋼中の微細析出物のその場加熱TEM観察'] | 1件 | 1件 | 1222 | 8gLZFQDVnn7kwM84
22HK0072 | ナノホール加工ウエハ作成 | 北海道大学 / Hokkaido Univ. | 外部利用/External Use | 加工・デバイスプロセス/Nanofabrication | 計測・分析/Advanced Characterization | 量子・電子制御により革新的な機能を発現するマテリアル/Materials using quantum and electronic control to perform innovative functions | 次世代ナノスケールマテリアル/Next-generation nanoscale materials | 電子顕微鏡/Electron microscopy,X線回折/X-ray diffraction,電子分光,蒸着・成膜/Evaporation and Deposition,ALD,リソグラフィ/Lithography,EB,膜加工・エッチング/Film processing and Etching,電子顕微鏡/Electron microscopy,原子薄膜/ Atomic thin film,原子層薄膜/ Atomic layer thin film | 西田 章浩 | 株式会社ADEKA |  | 中村圭佑,佐々木仁,遠堂敬史,松尾保孝 | 機器利用/Equipment Utilization | - | ['HK-603：超高速スキャン電子線描画装置(130kV)', 'HK-404：超高分解能電界放出形走査電子顕微鏡', 'HK-624：シリコン深掘りエッチング装置', 'HK-617：原子層堆積装置（粉末対応型）', 'HK-618：プラズマ原子層堆積装置'] | 微細加工ウエハ作成のため、ナノホール加工Siウエハ作成を行った。工程は、レジスト塗布、EB描画、現像、深掘りエッチング、レジスト除去、SEM分析で実施した。 | レジスト塗布：ZEP520A、ベーク180℃ 2分EB描画：130kV, 1.0nA現像：現像液ZED-N50, リンス液ZMD-Bエッチングガス：SF6＆C4F8洗浄：DMAC 3分, アセトン2分, メタノール1分 | 上記条件でレジスト塗布、EB描画、現像、深掘りエッチング、レジスト除去の一連の工程を実施した。ウエハ処理後、サンプルをFE-SEMで観察を行った。結果は、ホール径 220nm, 深さ 2715nmのナノホールが作成できていることが確認された（添付図）。 |  | [] | [] | 0件 | 0件 | 1219 | iRBDctwLE7wqKhQp
22HK0071 | Co基ホイスラー合金・強磁性酸化物を用いたスピン機能デバイスの研究 | 北海道大学 / Hokkaido Univ. | 内部利用（ARIM事業参画者以外）/Internal Use (by non ARIM members) | 加工・デバイスプロセス/Nanofabrication | - | 量子・電子制御により革新的な機能を発現するマテリアル/Materials using quantum and electronic control to perform innovative functions | - | 膜加工・エッチング/Film processing and Etching,蒸着・成膜/Evaporation and Deposition,EB,スピントロニクス/ Spintronics | 山ノ内 路彦 | 大学院情報科学研究院 |  | 中村圭祐 | 機器利用/Equipment Utilization | 技術代行/Technology Substitution | ['HK-621：反応性イオンエッチング装置', 'HK-601：超高精度電子ビーム描画装置(100kV)', 'HK-705：ダイシングソー', 'HK-615：パルスレーザー堆積装置'] | 近年，トポロジカルな電子状態の一つであるワイル点を持った強磁性体を用いることにより、低消費電力なスピントロニクスデバイスの実現が期待されている。しかし，スピントロニクスデバイスの性能に与えるワイル点の効果は，実験的には明らかになっていない。そこで，ワイル点をもつことが理論的に示されているCo基ホイスラー合金Co2MnAl，Co2MnGa，及び強磁性酸化物SrRuO3において，ワイル点に関係したスピントロニクス現象を調べた | MgO基板上にCo2MnAl，及びCo2MnGa薄膜をベースとした強磁性ヘテロ構造を成膜した後，ホールバー形状デバイスに加工し，スピン軌道トルクや電流誘起磁壁移動を調べた．ここで，これらのデバイス作製の際に，保護層としてSiO2を形成し，RIEを用いてコンタクトホールを形成した．また，SrTiO3基板上にパルスレーザー堆積装置を用いてSrRuO3薄膜を成膜した後，ホールバー形状デバイスに加工して，電流が磁壁移動に与える影響を調べた． | Co2MnAlをスピン源とする強磁性ヘテロ構造において，無磁場下でスピン軌道トルクによる垂直磁化のスイッチングに成功した．また，Co2MnGa垂直磁化膜において，電流誘起磁壁移動を観測した．この電流誘起磁壁移動はスピン軌道トルクだけでは説明できないことから，ワイル点の寄与が推察される．さらに，SrRuO3において，電流が磁壁へ及ぼす効果の温度依存性を詳細に調べることにより，ワイル点に起因する新規のトルクが磁壁に作用していることを明らかにした． |  | [] | [] | 0件 | 0件 | 1218 | fKkYWtKnL57Evv66
22HK0068 | 多元系合金の組織制御 | 北海道大学 / Hokkaido Univ. | 外部利用/External Use | 計測・分析/Advanced Characterization | - | 量子・電子制御により革新的な機能を発現するマテリアル/Materials using quantum and electronic control to perform innovative functions | - | 電子顕微鏡/Electron microscopy,集束イオンビーム/Focused ion beam,X線回折/X-ray diffraction,表面・界面・粒界制御/ Surface/interface/grain boundary control | 堀内 寿晃 | 北海道科学大学 工学部 機械工学科 | 池田 賢一,相馬 智紀,山中 柊生,吐田 虹作,日向 颯斗,川島 大器,武部志帆,橋本 主希,上杉 宏之,三浦誠司 | 原田真吾,内田悠 ,澤厚貴,遠堂敬史,吉田すずか,鈴木啓太 | 機器利用/Equipment Utilization | - | ['HK-202：オージェ電子分光装置', 'HK-302：電界放出形走査電子顕微鏡', 'HK-303：電界放出形電子プローブマイクロアナライザー', 'HK-304：集束イオンビーム加工・観察装置'] | 組織制御によって作り出した種々の二相組織に関する2D、3D構造を明らかにし、その起源と力学挙動を解明した。 | アーク溶解などで作製した試料を熱処理によって均質化・析出処理などを施し、観察に供した。 | ラメラ状二相組織における結晶学的方位関係並びに変形の挙動について明らかにした。スピノーダル分解を起こす多元系合金において、3D玉ねぎ構造が得られることを明らかにした。 |  | [] | [] | 0件 | 0件 | 1215 | KCY47WwT5dzdo0lc
22HK0065 | 耐熱合金の耐高温酸化・腐食性 | 北海道大学 / Hokkaido Univ. | 外部利用/External Use | 計測・分析/Advanced Characterization | - | 量子・電子制御により革新的な機能を発現するマテリアル/Materials using quantum and electronic control to perform innovative functions | - | 電子顕微鏡/Electron microscopy,集束イオンビーム/Focused ion beam,X線回折/X-ray diffraction,表面・界面・粒界制御/ Surface/interface/grain boundary control | 今井 潔 | 東芝エネルギーシステムズ（株） | 淺間智広,Tai Shouh-Heng,Wang Zhentao,辰島涼,石倉弘喜,黒澤大成,Ying Feiyu | 原田真吾,内田悠,澤厚貴,遠堂敬史,王永明,森有子,平井直美 | 機器利用/Equipment Utilization | - | ['HK-303：電界放出形電子プローブマイクロアナライザー', 'HK-304：集束イオンビーム加工・観察装置', 'HK-402：走査型透過電子顕微鏡', 'HK-403：集束イオンビーム加工装置'] | さまざまな雰囲気における各種耐熱Ni基およびFe基合金の高温酸化・腐食性に関する研究のため、合金上に形成する酸化皮膜の組織観察および分析を北海道大学の設備を利用して行った。 | 集束イオンビーム加工・観察装置（JIB-4600FおよびFB-2100)を用いて、SEM観察やTEM観察用の試料を作製した。その試料を走査型透過電子顕微鏡(HD-2000)を用いて観察分析を行った。また、電界放出形電子プローブマイクロアナライザー(JXA-8530F)を用いて、酸化皮膜の元素マッピングや定量分析を行った。 | 高温酸化・腐食により形成したナノスケールの酸化皮膜の詳細な組織観察はSEMでは困難であるが、FIBを用いて薄膜試料を作製しTEMでの観察分析が可能となり、皮膜の構造や元素分布を理解することができた。また、EPMAを用いて作製した合金中の析出物の組成等を分析し、新しい合金設計に必要なデータを取得することができた。 |  | [] | ['淺間智広、林重成、松永康夫、水篠孝太郎、Ni-Al合金のType-Ⅱホットコロージョンに及ぼずガスの影響、日本金属学会秋期講演大会、令和4年9月23日', "Wang Zhentao、林重成、米田鈴枝、Effect of alloy microstructure on oxidation resistance of alumina scale forming γ-γ' two phase alloys、日本金属学会北海道支部冬季講演大会、令和5年1月20日", 'Tai shouh-heng、林重成、Muhammad Febry、The effect of different Chromium content on oxidation behavior and the microstructure of alumina scale on Al-containing ferritic stainless steel for SOFCs interconnect, 日本金属学会北海道支部冬季講演大会、令和5年1月20日'] | 0件 | 0件 | 1212 | 2vuncXDiuAuSJSj2
22HK0089 | Development of catalyst for hydrogenation of carbon dioxide | 北海道大学 / Hokkaido Univ. | 内部利用（ARIM事業参画者以外）/Internal Use (by non ARIM members) | 計測・分析/Advanced Characterization | - | 量子・電子制御により革新的な機能を発現するマテリアル/Materials using quantum and electronic control to perform innovative functions | - | 電子顕微鏡/Electron microscopy,表面・界面・粒界制御/ Surface/interface/grain boundary control | SHROTRI Abhijit | 北海道大学 触媒科学研究所 物質変換研究部門 |  | 山﨑 郁乃,森有子,平井直美 | 機器利用/Equipment Utilization | - | ['HK-402：走査型透過電子顕微鏡', 'HK-401：収差補正走査型透過電子顕微鏡'] | In this project, several doped oxide catalysts were synthesized and tested for CO2 hydrogenation activity. | The atomic level dispersion of dopant in the catalyst was confirmed using HAADF-STEM analysis using JEOL ARM-200F (HK-401). | The In-TiO2 doped oxide and Co-ZrO2 doped oxide showed excellent activity for reverse water gas shift reaction. CO2 conversion with high CO yield was obtained even under high pressure reaction conditions.The superior CO selectivity was attributed to the absence of nanoparticles in the catalyst. |  | ['Nazmul H. Md. Dostagir, Redox Behavior of In−O−Ti Interface for Selective Hydrogenation of CO2 to CO in Doped In−TiO2 Catalyst, ChemCatChem, 15, (2023).\nDOI: 10.1002/cctc.202201348', 'Risov Das, Engineering the Charge Density on an In2.77S4/Porous Organic Polymer Hybrid Photocatalyst for CO2-to-Ethylene Conversion Reaction, Journal of the American Chemical Society, 145, 422-435(2022).\nDOI: 10.1021/jacs.2c10351', 'Bhanu Priya, Catalytic Hydrogenation of Biomass‐Derived Furoic Acid to Tetrahydrofuroic Acid Derivatives over Pd/CoOx Catalyst in Water, ChemCatChem, 14, (2022).\nDOI: 10.1002/cctc.202200590', 'Bishal Boro, Electrocatalytic water oxidation performance in an extended porous organic framework with a covalent alliance of distinct Ru sites, Nanoscale, 14, 7621-7633(2022).\nDOI: 10.1039/D2NR01297A'] | ['Abhijit Shrotri, "Carbon dioxide hydrogenation over mixed-oxide catalysts" ICAT-IIT Indore Joint Symposium on Catalysis (Sapporo, オンライン) 2022年9月28日', 'Nazmul Dostagir, Rattanawalee Rattanawan, Min Gao, Jin Ota, Jun-Ya Hasegawa, Kiyotaka Asakura, Atsushi Fukuoka, Abhijit Shrotri ,"Interfacial sites on Co doped ZrO2 as an active catalyst for selective CO2 hydrogenation to CO", The 19th International Symposium on Relations between Homogeneous and Heterogeneous Catalysis (ISHHC19) (オスロ, オンライン開催）, 2022年6月28日.', 'Nazmul DOSTAGIR, Rattanawalee RATTANAWAN, Min GAO, Jin OTA, Jun-ya HASEGAWA, Kiyotaka ASAKURA, Atsushi FUKUOKA, Abhijit SHROTRI "Selective hydrogenation of CO2 to CO over the interfacial active site created by doping Co single atoms in ZrO2" The 9th Tokyo Conference on Advanced Catalytic Science and Technology, TOCAT9 (福岡), 2022年7月28日.', 'A. Shrotri, N. H. Md. Dostagir, M. Gao, J. Ota, J. Hasegawa, K. Asakura, A. Fukuoka, "Hydrogenation of CO2 over oxygen vacant sites in Co doped ZrO2", 第129回触媒討論会, 京都大学（京都市）, 2022年3月29日.', 'Nazmul Dostagir, Abhijit Shrotri, Atsushi Fukuoka, "In-Ti interfacial redox behavior of In doped TiO2 catalyst realized selective CO2 hydrogenation to CO", 第130回触媒討論会, 富山大学（富山県）, 2022年9月20日.', 'Abhijit Shrotri, Nazmul Dostagir, Atsushi Fukuoka, "Selectivity change between CO and methanol over Co and In doped zirconia catalysts," 第130回触媒討論会, 富山大学（富山県）, 2022年9月20日.'] | 0件 | 0件 | 1236 | OVskgT1iGmPYefFW
22HK0067 | Al2O3スケール形成耐熱オーステナイト鋼の高温酸化挙動に及ぼす添加元素の影響 | 北海道大学 / Hokkaido Univ. | 内部利用（ARIM事業参画者以外）/Internal Use (by non ARIM members) | 計測・分析/Advanced Characterization | - | 量子・電子制御により革新的な機能を発現するマテリアル/Materials using quantum and electronic control to perform innovative functions | - | 鉄鋼材料,電子顕微鏡/Electron microscopy,集束イオンビーム/Focused ion beam,電子回折/Electron diffraction,表面・界面・粒界制御/ Surface/interface/grain boundary control | 辰島 諒 | 北海道大学大学院工学院 材料科学専攻 先端高温材料工学研究室 |  |  | 機器利用/Equipment Utilization | - | ['HK-101：ダブル球面収差補正走査透過型電子顕微鏡', 'HK-301：環境セル対応透過電子顕微鏡', 'HK-302：電界放出形走査電子顕微鏡', 'HK-303：電界放出形電子プローブマイクロアナライザー', 'HK-304：集束イオンビーム加工・観察装置'] | 現在、フェライト系、オーステナイト系、Ni基合金等の耐熱合金が使用されており、それらの多くは主にクロミアスケールによって耐環境性を得ているが、高温機器の熱効率向上を達成するためには、熱力学的により安定なアルミナスケールの形成が望ましいと言える。しかしながら、現在、アルミナスケールを形成するオーステナイト系耐熱鋼の開発は進んでいない。そこで、私たちの研究グループでは、耐環境性と高温強度を両立したアルミナスケール形成オーステナイト系耐熱鋼の開発を目指しており、高温強度確保を目的として合金へのTi添加に着目している。本研究では高温強度向上に寄与するTi添加が合金の耐酸化性に及ぼす影響を調査した。加えて、合金へのNb添加量増加の影響についても調査を行った。 | Fe-25Ni-17Cr-5.7Al-1Nb-0Ti-0.02Zr, Fe-25Ni-17Cr-5.7Al-1Nb-1.0Ti-0.02Zr, Fe-25Ni-17Cr-5.7Al-2Nb-1.0Ti-0.02Zr (at.%)合金をアーク溶解法にて溶製し、作製した合金を真空中で1200℃、48時間均質加熱処理を施した。その後、真空中で1200℃、30分溶体化熱処理を施し、90%冷間圧延を行った。再度、真空中で1200℃、30分の熱処理を施した後、板材から試料を10x13x1mmに切り出し、表裏面を3μmまで研磨し酸化試験に供した。酸化試験はTGAを用いて800℃、空気中、最大100時間まで行った。酸化後のサンプルはXRF、FIB、STEMによって観察分析を行った。 | Fig. 1は800℃、100時間酸化後の酸化動力学の結果である。Fig. 1よりTi添加により酸化量が増加することが分かった。また、1Ti合金と2Nb合金の比較から、Nb添加量の増加は合金の耐酸化性向上に有効であることが分かった。Fig. 2は2Nb合金の酸化後の断面組織写真である。Fig. 2より、連続的なAlリッチ酸化物スケールが形成していることが分かる。以上の結果より、Nb添加量の増加はアルミナスケール形成に有効であることが分かった。 |  | [] | ['辰島諒, 林重成, 米田鈴枝, “オーステナイト系耐熱鋼のCr2O3スケール形成に及ぼすTiの影響”2022年度日本鉄鋼協会・日本金属学会両北海道支部合同冬季講演大会（北海道）, 令和5年1月20日', '辰島諒, 林重成, 米田鈴枝, “オーステナイト系耐熱鋼のCr2O3スケール形成に及ぼすNbとTiの影響” 日本金属学会2023年春季講演大会（北海道）, 令和5年3月20日'] | 0件 | 0件 | 1214 | 5z7yZZy2621Ni5ry
22HK0066 | 半導体ガスセンサ材料のナノ構造観察 | 北海道大学 / Hokkaido Univ. | 外部利用/External Use | 計測・分析/Advanced Characterization | - | 量子・電子制御により革新的な機能を発現するマテリアル/Materials using quantum and electronic control to perform innovative functions | - | 電子顕微鏡/Electron microscopy,電子分光,表面・界面・粒界制御/ Surface/interface/grain boundary control | 猪股 雄介 | 熊本大学 先端科学研究部 |  |  | 機器利用/Equipment Utilization | - | ['HK-201：X線光電子分光装置'] | 半導体ガスセンサは貴金属担持や酸素欠陥の導入によって増感が期待される。本研究では収差補正STEM測定を用いて、半導体ガスセンサの高感度化に寄与するナノ構造観察をおこなった。 | 液相合成手法を用いて白金を原子状に分散させたPt-ドープ酸化スズナノ結晶を調製した。X線光電子分光測定および収差補正STEM測定を用いて表面のキャラクタリゼーションをおこなった。 | X線光電子分光測定よりSn4+およびSn2+のピークが確認され、酸化スズが酸素欠陥により不定比状態となっていることが確認された。収差補正STEM測定からPtドープ酸化スズの表面局所構造を直接観測したところ、Pt原子近傍に酸素欠陥部位が確認された。このような局所サイトが酸化スズのセンサ特性向上に寄与していることが示唆された。 |  | [] | [] | 0件 | 0件 | 1213 | 5WJv2fCHlSKFuhAX
22HK0064 | 種々の合金上への耐高温コーティング | 北海道大学 / Hokkaido Univ. | 外部利用/External Use | 計測・分析/Advanced Characterization | - | 量子・電子制御により革新的な機能を発現するマテリアル/Materials using quantum and electronic control to perform innovative functions | - | 電子顕微鏡/Electron microscopy,集束イオンビーム/Focused ion beam,表面・界面・粒界制御/ Surface/interface/grain boundary control | 野口 学 | 株式会社 荏原製作所 | 西侃,Li Cong,水野真悟,眼目健翔,藤﨑大地,田村陸斗 | 原田真吾,内田悠,澤厚貴,遠堂敬史,森有子 | 機器利用/Equipment Utilization | - | ['HK-303：電界放出形電子プローブマイクロアナライザー', 'HK-304：集束イオンビーム加工・観察装置', 'HK-402：走査型透過電子顕微鏡', 'HK-302：電界放出形走査電子顕微鏡'] | 各種合金上への耐熱コーティングに関する研究のため、合金上に形成する酸化皮膜の組織観察および分析を北海道大学の設備を利用して行った。 | 集束イオンビーム加工・観察装置（JIB-4600F)を用いて、SEM観察やTEM観察用の試料を作製した。その試料を走査型透過電子顕微鏡(HD-2000)を用いて観察分析を行った。また、電界放出形電子プローブマイクロアナライザー(JXA-8530F)を用いて、酸化皮膜の元素マッピングや定量分析を行った。さらに、電界放出形走査電子顕微鏡(JSM-6500M)を用いて皮膜に対してEBSD分析を行った。 | 高温酸化・腐食により形成した酸化皮膜は薄く、また多孔質であることもあり、機械研磨による断面観察試料の作成が困難な場合があるが、FIBを用いることにより、皮膜を脱落させることなく観察試料の作製ができた。このように、種々の機器を利用することで様々な皮膜の詳細な組織観察と分析が可能となり、耐酸化コーティングに関する研究を遂行する上での重要なデータを取得できた。 |  | [] | ['米田鈴枝、田中成奈、宮腰康樹、古吟孝、石川栄司、野口学、林重成、Development of a new coating against high-tempearture erosion-corrosion in fluidized bed biomass boiler condition（口頭)、ICMCTF2022、令和4年5月23日', '藤崎大地、林重成、バナジウム炭化物の内方成長から外方成長への遷移（口頭）、日本金属学会秋期講演大会、令和4年9月23日', '西侃、林重成、箕田正、中島大希、宮﨑悟、耐熱アルミニウム合金の変形挙動に及ぼす種々の皮膜の影響、日本金属学会秋期講演大会、令和4年9月23日', '米田鈴枝、林重成、古吟孝、石川栄司、村末創、Erosion-corrosion behavior of Ni-5Cr-xFe alloys in fluidized bed biomass boiler condition（ポスター）、ISHOC-2022、令和4年10月18日', '藤崎大地、林重成、The mechanism of vanadium carbide layer formation by powder pack method（ポスター）、ISHOC-2022、令和4年10月18日', '西侃、林重成、箕田正、中島大希、宮﨑悟、The effect of oxide layer on creep deformation of heat-resistant Al alloy（ポスター）、ISHOC-2022、令和4年10月23日', '水野真悟、林重成、古垣孝志、米田鈴枝、Effect of chloride concentration on breakdown of a Cr2O3 scale formed on austenitic heat resistant steels embedding insimulated ash、ISHOC-2022、令和4年10月18日', '眼目健翔、林重成、米田鈴枝、山本涼太郎、High temperature corrosion behavior of martensitec steel in water vapor containing HCl、ISHOC-2022、令和4年10月18日', 'Li cong、林重成、米田鈴枝、High temperature corrosion behavior of Fe-Ni alloys embedded in silica sand containing alkali salts、日本金属学会北海道支部冬季講演大会、令和5年1月20日', '眼目健翔、林重成、米田鈴枝、山本涼太郎、SUS403ステンレス鋼の塩化水素含有高温水蒸気雰囲気中350℃における高温腐食挙動、日本金属学会春期講演大会、令和5年3月8日'] | 0件 | 0件 | 1211 | sSpe557R8GpyXU7c
22HK0062 | 原子レベルによる固体触媒の表面構造解析 | 北海道大学 / Hokkaido Univ. | 外部利用/External Use | 計測・分析/Advanced Characterization | - | 量子・電子制御により革新的な機能を発現するマテリアル/Materials using quantum and electronic control to perform innovative functions | - | 電子顕微鏡/Electron microscopy,表面・界面・粒界制御/ Surface/interface/grain boundary control | 山口 渉 | 大阪大学 大学院基礎工学研究科 物質創成専攻 | 中島清隆,菅沼学史 | 大多亮 | 機器利用/Equipment Utilization | - | ['HK-101：ダブル球面収差補正走査透過型電子顕微鏡'] | Reductiveamination of carboxylic acids naturally abundant is an important reaction forthe synthesis of alkylamines used in pharmaceuticals and surfactants. Therehave been reports on the use of stoichiometric amounts of hydride reagents asreductants. However, these methods suffer from generating a large amount ofwaste. In contrast, the use of H2 as a reductant results in a cleanreaction system that produces only water as a byproduct. Generally, it isdifficult to reduce carboxylic acids because of the low electrophilicity ofcarbonyl carbon atom, and the reported catalyst system requires severe reactionconditions such as high temperature and high H2 pressure. Therefore,the development of more active catalyst for highly efficient reductiveamination of carboxylic acids using hydrogen is highly desired. In this study,we found that Pt-Mo catalysts promoted this reaction under mild conditions. | Pt-Mo catalysts were prepared by the impregnationmethod. Scanning transmission electron microscopy(STEM) images with experimental maps were collected using aFEI Titan Cubed G2 60-300 instrument operated at 300 kV and equipped with aSuper-X energy-dispersive X-ray spectroscopy (EDX) detector. Elemental mappingbased on quantitative analysis of the EDX spectra was conducted using Espritsoftware. | High-AngleAnnular Dark Field (HAADF)-STEM images and elemental mapping of supported Pt-Mocatalysts show that Pt nanoparticles and Mo cluster species are highlydispersed on the support (Figure).This catalystis a solid catalyst, and so it can be easily recovered by filtration after thereaction and can be reused five times without the need for pretreatment.Furthermore, a wide range of carboxylic acids and amines successfully convertedto N-alkylated amines with goodfunctional tolerance. The Pt‒Mo/γ-Al2O3catalyst system offers a highly efficient and unique strategy for the selectiveand mild reductive amination of carboxylic acids to produce alkylated amines ina green manner. | This work was supported by JSPS KAKENHI GrantNo. 21K04776. | [] | ['Katsumasa Sakoda, Sho Yamaguchi, Takato Mitsudome, Tomoo Mizugaki, “Zirconium Oxide-Supported Pt–Mo Catalyst for the Selective Hydrodeoxygenation of Esters to Unsymmetrical Ethers”, 12th International Conference on Environmental Catalysis (ICEC2022), Kansai University, 2022.8.2.', 'Kazuto Ohashi, Sho Yamaguchi, Takato Mitsudome, Tomoo Mizugaki, “Efficient N-Alkylation of Amines Using Alcohols over an Air-stable Nickel-based Catalyst Supported on Hydroxyapatite”, Osaka-Kansai International Symposium on Catalysis (OKCAT2022) 2022, 11, 11.'] | 0件 | 0件 | 1209 | N8ScNrTkJ9C151os
22HK0060 | 液体金属環境下における耐環境性を改善させる機能性酸化被膜に関する研究 | 北海道大学 / Hokkaido Univ. | 外部利用/External Use | 計測・分析/Advanced Characterization | - | 量子・電子制御により革新的な機能を発現するマテリアル/Materials using quantum and electronic control to perform innovative functions | - | 電子顕微鏡/Electron microscopy,走査プローブ顕微鏡/Scanning probe microscopy,表面・界面・粒界制御/ Surface/interface/grain boundary control | 近藤 正聡 | 東京工業大学科学技術創成研究院ゼロカーボンエネルギー研究所 | 北村嘉規 | 大多亮 | 機器利用/Equipment Utilization | 技術補助/Technical Assistance | ['HK-101：ダブル球面収差補正走査透過型電子顕微鏡'] | 核融合炉ブランケットでは燃料増殖材として液体リチウム鉛合金の利用が検討されている。この液体リチウム鉛ブランケットでは構造材料の腐食が課題されてきた。FeCrAl合金は熱力学的に安定なα-Al2O3被膜を形成するため、液体リチウム鉛合金と優れた科学的共存性を示すと期待されている。しかし、1ミクロン程度の厚さの皮膜と液体リチウム鉛の化学的反応性は明らかにされていない。本研究の目的は、TITAN G2を用いて液体リチウム鉛に浸漬したFeCrAl合金を | 本研究では、東京工業大学において、ODS FeCrAl合金2種類と商業用FeCrAl合金を対象に高温の大気環境下で表面酸化処理を行い、1ミクロン程度の厚さのα-Al2O3被膜を形成させた。更に東京工業大学において、FIBを用いて剥片サンプルを作成し、そのサンプルを用いて北海道大学にてTITAN G2を用いたSTEM/EDX観察を実施した。 | FeCrAl合金上に形成されたα-Al2O3は気孔を有する外層と緻密な組織を有する内層を有している事がわかった。また、被膜の粒界上にはFeCrAl合金に微量に含まれる活性添加元素の酸化物が形成されていることがわかった。その他、被膜と基板金属上の界面の凹凸状態や被膜表面の析出物などの様子も明らかになった。現在成果をまとめた投稿論文を準備している。 | 本研究においてTITAN G2を用いたSTEM/EDX分析を実施するにあたり、北海道大学大学院工学研究院エネルギー・マテリアル融合領域研究センターの大多亮さまに丁寧に対応頂いた。感謝申し上げる。 | [] | [] | 0件 | 0件 | 1207 | 1jE15Q9cjUI5eBry
22HK0061 | 層状ペロブスカイト酸化物強誘電体の局所構造解析 | 北海道大学 / Hokkaido Univ. | 外部利用/External Use | 計測・分析/Advanced Characterization | - | 量子・電子制御により革新的な機能を発現するマテリアル/Materials using quantum and electronic control to perform innovative functions | 高度なデバイス機能の発現を可能とするマテリアル/Materials allowing high-level device functions to be performed | 強誘電体材料・デバイス,電子顕微鏡/Electron microscopy,電子回折/Electron diffraction,セラミックスデバイス/ Ceramic device,スピン制御/ Spin control,表面・界面・粒界制御/ Surface/interface/grain boundary control | 藤田 晃司 | 京都大学 大学院工学研究科 材料化学専攻 | 川崎 龍志,Wei YI | 大多 亮 | 技術代行/Technology Substitution | - | ['HK-101：ダブル球面収差補正走査透過型電子顕微鏡'] | 近年、Ruddlesden−Popper (RP) 相やDion−Jacobson (DJ) 相のようなペロブスカイト関連層状酸化物において、酸素八面体の回転や傾斜によって結晶構造の反転対称性が破れ、圧電性や強誘電性が発現することが理論と実験の両面から示されている。特に、酸素八面体の回転と傾斜に基づく二種類の構造歪みにより副次的にカチオンの極性変位が生じ強誘電性が発現する場合、強誘電相転移を駆動する主秩序変数は非極性構造歪み (酸素八面体の回転と傾斜) に関するパラメーターであり、電気分極は従秩序変数となる。このような強誘電体はハイブリッド間接型強誘電体と呼ばれ、最近研究が盛んに行われている。本研究では、新規強誘電体の探索ため、n = 2 RP型La2SrSc2O7の構造－特性相関を調べた。 | La2SrSc2O7は通常の高温固相反応法を用いて作製した。得られた試料に対して放射光X線回折 (SXRD) と粉末中性子回折 (NPD) 測定を行った。回折データに対してRietveld解析を行い、結晶構造を精密化した。結晶構造の反転対称性の破れを観察するため、光源としてNd: YAGピコ秒パルスレーザー (λ = 1064 nm) を用いて、光第二高調波発生 (SHG) を測定した。加えて、走査型透過電子顕微鏡(STEM) 観察を行った。 | 既報ではLa2SrSc2O7は室温で中心対称構造 (空間群Fmmm) をもつと報告されていたが[1]、最近の構造解析では極性構造の可能性が示唆されている[2]。今回、室温でのSXRDパターンとNPDパターンの指数付けと消滅則から、空間群はFmmmとは異なり、直方晶系のA21am (非中心対称、極性) かAmam (中心対称、非極性) のどちらかに絞られた。加えて、室温でSHGが観測されたことから、室温相の結晶構造はA21amに属すると決定された。構造精密化の結果、RP型構造のペロブスカイト層と岩塩層にはともにLa3+とSr2+が存在していることがわかった。このようなAサイトカチオンのランダム分布は、STEMの高角環状暗視(HAADF)像と元素マッピングからも確認された。 | 【参考文献】[1]Y. A. Titov et al., Dopov. Nats. Akad. Ukr., 155 (2009); [2] A. R. Sharits(2016). [Doctoral dissertation, Ohio State University].【謝辞】本研究の一部は、文部科学省委託事業ナノテクノロジープラットフォーム課題として北海道大学 微細構造解析プラットフォームの支援を受けて実施されました。HAADF-STEM観察では北海道大学超高圧電子顕微鏡室の大多亮氏に多大なる支援を受けました。ここに深く感謝いたします。 | [] | ['川崎龍志、Zhang Yang、Yi Wei、藤田晃司、赤松寛文、鳥居周輝 「ルドルスデン－ポッパー型スカンジウム酸化物における強誘電性」日本セラミックス協会 2023年年会（口頭発表）2023年3月'] | 0件 | 0件 | 1208 | 522GUKEtkUMvCFF9
22HK0057 | 6元系合金のTitan等による組織解析 | 北海道大学 / Hokkaido Univ. | 外部利用/External Use | 計測・分析/Advanced Characterization | - | 量子・電子制御により革新的な機能を発現するマテリアル/Materials using quantum and electronic control to perform innovative functions | マルチマテリアル化技術・次世代高分子マテリアル/Multi-material technologies / Next-generation high-molecular materials | 蓄電関連材料, ハイエントロピー合金,電子顕微鏡/Electron microscopy,イオンミリング/Ion milling,ハイエントロピー材料/ High entropy material,表面・界面・粒界制御/ Surface/interface/grain boundary control | 加藤 隆彦 | 名古屋大学 未来社会創造機構 マテリアルイノベーション研究所 | 加藤 隆彦 | 柴山環樹,大多亮,平井直美 | 機器利用/Equipment Utilization | - | ['HK-101：ダブル球面収差補正走査透過型電子顕微鏡', 'HK-401：収差補正走査型透過電子顕微鏡'] | 本研究は、HEA（High-Entropy Alloy）の合金設計手法（パラメータ法）を応用したマルチフェーズ合金の創生と、フッ化物電池電極材料への適用性検討を目的とする。溶解法により6元系バルク合金を試作し、合金中の金属・合金相の組織形成状況を丹念に調べると共に、電池特性との相関関係を調査することにより、新しい電池材料を開発する。 | HEA（High-Entropy Alloy）の合金設計手法（パラメータ法）を用いて試作した多元系バルク合金中の金属・合金相の組織形成状況を電子顕微鏡等により調査する。 | 多元系バルク合金中の金属・合金相の組織形成状況を電子顕微鏡等により調査した結果、目的の新規マルチフェーズから構成される合金であることが検証できた。今後、構造解析データの一部として使用し、さらに電池特性との相関関係をMI等により追及する予定である。 | 北海道大学の柴山環樹先生（教授）およびARIM事業に従事されている関係者様には懇切丁寧なサポートを賜りました。この場をお借りし御礼申し上げます。 | [] | ['NEDO RISING３プロジェクトの内部報告書などに活用した。'] | 0件 | 0件 | 1204 | vFc9K9jTTOJpAj7u
22HK0058 | 炭素素材担持CoCN4 CO2還元触媒のSTEM観察 | 北海道大学 / Hokkaido Univ. | 内部利用（ARIM事業参画者以外）/Internal Use (by non ARIM members) | 計測・分析/Advanced Characterization | - | 量子・電子制御により革新的な機能を発現するマテリアル/Materials using quantum and electronic control to perform innovative functions | - | 電子顕微鏡/Electron microscopy,表面・界面・粒界制御/ Surface/interface/grain boundary control | 朝倉 清高 | 北海道大学触媒科学研究所 | 朝倉清高,山中一郎 | 柴山環樹,大多亮 | 機器利用/Equipment Utilization | - | ['HK-101：ダブル球面収差補正走査透過型電子顕微鏡'] | CO2を分離回収し資源として有効活用するカーボンリサイクル技術は、2021 年6 月に策定された「2050 年カーボンニュートラルに伴うグリーン成長戦略」において、カーボンニュートラル社会を実現するためのキーテクノロジーとして位置付けられている。本触媒はCO2を電解還元し、有用なCOや炭化水素にする触媒である。その構造や集合状態を知るために、HR-STEMの測定を行う。 | グラファイト担持CoP4VPｙ硝酸洗浄処理後のサンプルをCuメッシュにのせて、測定した。Titan3G2 60-300（FEI）加速電圧300ｋVにて、STEM, TEM、EELS, EDXを測定した。 | TEM測定により、グラファイトの層状構造が見えた。残念ながら炭素の原子像はみえないため、Coの周辺構造はわからなかった。 同視野のCoとNのEDSマッピングについては、感度が足りずノイズと区別ができなかった。Coの周りにいるNも捉えることが難しかった。EDSではClとSiが検出されたが、Clの起源は不明であった。EELS（視野175nm）でCoおよびNを観測した。STEMにより明る輝点（Co)が観測され、原子状であることがわかった。輝点は動き、結合や乖離する様子を直接観察することができた。 | 北海道大学工学研究院の柴山環樹先生、大多亮さんに測定をお願いしました。この場を借りて御礼もうしあげます。 | [] | [] | 0件 | 0件 | 1205 | 255gCU5qrsg5Dw8m
22HK0063 | 高分子ゲル網目の3次元直接観察 | 北海道大学 / Hokkaido Univ. | 内部利用（ARIM事業参画者以外）/Internal Use (by non ARIM members) | 計測・分析/Advanced Characterization | - | 量子・電子制御により革新的な機能を発現するマテリアル/Materials using quantum and electronic control to perform innovative functions | マルチマテリアル化技術・次世代高分子マテリアル/Multi-material technologies / Next-generation high-molecular materials | 高分子系生体材料、エラストマー,電子顕微鏡/Electron microscopy,高機能ハイドロゲル/ Highly functional hydrogel,表面・界面・粒界制御/ Surface/interface/grain boundary control | Kiyama Ryuji | 北海道大学大学院先端生命科学研究院 | 野々山貴行 |  | 技術代行/Technology Substitution | - | ['HK-101：ダブル球面収差補正走査透過型電子顕微鏡'] | ハイドロゲルは多量の水を溶媒として含んだ高分子網目材料であり、生体と類似した性質を示すことから生体材料としての応用が期待されている。しかしながら、柔らかく細い高分子一本鎖からなるハイドロゲルのナノスケール構造を顕微鏡で直接観察することはこれまで達成されておらず、大きな課題であった。以前我々はハイドロゲル用の新規固定・染色法を開発することでナノスケール網目構造のTEM観察に成功した。本実験の目的は作製したサンプルをARIM所属の施設においてSTEMトモグラフィー観察することでハイドロゲルの三次元網目構造を詳細に解き明かすことである。 | 組成を変えて作製した数種類の化学合成ハイドロゲルについてSTEMトモグラフィー観察を行い、得られたデータを基に網目サイズなどの重要なパラメータを解析する。 | 網目サイズの異なる三種類のハイドロゲルについてSTEMトモグラフィー観察を行い、三次元網目構造の画像データを得ることに成功した。しかし網目構造の場所による不均一性が大きいことが分かった為、現在は同一サンプルの複数箇所を測定することでデータ数を増やしている。今後、得られたデータから平均網目サイズなどを研究協力者と共に解析予定である。 | 参考文献Ryuji Kiyama, et al., Adv.Mater., 35, 2208902 (2023). | ['Ryuji Kiyama, Nanoscale TEM Imaging of Hydrogel Network Architecture, Advanced Materials, 35, (2022).\nDOI: https://doi.org/10.1002/adma.202208902'] | [] | 0件 | 0件 | 1210 | TPBid87F1p9a14zu
22HK0059 | グラフェンナノサポートを利用した単原子制御 | 北海道大学 / Hokkaido Univ. | 内部利用（ARIM事業参画者以外）/Internal Use (by non ARIM members) | 計測・分析/Advanced Characterization | 加工・デバイスプロセス/Nanofabrication | 量子・電子制御により革新的な機能を発現するマテリアル/Materials using quantum and electronic control to perform innovative functions | - | グラフェン、単原子、単分子,電子顕微鏡/Electron microscopy,走査プローブ顕微鏡/Scanning probe microscopy,電子分光,CVD,スパッタリング/Sputtering,原子薄膜/ Atomic thin film,表面・界面・粒界制御/ Surface/interface/grain boundary control | 山崎 憲慈 | 北海道大学大学院 工学研究院 応用物理学部門 ナノバイオ工学研究室 | 横山大聖,榊翔太 | 大多亮,平井直美 | 機器利用/Equipment Utilization | - | ['HK-101：ダブル球面収差補正走査透過型電子顕微鏡', 'HK-401：収差補正走査型透過電子顕微鏡'] | 孤立した金属単原子の分散体は“単原子触媒”として次世代の触媒材料として注目が集まっている。申請者はこれまでにプラズマスパッタリングによるグラフェン表面への白金（Ｐｔ）単原子の分散手法を報告している。さらに、スパッタリング中に窒素を添加することで、単原子の形成率が向上することを報告している。本課題では白金の他に金の単原子スパッタリングと、スパッタリングされた単原子の加熱耐性を明らかにし、触媒材料としての安定性評価を行った。 | 化学気相成長（CVD）装置によって単層グラフェンを銅箔上に作成後、PMMAなどのポリマーを使用しない方法によりTEMグリッドに転写した。その後、プラズマスパッタリングによって、Pt単原子の分散体をグラフェン表面に形成した。加熱前後のPt単原子分散状態を収差補正透過型電子顕微鏡（80kV、Titan Cubed G2 60-300, JEM-ARM200F）によって観察した。 | Fig.１にPt単原子分散体の加熱前後の走査透過型電子顕微鏡（STEM）像を示す。(a)は100℃で1時間アルゴン雰囲気加熱した場合で、Pt単原子はほとんど凝集しておらず、単原子状態を保っていることがわかった。(b)は同様の雰囲気で400℃1時間加熱した場合であるが、Pt単原子が凝集していることがわかった。結晶構造に由来する格子縞も観察された。一方で、TEMの加熱ホルダーを使用してサンプルの加熱を行った場合には、700℃程度の高温でもPtの凝集がほとんど起こらないという結果も得られた。Ptが単原子状態で分散している場合にはグラフェン表面に存在するナノグラフェンのステップエッジに吸着していることで、単原子状態を維持していることがわかっている[1]。STEM観察結果からはPt単原子の凝集は吸着サイトであるナノグラフェンの変形によって誘起されていることが推測されている。ナノグラフェンが変形しにくい条件下での観察ではTEMの加熱ホルダーを用いた1000℃程度の加熱後もほとんど凝集が起こらないことが確認された。 | [1] K. Yamazaki, et al., J. Phys. Chem. C. 122, (2018) 27292. | ['Akio Suzuta, In Situ Observation of the Motion of Platinum and Gold Single Atoms on Graphene Using Aberration-Corrected Electron Microscopy, The Journal of Physical Chemistry C, 126, 12780-12789(2022).\nDOI: 10.1021/acs.jpcc.2c02356'] | ['山崎 憲慈,守屋 理, 杉本 崚 "グラフェン表面に形成したPt単原子分散体の原子分解能イメージング" 第58回応用物理学会北海道支部／第19回日本光学会北海道支部合同学術講演会, 令和5年1月7日', '守屋 理, 山崎 憲慈 "グラフェン上に分散されたPt単原子、クラスターの加熱安定性" 第58回応用物理学会北海道支部／第19回日本光学会北海道支部合同学術講演会, 令和5年1月7日'] | 0件 | 0件 | 1206 | Cg77i9ai62Rz9Fgo
22HK0055 | プラズマ照射処理等を施した各種材料の物性評価 | 北海道大学 / Hokkaido Univ. | 内部利用（ARIM事業参画者以外）/Internal Use (by non ARIM members) | 計測・分析/Advanced Characterization | - | 量子・電子制御により革新的な機能を発現するマテリアル/Materials using quantum and electronic control to perform innovative functions | - | 電子顕微鏡/Electron microscopy,電子分光,表面・界面・粒界制御/ Surface/interface/grain boundary control | Yamauchi Yuji | 北海道大学大学院工学研究院 応用量子科学部門 | 越崎直人,西尾謙臣,吉澤碧維,千石海斗,光田太一,川崎祐奈 | 鈴木啓太,原田真吾 | 機器利用/Equipment Utilization | - | ['HK-302：電界放出形走査電子顕微鏡', 'HK-202：オージェ電子分光装置'] | プラズマ照射処理などを金属などの各種材料に施し、ガス滞留挙動などの物性を評価し、表面形状、表面組成との相関について検討する。 本稿では一例として「短期間で再利用可能な核融合炉用バナジウム合金の重水素透過特性」に関する成果について述べる。本研究では不純物濃度や組成の異なる試料に対し新型バナジウム(V)合金の重水素透過(D)挙動を調査した。 | 製作した実験装置は、真空チャンバー内に設置した試料を加熱し、ガスの透過速度を定量する機構を有する。高温領域加熱のためにVCR®︎メタル・ガスケット式面シール継手を用いて試料を配管内に固定し、所定の実験温度まで加熱した。 試料として、厚さ0.25 ㎜、直径11.5 ㎜の円板状の旧型V合金NIFS-HEAT-2(NH2)および不純物が少ない新型V合金L44, H44を用いた。前処理として硫酸-メタノール溶液を用いた電解研磨、焼なまし(真空中脱ガス: 1273 K, 1 h)を行った。前処理の後、D透過実験を行った。透過実験時の温度を673 K, 773 K, 873 K, 973 Kとした。その後、上流側にDガスを定常圧力(5000 Pa)まで導入し、下流部に透過したD透過速度を四重極質量分析計により評価した。試料表面状態および内部状態変化の影響を調べるため、昇温時(673 K→973 K)と降温時(973 K→673 K)のD透過速度を評価した。また、温度変化および試料表面状態の透過挙動への影響を検討するため、表面・内部状態を調査した。上記実験とは別に脱ガス前・後試料を用意し、オージェ電子分光法(AES；HK-202)にて試料組成や分布を調査した。 | 不純物濃度が異なる3つの試料を使用した透過実験により、透過係数はNH2≈H44>L44となった。また、タイムラグ法[2]より算出した拡散係数は、NH2>H44>L44となり、過去にロシアで作製されたV合金(V-4Cr-4Ti)と近い値をとることがわかった 。さらにこれらより、見かけの透過の活性化エネルギーとタイムラグ法より算出した見かけの拡散の活性化エネルギーを得た。 AESによって取得した断面画像より、真空中脱ガスが原因と思われるバルク中のチタン(Ti)析出が確認され、Ti(C,N,O)化合物として存在することがわかった。また、Ti化合物は結晶粒界に存在し、帯状の集合が見られた。 先行研究との比較を(1)昇温、(2)降温時に分けて考察する。(1)昇温時は、焼なまし試料との比較より、全ての試料が真空中脱ガスによって生じた表面Ti酸化物の影響を受けることがわかった。(2)降温時は、焼なまし試料および 機械研磨のみ試料との比較より、L44試料のみが表面Ti酸化物の影響を受けることがわかった。一方でNH2, H44試料は清浄な表面であり、表面酸化物の影響をほとんど受けないことがわかった。 これら昇温・降温時の挙動と、L44試料のみが他二つに比べて酸素組成比が大きいことより、不純物量変更による透過特性変化は、表面およびバルク中のTi酸化物の影響を受ける。これには試料中の酸素組成比が影響すると考えられる。 透過の律速過程に着目すると、昇温時は全ての試料が焼なまし試料(表面反応律速)と近い傾きをとり、降温時はNH2, H44試料が拡散律速と近い傾きをとることから、温度上昇に伴いTi酸化物の還元が進んだことで律速過程が変化することがわかった。これは見かけの透過・拡散の活性化エネルギーが、昇温時よりも降温時の方が小さいことからもわかる。 真空中脱ガスでバルク中へのTi析出が見られることおよびTi酸化物のトラップ効果を考慮する必要があることが指摘されていることから、透過特性が表面のみならずバルク中のTi化合物の影響を受けたと考えられる。 |  | [] | ['西尾謙臣、山内有二、富岡智、松本裕、東直樹、"カビ様臭原因物質2,4,6-Trichloroanisoleの大気圧プラズマ照射による除去"、プラズマ・核融合学会\u3000第39回年会、令和4年11月', '吉澤碧維、山内有二、長坂琢也、富岡智、松本裕、東直樹、"短期間で再利用可能な核融合炉用バナジウム合金の重水素透過特性"、プラズマ・核融合学会\u3000第39回年会、令和4年11月'] | 0件 | 0件 | 1202 | 2hmL4Bg34035Q761
22HK0054 | 反応物・乾燥物の赤外線吸収帯で放射するエミッタの研究開発と放射効果の実証 | 北海道大学 / Hokkaido Univ. | 外部利用/External Use | 加工・デバイスプロセス/Nanofabrication | 計測・分析/Advanced Characterization | 量子・電子制御により革新的な機能を発現するマテリアル/Materials using quantum and electronic control to perform innovative functions | - | 電子顕微鏡/Electron microscopy,スパッタリング/Sputtering,ALD | 近藤 良夫 | 日本ガイシ株式会社 | 戸谷 剛,小田島 聡 |  | 機器利用/Equipment Utilization | 技術代行/Technology Substitution | ['HK-610：コンパクトスパッタ装置', 'HK-617：原子層堆積装置（粉末対応型）', 'HK-609：ヘリコンスパッタリング装置', 'HK-626：光学干渉式膜厚計', 'HK-404：超高分解能電界放出形走査電子顕微鏡'] | 反応物の波長4.76μm（2100cm-1）の赤外線吸収帯に赤外線を放射するエミッタの実現を目的に，金属ー絶縁体ー金属（MIM）構造を持つ波長制御エミッタ（面積:50 mm×50 mm）の作製を行った。 | MIM構造の作製手順と利用した機関をFig.1に示す。北海道大学のコンパクトスパッタでCrとAuをスパッタし，原子層堆積装置（ALD）でアルミナAl2O3を堆積させた後，東京大学で電子線描画を行い，北海道大学で現像後，ヘリコンスパッタを用いて，CrとAuをスパッタし，リフトオフすることでMIM構造を作製している。 | 作製したMIM構造の垂直放射率をFig.2に示す。Fig.2のCenter_#1, #2は，50 mm角の中心付近を測定された1回目と2回目の垂直放射率を示す。作製したMIM構造の垂直放射率が，目標とした波長域(4.76μm付近)で大きくなっていることが分かる。 | 本研究は，北海道大学との共同研究にて実施しました。北海道大学以外に東京大学のマテリアル先端リサーチインフラに登録されている装置を利用しています。本研究を実施するにあたり，北海道大学の佐々木 仁 様，松尾 保孝 様 に大変お世話になりました。基板のカットについては，北海道大学の纐纈 ゆかり 様に技術代行していただきました。記して謝意を表します。 | [] | ['棚田 慶崇, 戸谷 剛, 小林 一道, 近藤 良夫，連続励起された水の分子内振動から分子間振動への緩和，第59回日本伝熱シンポジウム，D133，2022年5月18日'] | 0件 | 0件 | 1201 | G1SxicDSSI2RSFy0
22HK0053 | 赤外線励起による溶剤の分子内振動の緩和と溶剤乾燥に効果的な赤外線吸収波長帯の解明 | 北海道大学 / Hokkaido Univ. | 内部利用（ARIM事業参画者以外）/Internal Use (by non ARIM members) | 加工・デバイスプロセス/Nanofabrication | 計測・分析/Advanced Characterization | 量子・電子制御により革新的な機能を発現するマテリアル/Materials using quantum and electronic control to perform innovative functions | 次世代ナノスケールマテリアル/Next-generation nanoscale materials | ALD,スパッタリング/Sputtering,EB,電子顕微鏡/Electron microscopy,表面・界面・粒界制御/ Surface/interface/grain boundary control,原子層薄膜/ Atomic layer thin film | 戸谷 剛 | 北海道大学 大学院工学研究院 機械・宇宙航空工学部門 | 後藤凌平,棚田慶崇 | 佐々木 仁,纐纈 ゆかり,松尾 保孝 | 機器利用/Equipment Utilization | 技術代行/Technology Substitution | ['HK-610：コンパクトスパッタ装置', 'HK-617：原子層堆積装置（粉末対応型）', 'HK-609：ヘリコンスパッタリング装置', 'HK-626：光学干渉式膜厚計', 'HK-603：超高速スキャン電子線描画装置(130kV)'] | 水の効果的な乾燥を目的に，水の変角振動（波長：6.06μm，波数：1650cm-1）と同じ波長の赤外線を放射する金属ー絶縁体ー金属（MIM）構造を持つ波長制御エミッタ（50mm×50mmの面積）の作製を行った。 | MIM構造の作製手順と利用した機関をFig.1に示す。北海道大学のコンパクトスパッタでCrとAuをスパッタし，原子層体積装置（ALD）でアルミナAl2O3を堆積させた後，東京大学で電子線描画を行い，北海道大学で現像を行った後，ヘリコンスパッタを用いて，CrとAuをスパッタし，リフトオフすることでMIM構造を作製している。 | 作製したMIM構造の垂直放射率をFig.2に示す。Fig.2のNo.1〜4は，4 inchダミーウエハから切り出された25mm角のサンプルを表す。作製したMIM構造の垂直放射率が，No.1〜4のサンプルとも，目標とした波長域（6.06μm付近）で大きくなっていることが分かる。 | 本研究は，日本ガイシ株式会社との共同研究にて実施しました。北海道大学以外に東京大学のマテリアル先端リサーチインフラを利用しています。北海道大学の設備を利用するにあたり，北海道大学の佐々木 仁 様，松尾 保孝 様に大変お世話になりました。基板のカットについては，北海道大学の纐纈 ゆかり 様に技術代行していただきました。記して謝意を表します。 | [] | ['棚田 慶崇, 戸谷 剛, 小林 一道, 近藤 良夫，連続励起された水の分子内振動から分子間振動への緩和，第59回日本伝熱シンポジウム，D133，2022年5月18日'] | 0件 | 0件 | 1200 | o4sxTa9LnnKdAHjT
22HK0051 | 特殊環境下に最適な防錆剤の研究 | 北海道大学 / Hokkaido Univ. | 外部利用/External Use | 計測・分析/Advanced Characterization | - | 量子・電子制御により革新的な機能を発現するマテリアル/Materials using quantum and electronic control to perform innovative functions | - | X線回折/X-ray diffraction,電子分光,表面・界面・粒界制御/ Surface/interface/grain boundary control | 大谷 恭平 | 福島研究開発部門 廃炉環境国際共同研究センター 炉内状況把握ディビジョン 特殊環境腐食研究グループ |  | 吉田すずか,鈴木啓太,坂入正敏 | 機器利用/Equipment Utilization | - | ['HK-201：X線光電子分光装置'] | 循環用配管等における淡水中の炭素鋼の腐食は設備保全の観点から重要な課題である．炭素鋼の腐食速度は主に溶存酸素濃度や塩化物イオン濃度等に依存すると考えられており，これらの影響を抑制する腐食抑制剤（インヒビター）が開発されてきた．モリブデン酸ナトリウム（Mo酸二Na）は酸素を含む中性溶液中で有効な毒性の低い酸化型インヒビターとして報告されているが，塩化物イオン存在下では腐食抑制に多量の添加を要するため環境負荷や保全費用の観点から使用量を低減する必要がある．これまでの利用者らの研究から排水基準が無く毒性の低いAlイオンはMo酸二Naの腐食抑制効果を向上できると考えられるが，これまでにAlイオンとMo酸二Naにより形成した炭素鋼表面の皮膜に関する研究は報告されていない．そこで、北海道大学光電子分光研究室の光電子分光分析装置（XPS）を用いて炭素鋼表面に形成した保護皮膜の分析を実施した。 | 実験方法：NaCl溶液にインヒビターである乳酸AlとMo酸二Naを混合して添加した溶液に炭素鋼試験片を2時間浸漬して分析用試料とした。乳酸AlとMo酸二Naの混合比率はモル比で1：1、3：1、1：0の3種類で実施した。XPSを用いて表面皮膜のワイドスペクトルを取得した後、深さ方向のデプスプロファイルを測定した。 | 利用者の所属機関において実施した炭素鋼試験片の観察および浸漬腐食試験により算出した腐食減量より、乳酸AlとMo酸二Naを3：1の割合で添加した溶液は添加していない溶液に比べて腐食速度が抑制されていることは明らかになっていた。そこで、北海道大学光電子分光研究室のXPSによる表面ワイドスペクトル測定より、最表面にはAl、Mo、O、Cが存在していることを示すピークが検出されたが、素地炭素鋼由来のFeのピークは検出されなかった。そのため、保護皮膜は鉄を十分に覆い隠している可能性が考えられる。そこで、次に深さ方向のデプスプロファイルを測定した。デプスプロファイルの結果より、炭素鋼表面にはFeを含まずAlおよびMoからなる厚さおよそ100 nmの酸化物もしくは水酸化物被膜が形成していることが明らかになった。また乳酸AlとMo酸二Naを1：1もしくは1：0のモル比で混合添加した溶液の腐食速度は3：1のケースに比べて速く、XPSのデプスプロファイルの結果から3：1の場合と異なり表面からFeを含んでいることが明らかとなった。そのため、1：1と1：0の溶液では3：1に比べると素地のFeが検出されるような保護性の低い被膜が形成していたことが明らかになった。以上より、3：1の比率の溶液において被膜は炭素鋼にもともと存在する酸化物被膜がNaCl溶液中で破壊される前に表面にAlおよびMoからなる被膜が形成していると考えられ、このような保護被膜が形成することに起因して腐食抑制効果を発揮したと考えられる。以上より、XPSを用いた分析により表面に形成している保護皮膜の組成や素地炭素鋼の溶出について明らかになり、乳酸AlおよびMo酸二Naにより炭素鋼の腐食速度が抑制される理由を解明することができた。 |  | [] | ['Corrosion mechanisms of Carbon Steel in the Simulated Air/Solution Interface', 'マイクロメートルオーダーで制御された流動液膜下における炭素鋼の腐食挙動'] | 0件 | 0件 | 1198 | oNN8TNm6EICSCpMk
22HK0050 | 放射線場でのマルチ型同時計測法の開発とイノベ―ション物質の創製に向けて | 北海道大学 / Hokkaido Univ. | 外部利用/External Use | 計測・分析/Advanced Characterization | 物質・材料合成プロセス/Molecule & Material Synthesis | 量子・電子制御により革新的な機能を発現するマテリアル/Materials using quantum and electronic control to perform innovative functions | マルチマテリアル化技術・次世代高分子マテリアル/Multi-material technologies / Next-generation high-molecular materials | ハイエントロピー合金、磁区構造、元素分布、結晶構造像、照射損傷、構造材料、イノベーション,電子顕微鏡/Electron microscopy,集束イオンビーム/Focused ion beam,電子回折/Electron diffraction,スピン制御/ Spin control,表面・界面・粒界制御/ Surface/interface/grain boundary control,ハイエントロピー材料/ High entropy material | 若井 栄一 | 日本原子力研究開発機構 Ｊ－ＰＡＲＣセンター | 若井栄一,豊田晃大,石田卓 | 大多亮,谷岡隆志,大久保賢二 | 機器利用/Equipment Utilization | - | ['HK-101：ダブル球面収差補正走査透過型電子顕微鏡', 'HK-103：マルチビーム超高圧電子顕微鏡', 'HK-105：集束イオンビーム加工装置'] | 科研費研究において、放射線場でのマルチ型同時計測法の開発とイノベ―ション物質の創製に向けた研究開発のために、ARIMを利用して、これらの中で実施した新計測法の開発、及び物質の諸特性やその変化、放射線の影響等を解析する。 | 主に次の2点についての実験を実施した。１．電子顕微鏡(Titan3 G2)や集束イオンビーム加工装置を利用して、以下の複数の材料の解析を実施した。（１）鉄系ハイエントロピー合金(HEA)や次世代炉構造材料の結晶構造配列とその領域の元素分布状態等や磁区構造の解析、及び同物質に対して2重イオン照射（セルフイオン＋ヘリウムイオン）で照射した材料の照射損傷の解析。（２）レーザー照射した物質の微細組織や構造変化の解析及び電気抵抗測定等の相関評価。（３）チタン合金においては、室温で10dpaまでのイオン照射した場合の照射損傷の解析。２．マルチビーム超高圧電子顕微鏡（ＡＲＭ－1300）を利用して、次世代炉の構造材料の高温での電子線照射による損傷組織と析出物の変化の解析を実施した。 | 得られた主な結果と考察を以下に示す。１（１）本ARIMの装置の特性を活かして、鉄系ハイエントロピー合金(HEA)や次世代炉構造材料の諸特性がかなり明らかにされた。また、照射したHEAでは、この物質に特徴的な歪みの状態がかなりミクロなレベルで変化することが分かった。（２）レーザー照射した物質の微細組織や構造変化の解析により、レーザーによる転位の導入や微細組織の変化が観察され、電機抵抗測定法との相関評価ができた。（３）イオン照射したチタン合金の照射硬化挙動（耐照射性含む）をナノインデンター等で調べた結果を考察するために、本ARIMによる詳細な微細構造や相の安定性等を解析して、その原因が徐々に明らかになってきた。２．マルチビーム超高圧電子顕微鏡（ＡＲＭ－1300）の電子線照射とその場観察の結果から、次世代炉の候補の構造材料に関する高温での照射損傷挙動を調べることができた。 | 本研究は、科研費研究（21H04668, 21H04480）の助成を受けました。また、ＡＲＩＭを利用した実験の遂行において、北海道大学の関係者の皆様に感謝致します。 | [] | ['若井栄一、叶野翔、石田卓、牧村俊助、柴山環樹、涌井隆, ”Ti合金のイオン照射した硬化挙動と微細組織の解析”, 第171回日本金属学会（福岡市）, 令和4年9月23日', 'Eiichi Wakai, Hiroyuki Noto, Tamaki Shibayama, Yosuke Iwamoto, Koichi Sato, Takashi Wakui, Kazuyuki Furuya, Masami Ando, Yukihiro Yano, Maya Yoshikawa, Kodai Toyoda, Takashi Onizawa, ’Fabrication and Characterization of iron-based and tungsten based high-entropy alloy’, The Nuclear Materials Conference, 2022 (Ghent Belgium), Oct. 26, 2022.', '若井栄一、能登裕之、石田卓、牧村俊助、柴山環樹、中川祐貴、佐藤紘一、叶野翔、岩元洋介、涌井隆、豊田晃大、鬼澤高志、”高放射線環境下等で使用するイノベーション物質の創製に向けて --ハイエントロピー合金、高密度ナノクラスター、TiC添加法など-”, 材料照射研究会2022（仙台市）、令和4年12月9日', '若井栄一、叶野翔、石田卓、牧村俊助、 柴山環樹、涌井隆, ”鉄系、 チタン系 、タン グステタン グステ系ハイエントロピ ー合金 の作製 と特性評価”、第172回日本金属学会（東京）、令和5年3月7日', "Eiichi Wakai, Hiroyuki Noto, Taku Ishida, Sho Kano, Shunsuke Makimura, Takaki Shibayama, 'Titanium-Based High Entropy Alloys and Industrial Titanium Alloy', 15th International workshop on Spallation Materials Technology (Santa Fe, US), March 6-9, 2023.", "Eiichi Wakai, Hiroyuki Noto, Kazuyuki Furuya, Masami Ando, Takashi Wakui, Shunsuke Makimura, Taku Ishida, Tamaki Shibayama, Takaharu Kamada, 'Iron-Based High Entropy Alloys', 15th International workshop on Spallation Materials Technology (Santa Fe, US), March 6-9, 2023.", "Eiichi Wakai, Hiroyuki Not, Tamaki Shibayama, Sho Kano, Kazuyuki Furuya, Masami Ando, Takaharu Kamada, Taku Ishida, Shunsuke Makimura, 'Irradiation Damage Behaviors in Innovative Materials of Iron-based High Entropy Alloy and MA-HIPed W-TiC', Journal of Nuclear Materials, submitted on Feb. 28, 2023.", "Eiichi Wakai, Hiroyuki Not, Tamaki Shibayama, Kazuyuki Furuya, Takashi Wakui, Masami Ando, Takaharu Kamada, Shunsuke Makimura, Taku Ishida, 'Recent improvement and evaluation of radiation resistance and magnetic properties of high entropy alloys and their applications', Science Talks, submitted on Jan. 31, 2023."] | 0件 | 0件 | 1197 | 12EVtBWjB0HtfBpS
22HK0049 | 半導体量子ドットを用いた光スピン機能性素子の作製 | 北海道大学 / Hokkaido Univ. | 内部利用（ARIM事業参画者以外）/Internal Use (by non ARIM members) | 計測・分析/Advanced Characterization | - | 量子・電子制御により革新的な機能を発現するマテリアル/Materials using quantum and electronic control to perform innovative functions | - | 電子顕微鏡/Electron microscopy,集束イオンビーム/Focused ion beam,スピントロニクス/ Spintronics,量子効果/ Quantum effect | 村山 明宏 | 北海道大学大学院情報科学研究院 情報エレクトロニクス部門 | 樋浦諭志,高山純一 | 大多亮,澤厚貴,遠堂敬史 | 機器利用/Equipment Utilization | - | ['HK-101：ダブル球面収差補正走査透過型電子顕微鏡', 'HK-304：集束イオンビーム加工・観察装置'] | 複合ビーム加工観察装置FIB-SEM JIB-4600F/HKD（日本電子）によるバルクピックアップ法を用いて、半導体ナノ構造の断面観察用薄片試料を作製した。その後、高分解能3次元構造評価装置Titan（日本エフイー・アイ）による高分解能STEM/TEM観察およびEDSによる元素分析を行い、試料の微細構造解析を行った。 | In組成の異なるInGaAs/GaAs量子ドットならびにAlGaAsバリアに埋め込まれたIn0.55Ga0.45As量子ドットを分子線エピタキシー法によりGaAs基板上にエピタキシャル成長させた。In組成の異なるInGaAs量子ドットについては、In組成を40%, 70%, 100%と変化させ、量子ドットを埋め込むGaAsキャップ層はIn-Ga相互拡散を抑制するために高速で成長した。In0.55Ga0.45As量子ドットを埋め込むAlGaAsバリアのAl組成は0%から30%まで変化させた。これらの試料を、FIBを用いたバルクピック法などにより断面観察用薄片試料として加工した。本試料は、FIBのイオンビームによる損傷を受けやすいため、FIBにより作成した薄片試料をイオンミリングによる表面処理により損傷を受けた部位を取り除いた。この際、エッチング残渣が試料へ再付着しないよう様々な対策を行った。作製した薄片試料の成長条件による形状や組成の違いを観察するため、高分解能3次元構造評価装置Titan（日本エフ・イー・アイ）によって、Bright-Field-STEM, HAADF-STEM, EDS-STEMにより構造分析を行った。 | STEM観察の結果から、我々の装置で成長した半導体ナノ構造について、高品質な結晶が成長できていることが確認された。コントラストがつきにくい量子ドットも明瞭な像が得られた。その結果、高速で埋め込んだInGaAs量子ドットについては、ドットのIn組成を変えてもアスペクト比はほとんど変化しないことがわかった。また、AlGaAsバリアに埋め込まれたInGaAs量子ドットについては、サイズが不均一な量子ドットが形成されやすいことがわかった。さらに、量子ドットの成長に先立って形成される平坦薄膜層（濡れ層）の高さを詳細に評価することができた。 | 本研究は、日本学術振興会による科学研究費助成事業の支援を受けて実施された。 | [] | ['Sohsuke Izumi, Satoshi Hiura, Junichi Takayama, Akihiro Murayama, "Structural and optical properties of InAs quantum dots capped with GaAs grown at different rates", The 22nd International Vacuum Congress (Sapporo), 令和4年9月13日', '和泉蒼翼, 樋浦諭志, 高山純一, 村山明宏, "高速成長GaAsキャップ層をもつInGaAs量子ドットの円偏光発光特性のIn組成依存性", 第83回応用物理学会秋季学術講演会, 令和4年9月22日', '野村駿介, 樋浦諭志, 高山純一, 村山明宏, "AlGaAsバリアに埋め込まれたInGaAs量子ドットの円偏光発光特性の温度依存性", 第58回応用物理学会北海道支部/第19回日本光学会北海道支部合同学術講演会, 令和5年1月7日'] | 0件 | 0件 | 1196 | RYbHd8Gxjse0O0wi
22HK0037 | FIB-SEM装置を用いたPD（フォトダイオード)デバイス断面構造の観察 | 北海道大学 / Hokkaido Univ. | 外部利用/External Use | 加工・デバイスプロセス/Nanofabrication | - | 量子・電子制御により革新的な機能を発現するマテリアル/Materials using quantum and electronic control to perform innovative functions | - | リソグラフィ/Lithography,膜加工・エッチング/Film processing and Etching,表面・界面・粒界制御/ Surface/interface/grain boundary control | 西村 諭一 | 株式会社京都セミコンダクター |  | 原田真吾,内田悠,澤厚貴,遠堂敬史 | 機器利用/Equipment Utilization | - | ['HK-403：集束イオンビーム加工装置'] | 複合ビーム加工-走査型電子顕微鏡（FIB-SEM）を用いて、化合物半導体PD（フォトダイオード）断面の確認 | 複合ビーム加工観察装置 型式：JIB4600F/HKD○実験方法：化合物半導体PD（フォトダイオード）電極部の確認を行いました。 | FIB-SEMを用いてプロセスバッチが異なるPDの断面観察結果を示します。結果として従来からのチップと比較し、相異が無いことを確認しました。断面観察を行うことにより、表面から観察が困難なメタル形状と特に半導体界面付近の形状を確認することができました。 |  | [] | [] | 0件 | 0件 | 1184 | C8Xru3akTKK8LMlW
22HK0036 | セラミックス粒子の微細構造解析 | 北海道大学 / Hokkaido Univ. | 外部利用/External Use | 計測・分析/Advanced Characterization | - | 量子・電子制御により革新的な機能を発現するマテリアル/Materials using quantum and electronic control to perform innovative functions | - | ナノ粒子,電子顕微鏡/Electron microscopy,表面・界面・粒界制御/ Surface/interface/grain boundary control | 原田 和人 | 株式会社燃焼合成 |  | 坂口紀史 | 共同研究/Joint Research | 機器利用/Equipment Utilization | ['HK-101：ダブル球面収差補正走査透過型電子顕微鏡', 'HK-103：マルチビーム超高圧電子顕微鏡'] | 低コストで様々な組成の材料を作製可能な手法である燃焼合成法などを用いて、硬質セラミックスや蛍光材料の原子構造を高分解能三次元構造評価装置ならびに電界放射型電子顕微鏡を用いて実施した。得られた焼結体をHAADF-STEMで解析し、セラミックス粒子の原子構造やドーパントの分布について検討した。 | 【利用した主な装置】高分解能三次元構造評価装置(FEI、Titan Cubed G2）、電界放射型電子顕微鏡200kV FEG-TEM(日本電子、JEM-2010F)【実験方法】様々な作製手法で合成された各種セラミックス粒子をFIB加工装置やイオン研磨装置により薄片化し、TEM用観察試料とした。各試料のHRTEMやEDS分析には電界放射型電子顕微鏡を、HAADF-STEM観察には高分解能三次元構造評価装置を用いた。 | 合成した粒子を薄片化することでセラミックスナノ粒子の原子構造を詳細に観察した。HAADF-STEMのコントラストはおおよそ原子番号の二乗に比例することから、粒子内の遷移金属元素の原子配列を直接コントラストとして識別することができた。今後はABF-STEMやDPC-STEMといった手法を用いて、軽元素カラムを直視することを試みるとともに、軽元素サイトならびに遷移金属元素サイトにおけるドーパントの置換位置についての検討を進める。 | ・共同研究者：北海道大学大学院工学研究院 准教授 坂口紀史 | [] | [] | 0件 | 0件 | 1183 | VWf3th3F10spnK0R
22HK0052 | 細胞バイオメカニクス研究のためのマイクロデバイス開発 | 北海道大学 / Hokkaido Univ. | 内部利用（ARIM事業参画者以外）/Internal Use (by non ARIM members) | 加工・デバイスプロセス/Nanofabrication | - | 量子・電子制御により革新的な機能を発現するマテリアル/Materials using quantum and electronic control to perform innovative functions | 次世代バイオマテリアル/Next-generation biomaterials | 蒸着・成膜/Evaporation and Deposition,成形/Molding,リソグラフィ/Lithography,膜加工・エッチング/Film processing and Etching,表面・界面・粒界制御/ Surface/interface/grain boundary control,バイオセンサ/ Biosensor | 豊原 涼太 | 北海道大学大学院工学院人間機械システムデザイン専攻 | Otgon Baasansuren,根本 凌汰,菊地 陸太,Silivia Marino | 松尾保孝 | 機器利用/Equipment Utilization | - | ['HK-701：電子ビーム描画装置(30kV)', 'HK-702：両面マスクアライナ', 'HK-707：スピンコーター'] | 膵臓腺癌（PDAC）とは膵臓癌の90%を占める癌である．膵臓癌は膵臓という臓器の特性上，超音波検査ですら発見が難しいため，早期発見が難しく血液検査でも有用な検査方法は存在しない．さらに，膵臓癌はリンパ管や血管を通じて他の臓器への転移がおこりやすい．膵臓癌は遺伝子変異が多く有用な抗がん剤も少ない上，治療したとしても一部癌が残っていれば再発する可能性も高い．今現在，膵臓癌のついての治療法は膵臓癌の進行度によって異なる方法が行われている．PDACの患者の平均生存期間は12カ月未満であり，5年以上生存する確率は10％以下である．膵臓癌の正確な原因は不明で様々な危険因子によって引き起こされていると考えられており，遺伝的・環境的要因としては年齢，性別，民族性，血液型，などがあり生活的要因としては，喫煙，食生活，飲酒，肥満，膵炎などがあげられる．PDACは、難治であり件数も増えていることからこれから先，社会的・経済的にも大きな負担となると考えられる．そこで，本研究では難治である膵臓腺癌由来細胞（PANC-1 cells）の治療法を確立させることや早期発見に資するためPANC-1の力学特性を明らかにすることを目的とし，マイクロピラー基質を用いてPANC-1の細胞牽引力を計測した． | レーザ描画装置を用いてフォトマスクを作製した後、フォトマスクを通じて紫外線を露光することでフォトレジストにパターンを転写し現像工程を経てネガティブレジストによるモールドを作製した（図1）．PDMSにより型抜きを2回行うことでマイクロピラー基質（マイクロピラーの直径は3 µｍ，高さは8µm程度）を完成させた．細胞をマイクロピラー基質上に培養すると，マイクロピラーは細胞牽引力（細胞が基質に対して発生する力）によってたわみ，この撓みを計測することで細胞牽引力を推定するものである． | 作製されたマイクロピラーは形が円柱型ではなくテーパ柱型であったため、有限要素法解析を用いてマイクロピラーのヤング率を計算しその値を用いて細胞牽引力を推定した．正常組織のヤング率に近いバネ定数を有するマイクロピラーとしてk2 (131.32 nN/mm)を用い，がん組織のヤング率に近いばね定数を有するマイクロピラーとしてk1 (58.46 nN/mm)用いて比較した結果を図2に示す．よりばね定数が大きいマイクロピラーを用いた場合，細胞牽引力も大きくなった．正常組織を模倣したマイクロピラーを用いた細胞牽引力が大きくなった理由として考えられるのは，マイクロピラーの基質のばね定数が大きいほど，細胞の移動速度が大きくなり細胞牽引力も大きくなったと考えられる． | [1] Tan, J.L., et al., 2003. Cells lying on a bedof microneedles: an approach to isolate mechanical force. Proceedings of NationalAcademy of Science of the United States of America 100, 1484–1489. | [] | ['菊地陸太，大橋俊朗，Silvia Marino，Diana Massa，“ヒト膵臓腺癌由来細胞の牽引力とヤング率計測”日本機械学会北海道支部第60回講演会，令和5年3月4日', 'Silvia Marino，”Advanced engineering methods for investigating the mechanotransduction mechanisms of pancreatic ductal adenocarcinoma: characterization of substrate stiffness by nanoindentation and of cell traction forces by micropillar arrays”，修士論文（Politecnico di Torino，Italy），令和4年12月5日'] | 0件 | 0件 | 1199 | 1QYHsYwiucESvk5S
22HK0056 | 高性能なシリカ担持合金ナノ粒子触媒の構造解析 | 北海道大学 / Hokkaido Univ. | 内部利用（ARIM事業参画者以外）/Internal Use (by non ARIM members) | 計測・分析/Advanced Characterization | - | 量子・電子制御により革新的な機能を発現するマテリアル/Materials using quantum and electronic control to perform innovative functions | マルチマテリアル化技術・次世代高分子マテリアル/Multi-material technologies / Next-generation high-molecular materials | 電子顕微鏡/Electron microscopy,ハイエントロピー材料/ High entropy material,表面・界面・粒界制御/ Surface/interface/grain boundary control | Nakaya Yuki | 北海道大学 大学院総合化学院 | 古川 森也 | 大多亮 | 機器利用/Equipment Utilization | 技術代行/Technology Substitution | ['HK-101：ダブル球面収差補正走査透過型電子顕微鏡'] | 優れた触媒性能を示す担持合金ナノ粒子触媒の結晶構造、原子配列、分布(EDX)、格子定数などを高分解能で観察するため、北海道大学の設備を利用してSTEM観察を行った。担持された合金粒子は15 nm程度のナノ粒子であり、HAADF-STEMにより粒子径、原子配列に関する情報を得た。また、EDXを行うことで合金化度合いを観察した。 | 実験室にて担体（主にSiO2）に前駆体溶液を担持し、焼成/還元を行うことで調製した合金触媒のサンプルをMoまたはCuグリッドに担持し、真空引きをすることで測定試料を準備した。 | 酢酸ビニルモノマー(CH2COOCHCH2)合成の主要な工業プロセスであるエチレンのアセトキシル化（CH3COOH + C2H4 +1/2O2 → CH2COOCHCH2 + H2O）に有効なSiO2担持Pd–Au合金ナノ粒子触媒の観測をFEI社製Titan G-2を用いて行った。様々な合金組成のPd–Au/SiO2の中でも最も優れた触媒性能を示したPd0.8Au0.2/SiO2触媒のHAADF-STEM-EDXを図に示す。粒子径分布からは約15 nm程度の平均粒子径を有すること、またEDXによる元素マッピングからはPdおよびAuが粒子全体に均一に分布していることが判明した。さらに定量分析からはPd0.8Au0.2の合金組成を有することが判明した。HAADF-STEM-EDXにより得られた結果とXRD/XAFSの結果を組み合わせることで、得られた触媒は目的組成のPd0.8Au0.2合金ナノ粒子であることが明らかとなった。また、本触媒は反応後にヒドリド/カーバイドの形成もしくは合金組成の変化に由来する構造変化がXRDより確認され、XAFSにより合金組成は変化せずにカーバイド(格子間炭素)が形成することが示唆された。そこで同様の変化を起こすエチレン処理を行った触媒のHAADF-STEM-EDX分析を行ったところ、粒子サイズ/合金組成は保たれていることが判明し、反応中にPd0.8Au0.2Cxへと構造が変化することを見出した。これらの構造解析の結果を基に触媒性能向上の要因にアプローチを行った結果、エチレンのアセトキシル化においてPdにAuおよび格子間炭素の役割を詳細に解明することに成功した(Journal of the American Chemical Society, 2023, 145, 2985-2998)。 |  | ['Yuki Nakaya, Interstitial Carbon Dopant in Palladium–Gold Alloy Boosting the Catalytic Performance in Vinyl Acetate Monomer Synthesis, Journal of the American Chemical Society, 145, 2985-2998(2023).\nDOI: 10.1021/jacs.2c11481', 'Ke Liu, Development of a Highly Stable Ternary Alloy Catalyst for Dry Reforming of Methane, ACS Catalysis, 13, 3541-3548(2023).\nDOI: 10.1021/acscatal.2c05488', 'Jianshuo Zhang, Surface Engineering of Titania Boosts Electroassisted Propane Dehydrogenation at Low Temperature, Angewandte Chemie International Edition, 62, (2023).\nDOI: 10.1002/anie.202300744'] | ['Yuki Nakaya, Ken-ichi Shimizu, Shinya Furukawa, "Electron-enriched Single-atom Pt in Pb–Ca-decorated PtGa Intermetallic as a Selective and Stable Catalyst for Propane Dehydrogenation", The 9th Tokyo Conference on Advanced Catalytic Science and Technology (TOCAT9) (Fukuoka), 令和4年7月25日', '中谷勇希、"Pb–Caにより二重修飾されたPtGa金属間化合物中の電子豊富な孤立Ptサイトを用いた高選択・高耐久なプロパン脱水素"、触媒学会若手会「第 42 回夏の研修会」 （札幌）、令和4年8月2日', '中谷勇希、清水研一、古川森也、"ハイエントロピー金属間化合物中の孤立Ptサイトを用いた超高耐久プロパン脱水素触媒の開発"、触媒学会第130回触媒討論会（富山）、令和4年9月21日', '中谷勇希、"ハイエントロピー金属間化合物触媒を用いた高効率プロパン脱水素〜合金構造・触媒性能の解明〜"、SPring-8シンポジウム2022（兵庫）、令和4年9月26日', '中谷勇希、清水研一、古川森也、"酢酸ビニルモノマー合成触媒KOAc/Pd-Au/SiO2におけるAuおよびKOAcの役割の解明"、触媒学会第131回触媒討論会（神奈川）、令和5年3月17日', 'Yuki Nakaya,\xa0Eigo Hayashida,\xa0Ruikun Shi,\xa0Ken-ichi Shimizu,\xa0Shinya Furukawa、”Interstitial Carbon Dopant in Palladium–Gold Alloy Boosting the Catalytic Performance in Vinyl Acetate Monomer Synthesis”、Journal of the American Chemical Society、令和5年1月24日、国外', 'Ke Liu, Feilong Xing, Yiying Xiao, Ning Yan, Ken-ichi Shimizu, and Shinya Furukawa、”Development of a Highly Stable Ternary Alloy Catalyst for Dry Reforming of Methane”、ACS Catalysis、令和5年1月27日、国外', 'Jianshuo Zhang, Yuki Nakaya, Ken-ichi Shimizu, Shinya Furukawa、”Surface Engineering of Titania Boosts Electroassisted Propane Dehydrogenation at Low Temperature”、Angewandte Chemie International Edition、令和5年3月3日、国外'] | 0件 | 0件 | 1203 | VWVuXG3oQpA3307w
22HK0035 | 金属系結晶性材料の力学特性と微細組織の関係 | 北海道大学 / Hokkaido Univ. | 外部利用/External Use | 計測・分析/Advanced Characterization | - | 量子・電子制御により革新的な機能を発現するマテリアル/Materials using quantum and electronic control to perform innovative functions | - | アルミニウム合金,析出,EBSD,TEM/STEM,EDS,電子顕微鏡/Electron microscopy,表面・界面・粒界制御/ Surface/interface/grain boundary control | 安藤 哲也 | 室蘭工業大学 大学院工学研究科 しくみ解明系領域先進マテリアル工学ユニット | 池田賢一,石ヶ守めぐみ | 大多亮,原田真吾,内田悠,澤厚貴,遠堂敬史,王永明,橋本直幸 | 機器利用/Equipment Utilization | - | ['HK-101：ダブル球面収差補正走査透過型電子顕微鏡', 'HK-302：電界放出形走査電子顕微鏡'] | 本課題は、金属系結晶性材料の力学特性と内部組織の関係を明らかにしようとするものである。本年度は、連続ねじり加工処理を施したAl-Zn-Mg-Cu系合金の組織と力学特性に関する研究成果について報告する。 熱処理型アルミニウム合金であるAl-Zn-Mg-Cu系合金は、アルミニウム合金の中で時効処理により最も硬化する合金である。中でもAl-Zn-Mg-Cu系合金の代表的な7075アルミニウム(A7075)合金は、航空機やスポーツ用品等で使用されている。過飽和固溶体からの時効析出過程としては、GPゾーン、準安定相であるη’やT’および安定相のηやTが析出することになる。この中で準安定相のη’やT’が最大の強化相であるとされている。一般に、時効析出過程においては、溶体化処理後の加工により析出が促進され、ピーク強度に到達する時間が早くなることが知られている。本研究では連続ねじり加工処理をAl-Zn-Mg-Cu系合金に施した。この連続ねじり加工処理は、長尺棒材に対して局所領域を急速加熱してねじり加工が可能であると同時に急速冷却処理が可能なため、溶体化処理と加工を同時に付与できることが期待される。そこで本研究では、連続ねじり加工処理を施したAl-Zn-Mg-Cu系合金の時効硬化挙動について評価した。 | 本研究では、A7075合金押出棒材を出発材として、連続ねじり加工処理の温度を450℃、回転数を10rpm、棒材の横移動速度を150mm/minとした。試料の評価の際は棒材を長手方向に対して直交断面で切断した円柱状試料の中心部 (0r)と表面近傍 (1r)、中心部と表面近傍の中間付近 (0.5r)を区別して行った。連続ねじり加工処理が溶体化処理の役割を担っているか否かを確認するため、処理直後に120℃に設定したオイルバスを用いた6、12、18、24および30時間の人工時効処理を行った試料を作製した。各試料の時効析出挙動を確認するため、荷重0.5kgf、保持時間15sの条件でビッカース硬さ試験を行った。各試料の微細組織評価には、EBSDを用いた結晶方位解析から結晶粒径や結晶方位分布およびひずみ評価を行い、TEM/STEMによる微細組織観察から析出状態とSTEM-EDSによる元素分析も行った。 | 各試料の半径方向の0rから1rまでの測定点の平均値を用いて得られた120℃の時効硬化曲線から、120℃の人工時効によって処理直後の硬さよりも高くなることが明らかになった。したがって、連続ねじり加工処理を施すことにより、一般的なA7075合金の溶体化処理条件（温度460〜500℃、加熱時間1h）よりも低温かつ短時間であるにも関わらず、その後の時効処理で強化されること、すなわち溶体化処理の役割を担うことがわかった。 連続ねじり加工処理による組織への影響を調査するためにEBSD結晶方位解析を行った。その結果、棒材の中心から外側に向かうにつれて結晶粒径が微細になることがわかった。これは、ねじり加工によるひずみ付与が異なることによるものである。また、人工時効後の組織を比較した結果、120℃の人工時効では結晶粒径の変化は生じないことが確認できた。TEM/STEM観察の結果、人工時効による硬さの違いは、GPゾーンとη’の分布状態が異なることが、明らかになった。半径方向の違いが力学特性に及ぼす影響についても調査を進めているところである。 | 本研究の一部は、公益財団法人軽金属奨学会の助成を受けて実施されました。 | [] | ['荒木駿佑, 安藤哲也, 石ヶ守めぐみ, 池田賢一, 三浦誠司, 中村克昭, "RMACREO処理で導入する強ねじりひずみ量がA7075アルミニウム合金の機械的特性と金属組織に及ぼす影響", 軽金属学会第142回春期大会, オンライン, 2022.5.28', '石ヶ守めぐみ, 池田賢一, 三浦誠司, 荒木駿佑, 安藤哲也, 中村克昭, "RMACREO処理を施したA7075アルミニウム合金の時効析出挙動", 軽金属学会第142回春期大会, オンライン, 2022.5.29', '荒木駿佑, 安藤哲也, 石ヶ守めぐみ, 池田賢一, 三浦誠司, 中村克昭, "RMACREO処理により導入する強ねじりひずみ量がA7075アルミニウム合金の機械的特性と金属組織に及ぼす影響", 2022年度日本金属学会・日本鉄鋼協会両北海道支部合同サマーセッション, 北海道大学, 2022.7.15', '石ヶ守めぐみ, 池田賢一, 三浦誠司, 荒木駿佑, 安藤哲也, 中村克昭, "A7075アルミニウム合金の力学特性に及ぼすRMACREO処理の影響", 日本金属学会2022年秋期（第171回）講演大会, 福岡工業大学, 2022.9.21', '荒木駿佑, 安藤哲也, 石ヶ守めぐみ, 池田賢一, 三浦誠司, 中村克昭, "RMACREO処理で導入する強ねじりひずみ量がA7075アルミニウム合金の時効特性に及ぼす影響", 日本金属学会2022年秋期（第171回）講演大会, 福岡工業大学, 2022.9.22', '石ヶ守めぐみ, 池田賢一, 三浦誠司, 荒木駿佑, 安藤哲也, 中村克昭, "RMACREO処理がAl-Zn-Mg-Cu合金の力学特性へ及ぼす影響", 軽金属学会第143回秋期大会, 東京工業大学, 2022.11.12', '荒木駿佑, 安藤哲也, 石ヶ守めぐみ, 池田賢一, 三浦誠司, 中村克昭, "RMACREO処理を適用したA7075アルミニウム合金の時効特性", 軽金属学会第143回秋期大会, 東京工業大学, 2022.11.12', '池田賢一, "連続ねじり加工処理による熱処理型アルミニウム合金の組織制御", 第253回塑性加工技術セミナー「塑性加工による材料組織の制御」, 熊本大学, 2022.11.14'] | 0件 | 0件 | 1182 | oHlQtJYK0SXtRyKR
22HK0031 | 次世代熱エネルギー貯蔵システムにおける蓄熱材料の開発と微細構造の観察・評価 | 北海道大学 / Hokkaido Univ. | 内部利用（ARIM事業参画者以外）/Internal Use (by non ARIM members) | 計測・分析/Advanced Characterization | - | 量子・電子制御により革新的な機能を発現するマテリアル/Materials using quantum and electronic control to perform innovative functions | - | 電子顕微鏡/Electron microscopy,集束イオンビーム/Focused ion beam,電子回折/Electron diffraction | MELBERT JEEM | 北海道大学工学研究院附属エネルギー・マテリアル融合領域研究 エネルギメディア変換材料分野 |  | 岩崎純子,横平 綾子,大多亮,谷岡隆志,大久保賢二,平井直美 | 機器利用/Equipment Utilization | - | ['HK-101：ダブル球面収差補正走査透過型電子顕微鏡', 'HK-106：電界放射型走査電子顕微鏡', 'HK-401：収差補正走査型透過電子顕微鏡'] | コアシェル型相変化マイクロカプセルの微細構造観察・解析を行うため、北海道大学の設備を利用して断面STEM観察を行った。 | 薄膜試料を集束イオンビーム加工装置（JEM-9320FIB）で薄片化し、収差補正電子顕微鏡（TITAN3 G2 60-300又はJEM-ARM200F）を用いてHAADF-STEM像を撮影した。試料の表面状態は走査型電子顕微鏡(JSM-7001FA)を用いて観察した。 | 直径~40μmの粒子をMoグリッドにエポキシ樹脂で固定させ、FIB薄膜試料を作製した(Fig.1)。粒子はグリッドに固定されたため、薄膜のピックアップをせずにTEMホルダーにセットすることが可能だった。STEM観察にて電子照射による試料ダメージを抑制するのに加速電圧を60kV (TITAN)や80kV(ARM-200F)を用いた。断面薄膜観察より、コアシェル界面の原子分解像を撮影し、酸化処理や溶融・凝固繰返し試験による構造変化、それによるマイクロカプセルの熱的安定性がわかった。 |  | [] | [] | 1件 | 0件 | 1178 | 8zURdhF6Jfz2Mu6i
22HK0030 | トポロジー制御したガラスの革新的薄膜合成方法の確立 | 北海道大学 / Hokkaido Univ. | 内部利用（ARIM事業参画者以外）/Internal Use (by non ARIM members) | 計測・分析/Advanced Characterization | 加工・デバイスプロセス/Nanofabrication | 量子・電子制御により革新的な機能を発現するマテリアル/Materials using quantum and electronic control to perform innovative functions | 高度なデバイス機能の発現を可能とするマテリアル/Materials allowing high-level device functions to be performed | 電子顕微鏡/Electron microscopy,ALD,CVD,PVD,表面・界面・粒界制御/ Surface/interface/grain boundary control,高品質プロセス材料/ High quality process materials,セラミックスデバイス/ Ceramic device | 小野 円佳 | 北海道大学 電子科学研究所 | Katelyn A. Kirchner,Melbert Jeem,Sohei Ogasawara | 大多 亮,森有子,平井直美,中村圭祐 | 機器利用/Equipment Utilization | 技術代行/Technology Substitution | ['HK-101：ダブル球面収差補正走査透過型電子顕微鏡', 'HK-401：収差補正走査型透過電子顕微鏡'] | 本研究の目的は薄膜ガラスの構造観察と薄膜の作り方によるガラスの状態の相違を明らかにすることである。このため、実施内容としてガラスの薄膜を作成し、透過型電子顕微鏡を用いてこの構造と、エネルギー状態の観測をおこなっている | 測定試料にはバルク体で参照試料となるもの（3種類）：シリカガラス、SiO2からなる結晶で、構造が異なる石英とシリカライト。これに加えて、ALDを用いて成膜し、TEMグリッドに転写した、厚みの異なるシリカガラス薄膜（Cuホイル上に成膜した後にCuを溶かして転写）を対象とした。これらについて①STEM像の撮影（原子像を綺麗に撮像する）②ゼロロスピークから膜厚を測定し、厚膜で算出した成膜レートと比較する。③ELLSマッピングから、原子レベルでSiとOがリ構成するリング構造を観測するといった測定を行った。 | バルク体に関して、シリカガラス、石英は薄い部分を選択すると原子像として認識できる像が撮影できた。しかし、シリカライトはビームに非常に弱く、60kVで測定を試みても溶けてしまい、うまく観測できなかった。SiO2のアモルファス薄膜についても、電流量を少なくするなどの工夫をして観測が可能となった。しかし、膜厚がまだ厚いためか、クリアな原子像を得るところまで至っていない。一方で、EELSのゼロロスピークを見ることで膜厚の厚みの推定はでき、厚みを別途測定した厚膜から求めた成膜レートと大きくは乖離しないこともわかった。EELSマッピングに関しては、マッピング中のコンタミが多く現時点でやや難しい状況である。コンタミ防止のために真空乾燥機などを用意してノウハウが蓄積されたので、今後の測定で、薄膜化と事前準備を行うことで、SiO2だけでなく、AlOや他の種類のガラス薄膜についても観測を試みたい。 | この研究は以下の科研費により行われた。基盤研究 (B) 21H01835「究極透明ガラスの実現とファイバ化に向けた材料創成」挑戦的研究（萌芽）21K19016「トポロジー制御したガラスの革新的薄膜合成方法の確立」 | [] | ['K. Kirchner, M. Jeem, S. Ogasawara, H. Ohta, A. Suzuki, T. Katayama, S. Kohara, T. Koganezawa, R. Kumara, M. Fujioka, J. Nishi, Y. Matsuo, M. Ono 「Exploration of the Controllability of the Atomic Structure of Thin Film SiO2 using Crystal Surfaces」 RIES symposium 2022.12.5'] | 0件 | 0件 | 1177 | NXb9DGGCJ8LQ7gQK
22HK0048 | 担持金属触媒の構造解析 | 北海道大学 / Hokkaido Univ. | 内部利用（ARIM事業参画者以外）/Internal Use (by non ARIM members) | 計測・分析/Advanced Characterization | - | 量子・電子制御により革新的な機能を発現するマテリアル/Materials using quantum and electronic control to perform innovative functions | 次世代ナノスケールマテリアル/Next-generation nanoscale materials | 電子顕微鏡/Electron microscopy,表面・界面・粒界制御/ Surface/interface/grain boundary control,ナノ粒子/ Nanoparticles,電子顕微鏡/Electron microscopy,表面・界面・粒界制御/ Surface/interface/grain boundary control,ナノ粒子/ Nanoparticles | 鳥屋尾 隆 | 北海道大学 触媒科学研究所 |  | 大多亮 | 機器利用/Equipment Utilization | - | ['HK-101：ダブル球面収差補正走査透過型電子顕微鏡'] | CO2を有用化合物に変換することが可能な金属担持ナノ粒子触媒について、その粒子径分布や担持金属の分散性を評価するため、構造解析を行った。 | Titanを用いて、粉末試料のSTEM観察を行った。 | 機械学習で見出した多元系化合物からなる触媒ナノ粒子について、担持Ptナノ粒子の平均粒子径および粒子サイズ分布を明らかにすることができた。また、その他Mo、Ba、Rb、Nbといった金属種も、担体上に高分散で存在していることが分かった。得られた知見は、今後の触媒開発に生かしていく予定である。 |  | ['Yuan Jing, Promoting effect of basic metal additives on DeNOx reactions over Pt-based three-way catalysts, Journal of Catalysis, 416, 209-221(2022).\nDOI: 10.1016/j.jcat.2022.10.018', 'Hiroe Kubota, Regeneration of atomic Ag sites over commercial γ-aluminas by oxidative dispersion of Ag metal particles, Catalysis Science & Technology, 13, 1459-1469(2023).\nDOI: 10.1039/D2CY01950G'] | ['An experimental and theoretical investigation of metal−support interactions in various kinds of metal oxide-supported rhenium materials（口頭）', 'Local structure of Pd2+ cation in high-loading Pd-CHA zeolite and its relationship with NO adsorption/desorption property（口頭）'] | 0件 | 0件 | 1195 | 4E33DXJU6Gc46P47
22HK0033 | ナノ構造体電極触媒の合成と構造理解 | 北海道大学 / Hokkaido Univ. | 内部利用（ARIM事業参画者以外）/Internal Use (by non ARIM members) | 計測・分析/Advanced Characterization | - | 量子・電子制御により革新的な機能を発現するマテリアル/Materials using quantum and electronic control to perform innovative functions | 次世代ナノスケールマテリアル/Next-generation nanoscale materials | 電子顕微鏡/Electron microscopy,電子分光,表面・界面・粒界制御/ Surface/interface/grain boundary control,ナノ粒子/ Nanoparticles | 加藤 優 | 北海道大学大学院地球環境科学研究院物質機能科学部門 | 八木一三 | 鈴木啓太,山﨑 郁乃,森有子,平井直美 | 機器利用/Equipment Utilization | - | ['HK-401：収差補正走査型透過電子顕微鏡', 'HK-202：オージェ電子分光装置', 'HK-402：走査型透過電子顕微鏡'] | 肥料の過剰使用や工業廃水の排出等により地下水や土壌に放出された硝酸イオンは微生物による脱窒過程により硝酸イオン(NO3–)，亜硝酸イオン(NO2–)，一酸化窒素 (NO)，亜酸化窒素 (N2O)，そして，無害な窒素 (N2) へと変換される．この過程を人工的に，温和な条件 (大気圧，室温) で促進可能なのが電気化学硝酸イオン還元反応 (eNO3RR) である．eNO3RRは自然エネルギーとの相性もよいため，持続可能かつ環境負荷の小さい社会を実現させるためには有望な技術である．eNO3RRは貴金属であるPt-Pd合金触媒の表面をSnで修飾することにより，円滑に触媒されることが知られている．しかしながら，eNO3RRでは上述のとおり様々な生成物が得られるため，Sn/Pt-Pd触媒がどの反応過程に有効であるかが明らかとなっていなかった． そこで本研究では，モデル電極としてSnを含有するフッ素ドープ酸化スズ (FTO) 基板表面にPt-Pdナノ粒子を蒸着させた電極を作製し，NO3–，NO2–，NO，N2Oの電気化学還元活性を調べることで，Pt-Pd/FTOが特にどの窒素酸化物の還元過程において高活性を示すのかを検証した． | アークプラズマ蒸着法によりPtナノ粒子およびPdナノ粒子をFTO基板に蒸着した．得られたナノ粒子の粒径観察は走査型透過電子顕微鏡 (STEM, JEM-2000FXやJEM-ARM200F) を用いて，元素分布はSTEM-エネルギー分散型X線分光 (EDS) マッピング (JEM-ARM200F) にて調べた．各反応基質の電気化学還元活性は，3極式電気化学セルとポテンシオスタットを用いたサイクリックボルタンメトリーにより実施した．電解質水溶液としては0.1 M過塩素酸水溶液を用いた．FTOとPt-Pdナノ粒子界面形成による電極触媒活性への影響を調べるために，比較のため，Pt/FTO，Pd/FTO，そして，FTOの代わりにグラッシーカーボン (GC) 基板を用いたPt-Pd/GC電極を作製し，同様に電気化学測定を実施した． | PtとPdナノ粒子を共にFTO基板表面にアークプラズマ蒸着法により固定化したところ，直径約2.3 nm程度の粒子が得られることが明らかとなった．また，STEM-EDS観察の結果から，PtとPdが粒子中に共存していることが確認できた．Pt-Pd/FTO，Pt/FTOおよびPd/FTOのeNO3RR活性を調べた結果，Pt-Pd/FTOが最も高い活性を示すことが明らかとなった．比較のためにPt-Pd/GCのeNO3RR活性を調べた結果，Pt-Pd/FTOの方がより高活性であったことから，Pt-Pd/Sn界面が少なくともeNO3RRの初発のNO3–からNO2–への還元過程において有効であることが明らかとなった．電気化学NO2–，NO，N2O還元反応も同様に調べた結果，N2O還元反応においてはPt-Pd/FTOがPt-Pd/GCよりも高い触媒活性を示したが，NO2–とNOの還元反応においては，両電極における触媒活性の差はほとんど見られなかった．これらの結果から，Pt-Pd/Sn界面がeNO3RRの反応律速過程であるNO3–からNO2–への還元過程と，CO2の約300倍の温室効果を持つだけでなく，オゾン層も破壊するN2OからN2への還元過程の2つの過程を促進していると考えている． 今回のモデル電極系で得られた知見を実触媒に活用することができれば，高活性かつ高選択性を示す硝酸イオンや亜酸化窒素除去触媒が開発できると期待している． | A.C. Sarker, M. Kato, I. Yagi, Electrochim. Acta, 425, 140628 (2022). | ['Abinash Chandro Sarker, Electrocatalytic nitrate and nitrous oxide reduction at interfaces between Pt-Pd nanoparticles and fluorine-doped tin oxide, Electrochimica Acta, 425, 140628(2022).\nDOI: 10.1016/j.electacta.2022.140628'] | [] | 0件 | 0件 | 1180 | D6abAYYuSHzVcT1T
22HK0032 | 各種試験後の金属材料表面の観察と分析 | 北海道大学 / Hokkaido Univ. | 外部利用/External Use | 計測・分析/Advanced Characterization | - | 量子・電子制御により革新的な機能を発現するマテリアル/Materials using quantum and electronic control to perform innovative functions | - | XPS，AES,電子顕微鏡/Electron microscopy,電子分光,表面・界面・粒界制御/ Surface/interface/grain boundary control | 兼子 彬 | 日本軽金属株式会社 | 李 礼,Lue XinXin,韓 小楽,加藤雅貴,野口息吹 | 吉田すずか,鈴木啓太,坂入正敏 | 機器利用/Equipment Utilization | - | ['HK-201：X線光電子分光装置', 'HK-202：オージェ電子分光装置'] | 各種金属材料の腐食や材料への水素侵入におよぼす環境因子として塩化物イオンやpH，温度が注目されてきた。近年の研究から，環境中に微量に存在する金属カチオンも重要な役割をはたしていることが明らかとなっている。そこで，環境中に微量に存在する金属材料の腐食や水素侵入に及ぼす環境中に微量に存在する金属カチオンの影響とその腐食抑制・加速機構を解明するため，各種腐食試験と表面・断面分析により実施した。さらに，低温環境においても腐食の進行がはやいことから，低温における各種腐食試験も実施した。 | 構造用材料であるアルミニウム合金や炭素鋼，チタンを用いて，各種腐食試験を実施した。腐食環境として塩化物イオン濃度やフッ化物イオン濃度，pH，金属カチオンの種類，温度を腐食試験の目的により変えた。試験後の試料表面と断面をXPSとAES，SEMを用いて分析と観察を実施した。 | 塩化物イオンの存在する水溶液環境において，亜鉛イオンは不働態皮膜の耐食性を向上されることで，効果的に各種金属材料の腐食を抑制した。しかし，フッ化物イオンの存在する酸性水溶液において，亜鉛イオンは腐食を促進することが示された。鋼上に亜鉛供給層を形成することで，使用中に供給層から亜鉛イオンが環境に供給されるため，各種分析からこれまでと同様の機構により耐食性の向上が期待される結果を得た。温度を変えた浸漬腐食試験から，鋼に形成する腐食生成物の組成と構造は温度の影響を大きく受けることが明らかとなった。 |  | ['Li Li, Influence of Metal Cations on Corrosion Behavior of Aluminum Alloy 2024-T3 in Model Freshwater, MATERIALS TRANSACTIONS, 64, 540-547(2023).\nDOI: https://doi.org/10.2320/matertrans.MT-C2022006'] | [] | 0件 | 0件 | 1179 | aQ7ypM8fQpE51KhR
22HK0029 | 第一原理計算とその場観察によるセラミックス合成反応機構の解明 | 北海道大学 / Hokkaido Univ. | 外部利用/External Use | 物質・材料合成プロセス/Molecule & Material Synthesis | 計測・分析/Advanced Characterization | 量子・電子制御により革新的な機能を発現するマテリアル/Materials using quantum and electronic control to perform innovative functions | - | 電子顕微鏡/Electron microscopy,電子回折/Electron diffraction,放射光/Synchrotron radiation,表面・界面・粒界制御/ Surface/interface/grain boundary control | Miura Akira | 山梨大学 |  | 内田悠,遠堂敬史,王永明 | 機器利用/Equipment Utilization | - | ['HK-301：環境セル対応透過電子顕微鏡', 'HK-302：電界放出形走査電子顕微鏡'] | 本研究では、固相合成において反応過程で生成する準安定相をその場測定によって発見し、準安定相生成のキーファクターと考えられる物質輸送の差異を調べる。放射光XRDと電子顕微鏡でその場観察によって、反応中の原子と粒子の物質輸送の差異を明らかにし、新規準安定相創出の指針を得る。 | 合成反応の可視化は、その場放射光XRD解析とその場SEM観察を組み合わせることで遂行し、加熱中に生成する新規準安定相の発見と、準安定相生成のキーファクターである物質拡散を明らかにすることを目指す。その場放射光XRDを用いることで秒単位の分解能で相の同定が可能であり、これまで見過ごされてきた準安定相の発見が期待できる。準安定な結晶構造を明らかにし、結晶中の各原子の拡散障壁を第一原理計算によって定量的に見積もることが期待できる。さらに、その場SEM₋EDX解析を組み合わせることで、マクロな物質拡散を明らかにする。ターゲットとする出発試料には大気中で吸水性のものが多いので、本研究では非大気暴露で輸送でき、加熱による合成反応を直接観察できるSEM-EDXを設計する。SEM-EDXでの観察によってミクロンサイズの物質拡散が可視化され、その場XRDと合わせることで準安定相生成に必要な物質拡散がミクロとマクロの両面から明らかになる。 | YBa2Cu3O6+xの合成反応をモデルとし、その場分析と第一原理計算によってその生成過程を調査した。形態の変化のないY2O3と形状が急激に変化するBa-Cu-Oの融液が反応し、YBCOが短時間で生成することを電子顕微鏡で観察した。この短時間での反応は、Ba-Cu-O融液の高速の物質輸送と、ほとんど形態の変化のないY2O3の低速の物質輸送が組み合わさることで、準安定なYBCOが短時間で生成することを示している。 |  | [] | ['三浦 章\u3000固相合成反応のその場測定による準安定相の創出 日本物理学会2022年秋季大会・シンポジウムS3\u3000物質中に現れる準安定性の科学：その理解と設計に基づく物性開拓（2022.9.10）'] | 0件 | 0件 | 1176 | deQC8197g8oXH56j
22HK0028 | 高精度STEM観察による原子変位の測定 | 北海道大学 / Hokkaido Univ. | 外部利用/External Use | 計測・分析/Advanced Characterization | - | 量子・電子制御により革新的な機能を発現するマテリアル/Materials using quantum and electronic control to perform innovative functions | - | 電子顕微鏡/Electron microscopy,集束イオンビーム/Focused ion beam,表面・界面・粒界制御/ Surface/interface/grain boundary control | 小西 伸弥 | 京都大学大学院工学研究科材料化学専攻 |  | 大多亮,遠堂敬史,森有子 | 技術代行/Technology Substitution | - | ['HK-101：ダブル球面収差補正走査透過型電子顕微鏡', 'HK-304：集束イオンビーム加工・観察装置', 'HK-403：集束イオンビーム加工装置'] | RFe2O4（R：Y、Ho～Lu）は2価と3価の鉄イオンから成る層を含み、隣接する二つの鉄イオン層間の電荷密度分布の差により、自発分極が発現していると考えられている。詳細に述べれば、鉄イオンは三角格子に配置されているので、2価と3価を1:1に配置することはできない。そのため、各層に必ず、2価と3価が多い層ができるので、層間で電荷密度に差が生じ、自発分極を発現すると考えられている。圧電応答顕微鏡により、TmFe2O4の強誘電性と圧電性を実証した。鉄イオンの電荷密度分布の差に着目し議論されてきたが、イオン性変位が議論されたことはなかった。本研究では、単結晶TmFe2O4の各イオンを詳細に観察し、どのイオンが変位を発現しているのか特定する。 | Floating Zone melting methodで結晶を成長させた。成長後の試料が単結晶であることをラウエカメラにより確認した。走査型透過電子顕微鏡（STEM)で観察するため、結晶成長後の単結晶を集束イオンビーム法で薄片化した。STEM（Titan Cube（サーモフィッシャー社））で加速電圧が300 kV、室温でTmFe2O4の結晶構造を観察した | Fig.1にTmFe2O4のhigh-angle annular dark field （HAADF）像を示す。白色の点と灰色の点が周期的に積層されている。この積層方向をc軸に定めている。この場合、明瞭な白色の点がTm、白点と白点の間の灰色の点が鉄に対応する。この像からも2層に鉄が形成されていることが分かる。室温で、白色の点に対応するTmが変調（Fig.1(a)、(b)、(c)のHAADF像内の赤い線に対応する）していた。すなわち、圧電性から考察すれば、Tmがイオン性変位を示すことが分かった。薄片化したサンプルを加熱できるチップで、Tmの変位の温度依存性を観察した。室温、80℃、90℃と加熱に伴いTmの変位が小さくなる傾向であった（Fig.1(a)、(b)、(c)を参照）。Tmの変位量をもとめることが今後の課題である。 | 走査透過型電子顕微鏡による観察でお世話になった大多亮氏に感謝します。 | [] | [] | 0件 | 0件 | 1175 | xOQTMG52I8TUcWU2
22HK0034 | 複合セラミックス材料の力学特性と微細組織制御とその機能特性の関係 | 北海道大学 / Hokkaido Univ. | 外部利用/External Use | 計測・分析/Advanced Characterization | - | 量子・電子制御により革新的な機能を発現するマテリアル/Materials using quantum and electronic control to perform innovative functions | - | MAX相セラミックス, 磁場配向技術, 結晶配向，EBSD,電子顕微鏡/Electron microscopy,X線回折/X-ray diffraction,表面・界面・粒界制御/ Surface/interface/grain boundary control | 森田 孝治 | 物質・材料研究機構 機能性材料研究拠点 光機能分野 蛍光体グループ | 池田賢一,村岡丈太朗,清英一 | 原田真吾,内田悠 ,澤厚貴,遠堂敬史,王永明,橋本直幸 | 機器利用/Equipment Utilization | - | ['HK-302：電界放出形走査電子顕微鏡'] | 本課題は、複合セラミックス材料の変形や破壊等の力学特性と内部組織の関係を明らかにしようとするものである。本年度は、一般式Mn+1AXn（M：遷移金属元素、A：Aグループ元素、X：CもしくはN、n = 1-3）で表されるMAX相セラミックスにあらかじめ層状物質に導入されやすいキンク帯を導入した配向焼結体の高温変形組織評価について報告する。 本研究では、Ti3SiC2（以下、TSC）を対象として、力学特性に及ぼすキンク変形の影響について検討している。TSCで生じるキンク変形は、底面の法線方向と垂直方向に圧縮応力が負荷される際に生じることが知られている。近年、マグネシウム合金やアルミニウム共晶合金等では、導入されたキンク帯が活動すべり系の抵抗となることで強化されるキンク強化が発現することが報告されている。MAX相セラミックスにおいてもキンク強化が生じるのかについては、十分には明らかにされていない。そこで本報告では、磁場中スリップキャストと放電プラズマ焼結（SPS）により作製した配向TSC焼結体に初期の圧縮率を変化させたキンク導入材を作製し、その後のすべり変形が活動しやすい方位からの高温圧縮挙動とその組織の関係について調査した。 | 本研究では、市販のTSC粉末（KANTHAL社製 MAXTHAL(312)）を用いて分散剤とともにスラリーを作製した。超伝導マグネット内の回転ホルダーにスラリーを設置し、12Tの磁場を水平方向から印可しながら、スリップキャストを行った。得られた成形体は、SPSを用いて無加圧焼結した。得られた焼結体より、スリップキャスト方向に対して90°の角度を応力軸とした試験片を作製し、1200℃、真空雰囲気下でSPS装置を用いた高温圧縮によりキンクを導入した。その際、気孔率ならびに圧縮率を変化させた試験片を作製した。その後、初期のスリップキャスト方向に対して45°の角度を応力軸となるように圧縮試験片を作製し、1200℃、真空雰囲気下での高温圧縮試験を実施した。変形後の組織を、SEM/BSEおよびEBSDを用いて評価した。 | SPS装置を用いた高温圧縮により気孔率ならびに導入されたキンクの特徴が異なる試験片を作製できたことをSEM/BSE観察により確認した。その後の45°方向からの高温圧縮試験により得られた応力-ひずみ曲線から、0.2%耐力と気孔率が線形関係にあることが明らかになった。すなわち、キンク変形によって導入される層間剥離分を含めた気孔が初期の降伏挙動に影響を及ぼすことがわかった。また、塑性変形開始後の加工硬化挙動にキンク導入の影響があることを昨年度明らかにしたが、キンク導入量には最適値があることが、加工硬化指数の比較を行うことで明らかになった。 キンク導入試験片の加工硬化指数が大きくなることについて、組織との関係をEBSD解析により検討した。その結果、初期にキンクを導入した試験片では、変形が進むにつれて、小角キンク境界の密度が上昇することと導入されているキンク境界の角度が大きくなることが同時に生じていることがわかった。なお、初期の圧縮率を上げると小角キンク境界の形成が少なくなっていることがわかり、このことがキンク導入量に最適値があることと関係があることが示唆された。今後さらに微細構造解析などを行いながら、明らかにすることを計画している。 | 本研究の一部は、JSPS科研費(JP19H05115, JP21H00087)ならびに物質・材料研究機構 連携拠点推進制度の支援のもと行われました。感謝申し上げます。 | ['Ken-ichi Ikeda, Kink Deformation and The Possibility of Kink Strengthening in Ti3SiC2 MAX Phase Ceramics, Materia Japan, 61, 572-575(2022).\nDOI: 10.2320/materia.61.572', 'Yuji Shirakami, Orientation Dependence of Plastic Deformation Behavior and Fracture Energy Absorption Mechanism around Vickers Indentation of Textured Ti3SiC2 Sintered Body, MATERIALS TRANSACTIONS, 64, 650-656(2023).\nDOI: 10.2320/matertrans.MT-Y2022006'] | ['村岡丈太朗, 池田賢一, 三浦誠司, 森田孝治, 鈴木達, "Ti-Al-C系MAX 相の磁場配向法の確立と異方性の評価", 2022年度日本鉄鋼協会・日本金属学会両北海道支部合同サマーセッション, 北海道大学, 2022.7.15', '村岡丈太朗, 池田賢一, 三浦誠司, 森田孝治, 鈴木達, 目義雄, "Ti-Al-C系とTi-Si-C系MAX相セラミックスの磁場による配向組織制御とその力学特性", 日本金属学会 2022年度高温材料の変形と破壊研究会, 北海道立道民活動センター, 2022.9.1', '池田賢一, 橋本菜々, 白紙悠之, 三浦誠司, 森田孝治, 鈴木達, 目義雄, "【基調講演】ミルフィーユ構造を有するMAX相セラミックスのキンク変形の特徴とキンク強化について", 日本金属学会2022年秋期（第171回）講演大会, 福岡工業大学, 2022.9.23', '森田孝治, 松井大輝, 寺田大将, 池田賢一, 三浦誠司, 大村孝仁, "ナノインデンテーション法によるTi3SiC2MAX相セラミックス中のキンク境界近傍の機械特性評価", 日本金属学会2022年秋期（第171回）講演大会, 福岡工業大学, 2022.9.23', '池田賢一, 橋本菜々, 白紙悠之, 三浦誠司, 森田孝治, 鈴木達, 目義雄, "【招待講演】MAX相セラミックスの変形組織の評価 ", 東北大学金属材料研究所 大洗・アルファ合同研究会, 東北大学金属材料研究所, 2022.9.28', '池田賢一, 橋本菜々, 三浦誠司, 森田孝治, 鈴木達, 目義雄, "強磁場印加による配向ポーラスTi3SiC2-MAX相セラミックスの作製とその変形組織", 粉体粉末冶金協会2022年度秋季大会（第130回講演大会）, 同志社大学, 2022.11.15', '村岡丈太朗, 池田賢一, 三浦誠司, 森田孝治, 鈴木達, 目義雄, "【優秀発表賞受賞】Ti2AlC-MAX相セラミックスの強磁場印加による配向制御とその特性の結晶方位依存性", 粉体粉末冶金協会2022年度秋季大会（第130回講演大会） , 同志社大学, 2022.11.15', '森田孝治, 松井大輝, 寺田大将, 池田賢一, 三浦誠司, "Ti3SiC2-MAX相セラミックスにおけるキンク境界の形成とその機械特性評価", 粉体粉末冶金協会2022年度秋季大会（第130回講演大会）, 同志社大学, 2022.11.15', 'Ken-ichi Ikeda, Nana Hashimoto, Yuji Shirakami, Seiji Miura, Koji Morita, Tohru S. Suzuki, Yoshio Sakka, "【Invited】Effects of Kink Boundaries on High Temperature Deformation Behavior of Textured Ti3SiC2 MAX Phase Sintered Body", The 5th International Symposium on Long-Period Stacking/Order and Mille-feuille Structure (LPSO/MFS2022), Tokyo, JAPAN, 2022.12.12', 'Koji Morita, Daiki Matsui, Daisuke Terada, Ken-ichi Ikeda, Seiji Miura, Takahito Ohmura, "Nanoindentation Examination of Kink Boundary Hardness in Ti3SiC2 MAX Phase", The 5th International Symposium on Long-Period Stacking/Order and Mille-feuille Structure (LPSO/MFS2022), Tokyo, JAPAN, 2022.12.12', 'Jotaro Muraoka, Ken-ichi Ikeda, Seiji Miura, Koji Morita, Tohru S. Suzuki, Yoshio Sakka, "Orientation dependence of various properties of textured MAX phase ceramics fabricated by slip casting under strong magnetic field", The 5th International Symposium on Long-Period Stacking/Order and Mille-feuille Structure (LPSO/MFS2022), Tokyo, JAPAN, 2022.12.14', '清英一, 池田賢一, 三浦誠司, 森田孝治, 鈴木達, 目義雄, "【優秀ポスター賞受賞】Ti3SiC2-MAX相セラミックスの力学特性に及ぼす気孔率とキンク導入量の影響, 日本金属学会2023年春期（第172回）講演大会, 東京都立産業貿易センター・東京大学駒場キャンパス, 2023.3.7', '村岡丈太朗, 池田賢一, 三浦誠司, 森田孝治, 鈴木達, 目義雄, "【優秀ポスター賞受賞】磁場配向されたTi2AlC-MAX相セラミックスの室温変形と酸化挙動の異方性の評価", 日本金属学会2023年春期（第172回）講演大会, 東京都立産業貿易センター・東京大学駒場キャンパス, 2023.3.7'] | 0件 | 0件 | 1181 | u6t3U05gID1slP7P
22HK0046 | 電子部品材料開発に向けた原子レベル組織解析 | 北海道大学 / Hokkaido Univ. | 外部利用/External Use | 計測・分析/Advanced Characterization | 加工・デバイスプロセス/Nanofabrication | 量子・電子制御により革新的な機能を発現するマテリアル/Materials using quantum and electronic control to perform innovative functions | - | 電子顕微鏡/Electron microscopy,蒸着・成膜/Evaporation and Deposition,CVD,原子薄膜/ Atomic thin film | 足立 修一郎 | (株)レゾナック |  | 岩崎純子,大多亮,松尾保孝 | 技術代行/Technology Substitution | - | ['HK-101：ダブル球面収差補正走査透過型電子顕微鏡', 'HK-613：プラズマCVD装置'] | シリコン酸化膜（SiOX膜）は、先端産業におけるコーティング材料として 多くの用途に利用されている。今回、アルミニウム（Al）基板上にCVD法で成膜したSiOX膜を、透過型電子顕微鏡（TEM）を用いて観察し、SiOX膜の結晶性及び密着性を評価した。 | 観察対象：Al基板上にCVD法で成膜したSiOx膜 利用装置：透過型電子顕微鏡TITAN G2 60-300 | Fig.1に、SiOX成膜したAl基板の断面におけるSTEM観察像と、同一箇所におけるAl, Si及びOのEDXマッピング結果を示す。Al基板表面には、SiOX膜が所望の厚さで形成されていた。Fig.2は、Al基板とSiOX膜の界面における高分解能TEM像である。SiOX膜はAl基板と原子レベルで密着していることが分かった。また回折像から、SiOX膜はアモルファス状であり、Al基板は高い結晶性を有していることが分かった。 | なし | [] | [] | 0件 | 0件 | 1193 | 4OHjA2srzK06yT16
22HK0045 | 水-岩石相互作用における鉱物の化学組成と結晶構造の変化 | 北海道大学 / Hokkaido Univ. | 内部利用（ARIM事業参画者以外）/Internal Use (by non ARIM members) | 計測・分析/Advanced Characterization | - | マテリアルの高度循環のための技術/Advanced materials recycling technologies | 量子・電子制御により革新的な機能を発現するマテリアル/Materials using quantum and electronic control to perform innovative functions | 電子顕微鏡/Electron microscopy,イオンミリング/Ion milling,集束イオンビーム/Focused ion beam,電子回折/Electron diffraction,表面・界面・粒界制御/ Surface/interface/grain boundary control,資源循環技術/ Resource circulation technology,表面・界面・粒界制御/ Surface/interface/grain boundary control,資源循環技術/ Resource circulation technology | 菊池 亮佑 | 北海道大学大学院工学研究院 環境循環システム部門資源循環工学分野 環境地質学研究室 | 西木悠人,Chaerun Raudhatul Islam,Pramesti Prihutami,松川春樹 | 鈴木啓太,大多亮,原田真吾,内田悠,澤厚貴,遠堂敬史,王永明 | 機器利用/Equipment Utilization | - | ['HK-101：ダブル球面収差補正走査透過型電子顕微鏡', 'HK-201：X線光電子分光装置', 'HK-202：オージェ電子分光装置', 'HK-301：環境セル対応透過電子顕微鏡', 'HK-302：電界放出形走査電子顕微鏡'] | 岩石中に記録された水―岩石相互作用の痕跡を明らかにするために、国内外の各地の岩石および反応を模擬した室内実験後の試料を対象に、鉱物相・元素分布・化学組成・化学状態を調べた。 | 岩石薄片あるいは研磨片の表面をFE-EPMAによって観察し、鉱物（磁鉄鉱・火山ガラス・粘土鉱物など）の化学組成の定量および粒子間・粒子内での元素分布を調べた。また、乾式研磨された粘土岩の薄片表面をクライオクロスイオンポリッシャ（CCP）によって研磨時のダメージ層を取り除いた上で、オージェ分光装置で観察し、EBSDパターンによるSiO2相の多形の識別を行った。XPS装置を用いて、ジオポリマー中に取り込まれたHgおよびCdの化学状態を分析した。さらに、岩石中から数μmサイズの標的鉱物をFIB-SEM（JIB-4600F/HKD）を用いてピンポイントで薄膜試料に加工し、TEM（JEM-2010）およびSTEM（Titan G2）を用いて透過像・HAADF像・制限視野電子回折像を撮影、EDSによる元素分布・化学組成の定量評価を行った。 | 図１に粘土岩中に含まれるSiO2相から得られたEBSDパターンを示す。CCPでの加工条件と加速電圧によって得られたパターンの鮮明度が変化していく様子が確認できる。100 μm程度の粗大な石英粒子から得られたEBSDパターンについてはCCPによる鉱物表面のダメージ層の除去を十分に行うことで鮮明さが向上し、石英 >> クリストバライト・トリディマイトの妥当な識別結果を得ることが可能となった。一方で、粘土岩中に同時に含まれる数μmサイズのSiO2粒子についてはパターンの鮮明さが足りず、信頼できない識別結果に留まった。乾式研磨の最終過程における研磨方法やCCPによる仕上げ加工の条件の最適化が安定したEBSDパターンの取得とSiO2微粒子の多形の定量化のためには必要だと考えられる。図２にオフィオライト由来の高pH(~11)地下水による変質を被った火山ガラスのFIB-SEMおよびSTEMによる観察事例を示す。樹脂包埋・乾式研磨された火山砕屑物を含む堆積物の表面に見られる、バブルウォール状の特徴的な形状を示す火山ガラスとその周囲に生じた二次鉱物をFIB-SEMによってマイクロサンプリングし、薄膜化、TEMおよびSTEMによって二次鉱物の鉱物組成や化学組成、ガラス界面近傍の元素分布を明らかにした。ガラス界面近傍ではアルカリ元素の溶脱を示すプロファイルは確認できず、界面のおける調和的溶解と、溶出元素と周囲の超苦鉄質堆積物から供給されるMgやFeによってスメクタイトが二次鉱物として形成していることが確認された。約4000年に渡る高pH地下水との反応を経てもガラス界面は比較的よく保存され、ガラス周囲に形成する膨潤性粘土鉱物が保護膜として機能することで溶解速度が抑制されることが示唆された。 その他、インドネシアのニッケル（Ni）ラテライト鉱床でのNi濃集に寄与する風化生成物、特にスメクタイトの化学組成・鉱物学的特性を明らかにした。ジオポリマー中の元素分布をEPMAで明らかにし, セシウムの固定化やジオポリマー固化メカニズムの解明を行った。また、HgやCdを固化中に添加したジオポリマーについてXPSによる化学状態分析を行った。Hg, Cdを0.05wt%添加した試料では濃度が低く、無添加のジオポリマーとのXPSスペクトルの差が確認出来なかったが、3wt%添加した試料ではHg2+、Cd2+の状態でジオポリマー中に存在することが分かった。酸性鉱山廃水から生じる微細な沈殿物を観察し、鉄水酸化物のコロイド粒子の産状や微生物が関わっていると思われる鉱物形成を観察することができた。 | ・科学研究費助成事業（JSPS, 19H00878）・ニアフィールド評価確証技術開発 (METI, Grant Number: JPJ007597).・TRU廃棄物処理・処分技術高度化開発 (METI, Grant Number: JPJ007597)・英知を結集した原子力科学技術・人材育成推進事業 (JAEA, Grant Number: JPJA19F19211936) | [] | ['大矢 裕介, CHAERUN Islam, 山田 裕久, 工藤 勇, 黒木 竜海, 関根 伸行, 谷口 雅弘, 菊池 亮佑, 大竹 翼, 佐藤 努、”溶融飛灰をバインダーとして用いたアルカリ刺激固型化体の作製とその設計”、JpGU 2022（国内）、令和4年5月31日', '杉浦 遼平, 大竹 翼, 大友 陽子, 佐藤 努, SHIN Ki-Cheol、”南アフリカ・バーバトン緑色岩帯ムーディーズ縞状鉄鉱層における鉄とマグネシウムの地球化学的挙動”、JpGU 2022（国内）、令和4年6月2日', '大友 陽子, 松居 達也, チカンダ フランセス, セレイロイス タム, 大竹 翼, 佐藤 努、”Iron precipitation and associated microbial activities in acid mine drainages of Ainai and Shojin river mine”、JpGU 2022（国内）、令和4年6月2日', '松川 春樹, 大友陽子, 大竹\u3000翼 ，昆 慶明, 佐藤 努 ，掛川 武 、”南アフリカ・ムーディーズ層群中の縞状鉄鉱層に産する磁鉄鉱の微量元素組成”、第71回資源地質学会年会講演会（国内）、令和4年6月30日', 'D. V. Sari, T. Otake, R. Kikuchi, T. Sato, and G. Cock、”Mineralogical and geochemical characteristics of weathering profiles at Weda Bay Nickel laterite deposit, Halmahera, Indonesia”、第71回資源地質学会年会講演会（国内）、令和4年6月30日', '野並 亨祐, 大竹 翼, 相川 公政, 伊藤 真由美, 佐藤 努 、”海底熱水鉱床鉱石に含まれる易溶性鉱物：Hakureiサイトとごんどうサイトの比較”、第71回資源地質学会年会講演会（国内）、令和4年6月30日', '鈴木 覚, 後藤 考裕, 佐藤 努, 菊池 亮佑, 藤村 竜也, 大竹 翼, Patrik Sellin, Daniel Svensson, H. Albert Glig, Ulf B. Andersson, Raphael Schneeberger, Olivier X. Leupin, Simon Norris, W. Russell、”キルナ鉱山におけるベントナイトのナチュラルアナログ国際共同研究について”、第65回粘土科学討論会（国内）、令和4年9月8日', 'Samuel Abebe, Ryugo Kaneda, Yuto Nishiki, Ryosuke Kikuchi, Tsubasa Otake, Akira Ueda, Tsutomu Sato、”Formation of Mg-silicate scales and inhibition of their scale formation at injection wells in geothermal power plant”、第65回粘土科学討論会（国内）、令和4年9月8日', '浅井 春菜, 菊池 亮佑、”花崗岩のカオリン化に伴う元素の移動 ー瀬戸地域における堆積性カオリン鉱床下部のカオリン質サプロライトでの調査事例ー”、第65回粘土科学討論会（国内）、令和4年9月8日', 'R. Kikuchi, M. Horiuchi, M. Saito, T. Ishiwata, Y. Nishiki, T. Sato, Y. Takayama, S. Mitsui、”Natural evidence for the cementation in bentonite buffer based on transmission electron microscopy observation of bentonite ores”、International Clay Conference 2022（国外）、令和4年7月26日', 'T. Otake, A. Murofushi, T. Daimon, R. Kikuchi, T. Sato、”Formation of Ni-rich smectite in the Tagaung Taung Ni laterite deposit, Myanmar”、Goldschmidt 2022（国外）、令和4年7月15日', 'Y. Ohtomo, T. Matsui, F. Chikanda, S. Tum, T. Otake, T. Sato、”Iron precipitation and associated microbial activities in Ainai and Shojin river mine drainages, Japan”、Goldschmidt 2022（国外）、令和4年7月11日', 'T. Otake、”Sustainable development of mineral resources in Indonesia”、The 17th Hokkaido Indonesian Student Association Scientific Meeting 2022（国外）、令和4年6月11日', 'Francisco, P.C.M., Matsumura, D., Kikuchi, R., Ishidera, T. and Tachi, Y.、”Selenide [Se(−II)] Immobilization in Anoxic, Fe(II)-Rich Environments: Coprecipitation and Behavior during Phase Transformations”、Environmental Science & Technology（国外）、令和4年3月', 'Ohtomo, Y., Yang, J., Nishikata, M., Kawamoto, D., Kimura, Y., Otake, T., and Sato, T. 、”Low-temperature hydrothermal synthesis of chromian spinel from Fe-Cr hydroxides using a flow-through reactor. Minerals”、Minerals（国外）、令和4年8月', 'Kikuchi, R., Sato, T., Fujii, N., Shimbashi, M., & Arcilla, C. A.、”Natural glass alteration under a hyperalkaline condition for about 4000 years.”、Scientific reports（国外）、令和4年9月', 'Chaerun, R.I., Soonthornwiphat, N., Toda, K., Kuroda, K., Niu, X., Kikuchi, R., Otake, T., Elakneswaran, Y., Provis, J.L., Sato, T. 、”Retention mechanism of cesium in chabazite embedded into metakaolin-based alkali activated materials. Journal of Hazardous Materials”、Journal of Hazardous Materials（国外）、令和4年10月', 'Nishiki, Y., Cama, J., Otake, T., Kikuchi, R., Shimbashi, M., and Sato, T.、”Formation of magnesium silicate hydrate (M-S-H) at pH 10 and 50ºC in open-flow systems”、Applied Geochemistry（国外）、令和5年1月', '星蒼空、”北海道下川鉱床における複数の鉱化ステージが母岩の変質に与えた影響”、卒業論文（国内）、令和5年3月', 'Dwi Vidya Sari、”Mineralogical and geochemical characteristics of weathering profiles at Weda Bay Ni laterite deposit, Halmahera, Indonesia”、修士論文（国内）、令和5年3月'] | 0件 | 0件 | 1192 | PQ8o7gN088soyIMa
22HK0044 | 高分子により分散安定化されたナノ粒子の観察 | 北海道大学 / Hokkaido Univ. | 内部利用（ARIM事業参画者以外）/Internal Use (by non ARIM members) | 計測・分析/Advanced Characterization | - | 量子・電子制御により革新的な機能を発現するマテリアル/Materials using quantum and electronic control to perform innovative functions | 次世代ナノスケールマテリアル/Next-generation nanoscale materials | 電子顕微鏡/Electron microscopy,表面・界面・粒界制御/ Surface/interface/grain boundary control,ナノ粒子/ Nanoparticles | 山本 拓矢 | 大学院工学研究院 |  | 大多亮,平井直美 | 機器利用/Equipment Utilization | - | ['HK-101：ダブル球面収差補正走査透過型電子顕微鏡', 'HK-401：収差補正走査型透過電子顕微鏡'] | ポリエチレングリコールなどの高分子により分散安定化された金属ナノ粒子などの観察を行う。 | 代表的な生体適合性高分子であるポリエチレングリコール (PEG) より合成した環状PEG (c-PEG) は、そのトポロジーに立脚した金属ナノ粒子表面への物理的吸着により分散安定性を向上させることが報告されている。本研究では、c-PEGの特異的な性質・機能を幅広いナノ材料へ応用するため、分子量や分散溶媒に着目して様々なナノ粒子に対するc-PEGの吸着特性について包括的な検討を行った。 | 金ナノ粒子に対して、3分子量の直鎖状PEGまたはc-PEGを添加した後、限外濾過により遊離したPEGを取り除き、粒子径・ゼータ電位を測定した。その結果、c-PEGによる優位な吸着が確認された。また、分子量の大きいc-PEGほど厚い層の形成が見られた。加えて、これら複合体の電子顕微鏡観察を行った。 |  | [] | [] | 0件 | 0件 | 1191 | XSss7NVabIH6PN7F
22HK0040 | Photoreactive materials for enamel remineralization | 北海道大学 / Hokkaido Univ. | 外部利用/External Use | 計測・分析/Advanced Characterization | - | 量子・電子制御により革新的な機能を発現するマテリアル/Materials using quantum and electronic control to perform innovative functions | - | 電子顕微鏡/Electron microscopy,核磁気共鳴/Nuclear magnetic resonance,電子分光,表面・界面・粒界制御/ Surface/interface/grain boundary control | Zuniga Enrique | 北海道医療大学大学院歯学研究科 |  | 吉田すずか,鈴木啓太 | 技術代行/Technology Substitution | - | ['HK-201：X線光電子分光装置'] | Orthodontic treatments are associated with an increased incidence of enamel demineralization, emphasizing the need for novel materials that can effectively control the release of calcium ions (Ca2+) and prevent this condition. One promising approach to achieve this goal is through the surface modification of Bioactive glass, which allows for the attachment of molecules capable of regulating Ca2+ release via different stimuli. In recent times, Photoreactive materials have gained attention due to their ability to provide precise and localized control over drug delivery, as well as optimize therapeutic formulations and regimens. These advantages are particularly important in the development of materials for enamel remineralization.The aim of this study is to investigate the effectiveness of a photoreactive macrocyclic structure attached to the Bioactive glass surface in regulating Ca2+ uptake and release. Through the evaluation of changes in Ca2+ concentration in the medium, we aim to gain insights into the efficacy of this approach and its potential applications in orthodontics. This research has the potential to lead to the development of innovative therapeutic strategies to address enamel demineralization and improve orthodontic treatments. | Bioactive glass was synthesized using the sol-gel method and subsequently characterized using scanning electron microscopy (SEM), energy-dispersive X-ray spectroscopy (EDX), and transmission electron microscopy (TEM). The photoreactive macrocyclic structure, containing a pyridine group, was synthesized using traditional liquid synthesis and characterized using nuclear magnetic resonance (NMR) to evaluate the phase switch. For the immobilization of the photoreactive structure, the surface of the bioactive glass was functionalized using (3-aminopropyl)triethoxysilane (APTES). The macrocyclic structure was then immobilized onto the bioactive glass surface. The resulting material was characterized using SEM, TEM, EDX, and X-ray photoelectron spectroscopy (XPS). The XPS analysis indicated an increase in nitrogen groups as the content of the macrocyclic structure increased, confirming successful immobilization of the material. The samples immersed in artificial saliva were exposed to UV light for 15 minutes followed by LED light for 15 minutes, with the light source being switched alternately until a total irradiation time of 1 hour was reached. During this time, changes in the calcium concentration were detected and measured using a sensor. | The microscopy evaluation of the bioactive glass nanoparticles after immobilization revealed that the bioactive glass nanoparticles have an irregular shape with a particle size of 20nm. The X-ray photoelectron spectroscopy (XPS) analysis further showed that the nitrogen content increased due to the immobilization of the macrocyclic structure, with a direct proportional relationship to the amount of macrocyclic structure mixed with bioactive glass (Fig 1). Additionally, the BG samples containing 5mg and 10mg of the organic compound displayed the presence of nanoribbons. These findings suggest that bioactive glass nanoparticles have potential for various applications. However, it is important to conduct further research and analysis to fully understand the significance and implications of these results (Fig 2).The calcium release assay revealed that with UV light, calcium was released, while with LED light, calcium was taken from the medium. A statistically significant difference was observed with the unmodified bioactive glass nanoparticles (Figure 3 ).In conclusion, this study successfully synthesized and immobilized a photoreactive macrocyclic structure to control calcium in the medium. These findings suggest the potential for a new series of materials for enamel remineralization. |  | [] | ['(1) Zuniga-Heredia EE, Arteaga Arteaga F, Iijima M, Sawamura M. Bioactive glass surface functionalization for Ca2+ control. International Symposium of Porous Materials, Tokyo, Japan, 2021/11/4-5.', '(2) Zuniga-Heredia EE, Arteaga Arteaga F, Iijima M, Sawamura M. Photoswitchable azopyridine macrocyclic structure on bioactive glass for controlled release of Ca2+. The 102nd annual meeting of the Chemical society of Japan, Kobe, Japan, 2022/03/23-26.'] | 0件 | 0件 | 1187 | rBX93b0fdY5i8e9r
22HK0043 | ぺロブスカイト型ナノ結晶の構造解明 | 北海道大学 / Hokkaido Univ. | 内部利用（ARIM事業参画者以外）/Internal Use (by non ARIM members) | 計測・分析/Advanced Characterization | 物質・材料合成プロセス/Molecule & Material Synthesis | 量子・電子制御により革新的な機能を発現するマテリアル/Materials using quantum and electronic control to perform innovative functions | - | 電子顕微鏡/Electron microscopy,電子分光,赤外・可視・紫外分光/Infrared and UV and visible light spectroscopy,質量分析/Mass spectrometry,フォトニクス/ Photonics,量子効果/ Quantum effect | 高野 勇太 | 北海道大学 電子科学研究所 分子フォトニクス研究分野 | Vasudevanpillai BIJU,岡本 拓也,Palyam Subramanyam,Bhagyashree Mahesha SACHITH,Rumana Acter,Most Farida KHATUN | 森有子 | 機器利用/Equipment Utilization | 技術補助/Technical Assistance | ['HK-402：走査型透過電子顕微鏡', 'HK-404：超高分解能電界放出形走査電子顕微鏡'] | 本研究では、次世代発光材料として注目されるハロゲン化鉛ペロブスカイトの量子ドット、ナノ結晶、およびマイクロ結晶を作成し、電子顕微鏡観察と光物性解析により、ペロブスカイト量子ドット集合体のメカノオプティカル特性を実証した。さらに、ヘテロ接合型ペロブスカイト結晶を作成し、光励起によって生成したキャリアを効率よく輸送することを見いだした。これらの成果は、ペロブスカイト材料を発光材料として利用する際に高効率的な発光特性や高耐久性、そして新奇光物性の発現を行うために重要な知見である。 | 次世代発光材料として注目されているハロゲン化鉛ペロブスカイトについて既報に従い、粒径5~10 nm程度の量子ドットまたはナノ結晶、その集合体、そしてマイクロ結晶を作成した（組成FAPbBr3あるいはMAPbBr3）。得られた量子ドットまたはナノ結晶をトルエン中で分散させ、STEM観察のためにはカーボン支持膜付き銅グリッドに滴下塗布して乾燥後、超薄膜評価装置HD-2000（日立ハイテク）にて、またSEM観察のためにはガラスまたはITO基板上に塗布して乾燥後に超高分解能走査型電子顕微鏡SU-8230(日立ハイテク)にて、それぞれ電子顕微鏡観察を行った。そこから得られた知見をもとに合成したペロブスカイト結晶の構造決定を行い、同結晶の光物性の検討を行った。 | 作成した各種ペロブスカイト試料について、HD-2000によるSTEM観察およびSU-8230によるSEM観察を行った。結果、ナノ結晶試料からは粒形が10 nm程度に揃った結晶性試料が確認された。量子ドット試料では3 nm程度の分散した粒子がみられた。また、量子ドットを生成してからの時間が経つにつれて粒子が集合することにより、蛍光波長はレッドシフトし蛍光寿命も長くなることがわかった。さらに、形成した量子ドットの集合体に機械的刺激を加えることで蛍光波長がブルーシフトし、蛍光寿命がふたたび短くなった。電子顕微鏡による構造解析と蛍光顕微分光による光物性解析により、ペロブスカイト量子ドット集合体のメカノオプティカル特性を実証した。一方、MAPbBr3のペロブスカイトナノ結晶薄膜およびマイクロ結晶において、ハロゲン化物前駆体（MAI）存在下にて光圧を用いて局所的にハロゲン交換を行い、ヘテロ接合型ペロブスカイト結晶を作成した。作成したヘテロ接合型ペロブスカイトでは光励起によって生成したキャリアを結晶中のBrリッチの領域からIリッチの領域へと効率よく輸送し、そして捕捉されることを見出した。 これらの知見は、ペロブスカイト材料を発光材料として利用する際に、高効率的な発光特性や、高耐久性、そして新奇光物性の発現などへの道しるべとなる。 | SEMおよびSTEM画像取得に関して北海道大学電子科学研究所の森有子氏の技術補助に感謝いたします。 | ['M. D. Shahjahan, Halide Perovskite Single Crystals and Nanocrystal Films as Electron Donor‐Acceptor Heterojunctions, Angewandte Chemie International Edition, 62, (2022).\nDOI: 10.1002/anie.202215947'] | ['岡本拓也, Vasudevanpillai BIJU, “二座配位子により形成したハロゲン化鉛ペロブスカイト超結晶の構造と光物性”, 日本化学会 第103春季年会(2023), K204-3pm-14, 千葉, 2023年3月.', 'Takuya OKAMOTO, Zhang ZHIJING, Vasudevanpillai BIJU, “Mechanical Modulation of Photoluminescence in Self-Assembled Lead Halide Perovskite Quantum Dots”, 2022年光化学討論会, 3A08, 京都, 2022年9月.', 'Bhagyashree Mahesha Sachith*、岡本 拓也、髙野 勇太、Vasudevan Pillai Biju : 「Diffusion Controlled Interfacial Electron Transfer in Perovskite Nanocrystal Films」、CASM2022、Thiruvananthapuram、India (2022-07)', 'Jeladhara Sobhanan *, Y. Takano and V. P. Biju : “Immunofluorescent Quantum Dots and Silica Particles for SpectroTemporally-Resolved Multimodal Cancer Cell Detection in the Blood”, CASM2022, Thiruvananthapuram, India (2022-07)'] | 0件 | 0件 | 1190 | 3zAuk67x8Ub1Bqjz
22HK0047 | 鉄基材料中における微細析出物の照射下相安定性 | 北海道大学 / Hokkaido Univ. | 外部利用/External Use | 計測・分析/Advanced Characterization | - | 量子・電子制御により革新的な機能を発現するマテリアル/Materials using quantum and electronic control to perform innovative functions | - | 電子顕微鏡/Electron microscopy,表面・界面・粒界制御/ Surface/interface/grain boundary control | 叶野 翔 | 東京大学工学系研究科原子力専攻 |  | 大多亮,柴山環樹 | 機器利用/Equipment Utilization | - | ['HK-101：ダブル球面収差補正走査透過型電子顕微鏡'] | オロワン機構に代表されるように、材料中に第二相粒子を分散析出させることにより、種々の材料特性が改善する。しかし、これまでの本研究グループの研究取組では、照射下において種々の炭化物が不安定化する事象を確認しており、これらの機構解明が求められ。そこで、本研究では、イオン照射前後の原子スケールの微細組織観察を通し、析出物の不安定化機構を解明することを研究目的とした。 | ここでは、鉄基材料中に存在するCrリッチなM23C6を対象とし、照射下における相安定性を調査した。イオン照射実験、ならびに、TEMラメラの作製は本学で実施し、薄片化された試料は北海道大学Titan3 G2 60-300を用い、格子分解能のHAADF観察等を実施した。 | HAADF観察より、析出物の原子番号に起因したコントラストを確認した。未照射材では、第一原理計算等で予測された原子カラムにFeやCr、Ｗが配置されていたのに対し、照射材では、Wの配置サイトが不規則に変化しており、所謂、照射によるケミカルディスオーダリングの様相が可視化された。また、EELSを用いた材料密度評価では、照射による析出物の密度低下を確認しており、本事象は、析出物中に形成した照射欠陥に由来すると考えられる。なお、これらの研究結果は、学会、学術論文誌等で報告した。 |  | ['Sho Kano, Radiation-induced amorphization of M23C6 in F82H steel: An atomic-scale observation, Journal of Nuclear Materials, 558, 153345(2022).\nDOI: https://doi.org/10.1016/j.jnucmat.2021.153345', 'Sho Kano, Radiation-induced amorphization behavior of thermally-aged M23C6 in F82H-BA12 steel, Journal of Nuclear Science and Technology, 60, 1244-1257(2023).\nDOI: https://doi.org/10.1080/00223131.2023.2188271'] | [] | 0件 | 0件 | 1194 | Xg2I9zd6bG6lsSTj
22HK0042 | 環境浄化のための新規な炭素系材料および関連材料の創製と評価 | 北海道大学 / Hokkaido Univ. | 外部利用/External Use | 計測・分析/Advanced Characterization | - | 量子・電子制御により革新的な機能を発現するマテリアル/Materials using quantum and electronic control to perform innovative functions | - | 電子分光,表面・界面・粒界制御/ Surface/interface/grain boundary control | 高田 知哉 | 公立千歳科学技術大学 理工学部 応用化学生物学科 | 原子 藍花,岡本 恵太朗,漆舘 琉介,中川 翼,行澤 桃子 | 鈴木啓太 | 機器利用/Equipment Utilization | 技術補助/Technical Assistance | ['HK-201：X線光電子分光装置'] | 多孔質炭素などの炭素系素材に表面修飾などの構造改変を施し、環境汚染物質の吸着・分解特性を向上させた材料の創製を目指す。作製した材料の構造を詳細に解析し、環境浄化特性と構造改変との関連について検討する。併せて、窒化炭素などの関連物質についても、同様に環境浄化特性と構造改変との関連を調べる。 | 1. シランカップリング処理による多孔質炭素の表面修飾と硝酸イオン吸着への応用細孔径が10〜150nmに制御された多孔質炭素を、アミノプロピルトリエトキシシランのエタノール溶液に加えて加熱し、アミノシラン基による表面修飾を行った。続いて、表面のアミノ基を塩酸塩化した。表面修飾前後での多孔質炭素の元素分析、化学結合状態分析をX線光電子分光測定（XPS）により行った。表面修飾前後の多孔質炭素を吸着剤として、水溶液中の硝酸イオン吸着を観察し、吸着容量に対する表面修飾の効果を調べた。２．グラファイト状窒化炭素の光触媒反応性に対する電子線照射の効果メラミンを空気中で加熱重合して得られたグラファイト状窒化炭素（g-C3N4）を樹脂製バッグに封入し、所定の線量での電子線照射を行った。照射前後のg-C3N4の元素分析、化学結合状態分析をX線光電子分光測定（XPS）により行った。照射前後のg-C3N4を、有機色素（ローダミンB）の水溶液に加えて酸素ガス存在下にて可視光照射を行い、可視光触媒反応による色素の分解（濃度低下）を追跡した。 | １． シランカップリング処理による多孔質炭素の表面修飾と硝酸イオン吸着への応用XPSの結果より、アミノシラン塩酸塩により表面修飾されていることと、表面官能基の量が比表面積に依存することが確認できた。この表面修飾により、硝酸イオンの吸着容量が未修飾試料と比べて大きく増加し、アミノシラン塩酸塩修飾が吸着剤の特性向上に有効であることがわかった。この吸着容量も比表面積に依存し、比表面積が大きい（表面官能基の量が多い）ほど吸着容量も増加することが確認された。硝酸イオン吸着前後でのXPS測定結果から、吸着される硝酸イオンは塩化物イオンとのイオン交換により吸着剤表面に結合することが確かめられた。以上の知見は、新規な炭素系硝酸イオン吸着剤の開発の一助となるものと期待される。２．グラファイト状窒化炭素の光触媒反応性に対する電子線照射の効果電子線照射前後でのg-C3N4のXPS測定より、電子線照射に伴って環状構造中の窒素脱離やC-N結合の切断による欠陥生成が進行することがわかった。これに伴い、粒子の比表面積も影響を受けることが確かめられた。照射線量が大きいほど窒素脱離による欠陥生成は進行するが、比表面積は比較的低線量の照射では照射前に比べて増加する一方、大線量の照射では却って減少することがわかった。可視光触媒分解による色素の濃度変化の観察では、g-C3N4への電子線照射により光触媒反応速度が大きくなるが、過大な線量を照射すると反応速度が減少した。これらの結果は、電子線による欠陥生成により光触媒反応活性が向上する一方、可視光照射に対して有効な面積が減少することで全体としての光触媒反応性が低下する場合があることを示す。したがって、電子線によるg-C3N4の光触媒反応性改善に際しては最適な照射条件が存在することがわかる。 | 本研究でのXPS測定に際してご協力をいただきました、北海道大学光電子分光分析研究室の鈴木啓太技術専門職員に感謝いたします。また、本研究での実験に含まれる細孔構造評価にてご協力をいただきました、北海道大学触媒科学研究所の福岡淳教授、下田周平技術専門職員に感謝いたします。 | ['Aika Harako, Effects of the electron-beam-induced modification of g-C3N4 on its performance in photocatalytic organic dye decomposition, Chemical Physics Letters, 813, 140320(2023).\nDOI: 10.1016/j.cplett.2023.140320'] | ['行澤桃子, 下田周平, 鈴木啓太, 福岡淳, 高田知哉 "アミノシラン修飾メソポーラスカーボンによる硝酸イオン吸着回収", 化学系学協会北海道支部2023年冬季研究発表会（札幌）, 令和５年１月２４日', '原子藍花, 下田周平, 鈴木啓太, 福岡淳, 高田知哉 "グラファイト状窒化炭素への電子線照射による構造変化と光触媒反応性との関係", 日本化学会第１０３春季年会（野田）, 令和５年３月２４日'] | 0件 | 0件 | 1189 | J0pzLt462y2DFe8z
22HK0038 | 特殊鋼中の微細炭窒化物粒子の析出挙動に関する研究 | 北海道大学 / Hokkaido Univ. | 外部利用/External Use | 計測・分析/Advanced Characterization | - | 量子・電子制御により革新的な機能を発現するマテリアル/Materials using quantum and electronic control to perform innovative functions | - | 鉄鋼,電子顕微鏡/Electron microscopy,集束イオンビーム/Focused ion beam,表面・界面・粒界制御/ Surface/interface/grain boundary control | 青山 俊文 | 三菱製鋼株式会社 技術開発センター |  | 大久保 賢二,大多 亮,谷岡 隆志,坂口紀史 | 共同研究/Joint Research | 機器利用/Equipment Utilization | ['HK-101：ダブル球面収差補正走査透過型電子顕微鏡', 'HK-102：電界放射型分析電子顕微鏡', 'HK-105：集束イオンビーム加工装置'] | 走査透過型電子顕微鏡を用いて各種鋼の熱処理過程で形成される組織ならびに析出物の同定および計測計量を行う。 | 【利用した主な装置】HAADF-STEM観察およびSTEM-EDS分析には球面収差補正電子顕微鏡(Titan3G2 60-300)を用いた。TEM試料作製には、イオン研磨装置およびFIB加工装置を用いた。【実験方法】厚み200nm~300nm程度まで薄膜化したサンプルについて、STEM-EDSを実施した。取得倍率は10,000倍とし、プローブ電流を1nAに設定した。ピクセルサイズは512×512とし、STEMモードのスポットサイズは6に設定した。試料厚みはEELSを用いて評価した。得られたSTEM-EDSマップより析出物の種類を同定するとともに、各々の析出物については、対応する元素のEDSマッピング像を画像処理・計測することで数密度やサイズ分布、体積分率などを評価した。 | 熱処理後の特殊鋼の薄膜試料をSTEM-EDSマッピングしたところ、Cr、Mnの濃縮部およびAl, Nの濃縮部が見られた。Cr、Mnの濃縮部はセメンタイトが存在した位置を表し、Al、Nの濃縮部は析出したAlN粒子であると判断した。同様の評価に基づき、熱処理条件を変化させた場合の析出粒子の種類や数密度、体積分率、サイズを評価した。分析結果から、熱処理条件に依存して微細析出粒子の種類や量、サイズが変化することが示され、これらが最終的な結晶粒組織に影響を及ぼすことも変化すことが明らかとなった。今後は組成及び熱処理条件を調整し、微細析出粒子の制御を目指す。 | 北海道大学超高圧電子顕微鏡室 大久保 賢二様、大多 亮様、谷岡 隆志様には、分析機器の利用時に大変お世話になりましたので、ここに感謝申し上げます。・共同研究者：北海道大学大学院工学研究院 准教授 坂口紀史 | [] | [] | 0件 | 0件 | 1185 | 7yDNj3FV0M9n2BvZ
22HK0027 | Si基板薄膜の評価 | 北海道大学 / Hokkaido Univ. | 外部利用/External Use | 計測・分析/Advanced Characterization | - | 量子・電子制御により革新的な機能を発現するマテリアル/Materials using quantum and electronic control to perform innovative functions | - | 電子顕微鏡/Electron microscopy,表面・界面・粒界制御/ Surface/interface/grain boundary control | 塙 洋祐 | 株式会社SCREENホールディングス 第三技術開発室 開発一課 |  | 大多亮,遠堂敬史 | 技術代行/Technology Substitution | 技術相談/Technical Consultation | ['HK-101：ダブル球面収差補正走査透過型電子顕微鏡', 'HK-304：集束イオンビーム加工・観察装置'] | Si薄膜は作製方法によって結晶性が異なる。薄膜の結晶性の評価方法として、一般にX線反射率法(XRR)が用いられるところであるが、膜厚が極端に薄い場合は精度が悪くなるため、STEMによる高空間分解能観察および制限視野電子線回折によって評価をする必要があった。 | STEMによるSi基板薄膜の評価を行った。 | Si基板について集束イオンビーム加工・観察装置(HK-304)を用いて薄片化し、TEMグリッドへのマイクロサンプリング作業の技術代行をお願いした。作成いただいた試料については、そのまま北海道大学のダブル球面収差補正走査透過型電子顕微鏡(HK-101)にてSTEM観察の技術代行を依頼し、Si薄膜の微細構造（結晶なのかアモルファスなのか、その度合いも含めて）を明らかにすることができた。 |  | [] | [] | 0件 | 0件 | 1174 | G4u9Gm201ZU0O2VO
22HK0039 | 摺動部材の高耐久化に関する研究 | 北海道大学 / Hokkaido Univ. | 外部利用/External Use | 計測・分析/Advanced Characterization | - | 量子・電子制御により革新的な機能を発現するマテリアル/Materials using quantum and electronic control to perform innovative functions | - | 鉄鋼材料/ Steel materials,各種表面処理等/ Various surface treatments,走査型透過電子顕微鏡/ Scanning transmission electron microscopy,集束イオンビーム（FIB）/ Focused ion beam,電子顕微鏡/Electron microscopy,集束イオンビーム/Focused ion beam,X線回折/X-ray diffraction,電子回折/Electron diffraction,表面・界面・粒界制御/ Surface/interface/grain boundary control | 石田 貴規 | パナソニック株式会社 |  | 坂口紀史,大多亮 | 共同研究/Joint Research | 機器利用/Equipment Utilization | ['HK-101：ダブル球面収差補正走査透過型電子顕微鏡', 'HK-103：マルチビーム超高圧電子顕微鏡', 'HK-105：集束イオンビーム加工装置'] | 北海道大学マテリアル先端リサーチインフラ（ARIM）事業の技術課題支援制度を利用して，今年度から，鉄表面への窒化処理における表面近傍の構造解析を行った． | 【利用した主な装置】 高分解能三次元構造評価装置(Titan G2）【実験方法】 FIBにより断面方向の分析サンプルの作製を行った．その後，透過型電子顕微鏡（TEM，STEM）による最表面近傍の構造解析，並びに元素EDS分析，EBSD分析や薄膜XRD分析を実施した． | 窒化処理１の断面方向の観察・分析の結果から，窒素固溶相が表面に露出していることが分かった（図１）． 一方，窒化処理２では，最表面に窒化物と酸化物からなる化合物層が形成されていた（図１）．更に詳細な分析により，窒化物層はFe3N，酸化物層はFeCr2O4あるいはCrが濃縮したFe3O4と推察された．これらの化合物が表面に生成することで，鉄系金属同士の摺動で生じる凝着摩耗を抑制可能と考える． 引き続き，耐久性が更に良好となる化合物層の構造の明確化を行い，適切な処理層の構造と，その処理条件の導出に繋げていく． | 本課題の遂行にあたり，大学院工学研究院 坂口紀史准教授，大多亮技術職員に機器利用のご協力頂きました．ここに感謝いたします． | [] | [] | 0件 | 0件 | 1186 | CP6u9xO39ce4Cj4N
22HK0024 | 低温核融合の実用化 | 北海道大学 / Hokkaido Univ. | 外部利用/External Use | 計測・分析/Advanced Characterization | - | 量子・電子制御により革新的な機能を発現するマテリアル/Materials using quantum and electronic control to perform innovative functions | 次世代ナノスケールマテリアル/Next-generation nanoscale materials | 電子顕微鏡/Electron microscopy,表面・界面・粒界制御/ Surface/interface/grain boundary control,ナノ粒子/ Nanoparticles | 武藤 正雄 | 株式会社北海光電子 | 中埜夕希,見山克己,北川浩史 | 王永明,遠堂敬史 | 技術相談/Technical Consultation | 技術代行/Technology Substitution | ['HK-301：環境セル対応透過電子顕微鏡'] | 反応を昂進するためナノ金属触媒の微細化達成度をTEMにて確認を行った。 | (1)開発中のPEEMホルダーの実装確認(2)条件を変えたナノ粒子のTEM観察 | 1)UHRのワイドギャップ型ポールピースを有する、FasTEM_環境セル対応透過電子顕微鏡(HK-301)を使用して、PEEMホルダーの実装確認を行い、改修に必要な知見を得た。(2)「D2(重水素)」スパッタで作成した粒子については観察できなかったが、Arスパッタで作成した粒子については、メッシュ部にナノ粒子が凝集して成長していることが確認できた。 |  | [] | [] | 0件 | 0件 | 1171 | ZxNj21jK04x96Hp0
22HK0025 | ひずみ硬化したSUS316表層の内部組織観察 | 北海道大学 / Hokkaido Univ. | 外部利用/External Use | 計測・分析/Advanced Characterization | - | 量子・電子制御により革新的な機能を発現するマテリアル/Materials using quantum and electronic control to perform innovative functions | - | 電子顕微鏡/Electron microscopy,集束イオンビーム/Focused ion beam,表面・界面・粒界制御/ Surface/interface/grain boundary control | 吉田 裕 | 北見工業大学 工学部 機械電機系 | 片桐康佑, 杉野義都 | 澤 厚貴,遠堂敬史 | 技術代行/Technology Substitution | 技術代行/Technology Substitution | ['HK-401：収差補正走査型透過電子顕微鏡'] | 材料の選択的なひずみ緩和を目的として中赤外レーザーを用いた新規の表面処理の技術開発が進められている。本研究では、引張試験により硬化したオーステナイト系ステンレス鋼（SUS316L）に対して、中赤外レーザー照射を実施し、その影響についての調査・検討を行うことを目的とした。 | 供試材はSUS316Lとし、ひずみ0から0.7まで引張試験を行った後、供試材表面を機械研磨し、バフ研磨による鏡面仕上げしたものをサンプルとした。 準備したサンプルに対して、硬さ試験を行なった後、同一サンプル中の別の場所に大気中で中赤外レーザー（フッ化物ファイバーレーザー）によるレーザー照射を行なった。図1はレーザー照射時の概略図である。照射方法は中赤外レーザーをミラーで反射させ、フォーカスレンズにより集光させてサンプルに照射した。条件は、レーザー波長が2.8 µm、照射径はφ200 µm、連続波であり、強度は30kW/cm2とし操作速度は1.0及び0.25mm/sとした。 本研究では照射前後の硬さ試験（5点測定の平均値で比較）を実施した。また、走査型電子顕微鏡（SEM）による表面観察を実施し、さらにSEM-FIB（JIB-4600F/HKD）加工によって、薄膜サンプルを作製しレーザー照射部の内部組織観察を実施した。 | レーザー顕微鏡による表面観察では操作速度及びひずみの違いによってSUS316L表面のレーザー痕の色が変化することを確認できた。また、レーザー照射前のサンプルの硬さは引張試験によって導入されたひずみに依存して増加することがわかった。FIB加工によって作製した０％及び30％のひずみサンプルにおいて、透過型電子顕微鏡（TEM）によって結晶粒内での転位が確認できた。今後は、これらの観察とともに硬さと転位密度との関係について議論する。 | 本課題を実施するにあたり、北海道大学工学研究院全学共同利用施設ナノ・マイクロマテリアル分析研究室澤 厚貴技術員に技術代行をいただきました。ここに感謝の意を示します。 | [] | [] | 0件 | 0件 | 1172 | EhsDGw94jrw8PIH3
22HK0041 | 金属材料の照射損傷組織の発達過程のモデリング | 北海道大学 / Hokkaido Univ. | 外部利用/External Use | 計測・分析/Advanced Characterization | - | 量子・電子制御により革新的な機能を発現するマテリアル/Materials using quantum and electronic control to perform innovative functions | - | 照射損傷,電子顕微鏡/Electron microscopy,表面・界面・粒界制御/ Surface/interface/grain boundary control | 佐藤 裕樹 | 広島工業大学 工学部 知能機械工学科 | 阿部陽介 | 大久保賢二,谷岡隆志 | 機器利用/Equipment Utilization | 共同研究/Joint Research | ['HK-103：マルチビーム超高圧電子顕微鏡'] | 超高圧電子顕微鏡を用いた電子照射下その場観察により，鉄と銅に形成される格子間原子集合体の一次元（１D）運動過程を調査するとともに，１D運動が集合体の形成と成長に与える影響を明らかにすることを目的としている．今年度は銅の格子間原子集合体の一次元（１D）に対する不純物の影響を調査した． | 使用した材料は純度の異なる５種類の銅（公称純度9N, 6N, 5N, 4N, 3N）で，それぞれの材料から次の３つの方法で照射用試料を作製した．1)インゴットから切り出した小片を圧延して厚さ約0.1 mmのシートとし，そこから3 mmφディスクを打ち抜き，ひずみ取り焼鈍(950℃,1時間)を行った『標準試料』．2)インゴットから切断，機械研磨および電解研磨により厚さ約0.1 mmのシートを作製し，そこから打ち抜いた3 mmφの『熱処理なし試料』．3)インゴットから切り出した数ミリ角の小片にひずみ取り焼鈍(950℃,1時間)を行なったのち，上記2) の方法で作成した『バルク熱処理試料』．三者ともに電解研磨を行なって透過電子顕微鏡用薄膜試料とした．超高圧電子顕微鏡（北海道大学JEM-ARM1300）を用いて加速電圧1250kVで電子照射を行い，導入される格子間原子集合体の形成，成長と一次元(１D)運動をその場観察し，外部カメラを用いて動画として記録した．照射温度は室温(300 K)，照射強度は0.007 dpa/sとした． | 高純度の9Nと6Nの熱処理なし試料では，標準試料に比べて，格子間原子集合体の数密度は1/10以下で，平均サイズは４倍以上であった．また１D運動の頻度は10倍以上で距離は2倍以上であった．したがって標準熱処理(厚さ約0.1 mmの試料の熱処理)は格子間集合体の形成促進と成長抑制，さらに１D運動の抑制効果をもつことを示唆している。一方でバルク熱処理試料と熱処理なし試料に顕著な差は見られないことから，バルク熱処理(数ミリ角のブロック試料の熱処理)は格子間原子集合体の形成・成長と１D運動挙動に著しい影響を与えないと考えられる．一方で低純度の5N，4N，3Nでは，受け入れ材の強い歪みのため熱処理なし試料で実験はできなかったが，バルク熱処理試料と標準試料に顕著な差は見られなかった．また標準熱処理試料で５種類の純度の試料を比較すると格子間原子集合体の数密度，サイズ，１D運動挙動に顕著な差は見られなかった．以上のことから，入手した材料に最初から含まれている残留不純物と試料作製の際の標準熱処理で導入される不純物の両方が格子間原子集合体の形成・成長と１D運動挙動に影響していること，特に高純度試料では試料作製時の熱処理で導入される不純物に注意を払う必要があることが示唆された． | 本実験を遂行するにあたり，北海道大学超高圧電子顕微鏡室の大久保 賢二氏，谷岡 隆志氏をはじめとするスタッフの皆様の支援を受けました．この場を借りて御礼申し上げます． | ['Y. Satoh, Variation in formation and migration of self-interstitial atom clusters in electron irradiated copper with material purity and specimen preparation method, Philosophical Magazine, 102, 1152-1172(2022).\nDOI: 10.1080/14786435.2022.2042610', 'Y. Abe, Vacancy migration in α-iron investigated using in situ high-voltage electron microscopy, Philosophical Magazine, 102, 1173-1193(2022).\nDOI: 10.1080/14786435.2022.2041216'] | ['発表した成果 1次元運動挙動を用いた銅における微小格子間原子型転位ループの型の同定(口頭) ,発表者氏名 廣田将一 , 佐藤裕樹 , 大久保賢二 , 谷岡隆志,発表した場所 日本金属学会,発表時期 令和4年3月15日, 国内', '掲載した論文 電子照射により導入された銅の微小格子間原子型転位ループの型の同定, 発表者氏名 廣田将一, 発表した場所 修士論文（広島工業大学）, 発表時期 令和4年2月, 国内'] | 0件 | 0件 | 1188 | WJqN3HOE69KkLSGo
22HK0020 | 高炉スラグ固化体の微細構造と物性に関する研究 | 北海道大学 / Hokkaido Univ. | 内部利用（ARIM事業参画者以外）/Internal Use (by non ARIM members) | 計測・分析/Advanced Characterization | - | 量子・電子制御により革新的な機能を発現するマテリアル/Materials using quantum and electronic control to perform innovative functions | マテリアルの高度循環のための技術/Advanced materials recycling technologies | 電子顕微鏡/Electron microscopy,資源循環技術/ Resource circulation technology,表面・界面・粒界制御/ Surface/interface/grain boundary control | 胡桃澤 清文 | 北海道大学大学院工学研究院環境循環システム部門 |  | 内田悠,大多亮 | 技術代行/Technology Substitution | 機器利用/Equipment Utilization | ['HK-101：ダブル球面収差補正走査透過型電子顕微鏡', 'HK-303：電界放出形電子プローブマイクロアナライザー'] | CO2排出削減の観点から混和材を大量に使用したコンクリートの製造が求められている。しかしながら混和材を大量に使用した場合には、普通ポルトランドセメントのみのコンクリートと比較すると材齢初期の強度発現が遅くなり養生期間を長くする必要がある。そこで本研究では高炉スラグやフライアッシュなどの混和材を混和したセメント硬化体の微細構造を観察しその違いを明らかにすることを目的とした。 | 使用材料と試験体作製 普通ポルトランド（OPC）、高炉セメントＢ種（BB）、フライアッシュB種（FB)を用いてセメントペースト硬化体を作製した。水セメント比は0.5とし、20℃の恒温槽にて養生を行った。練り混ぜ後材齢3日まで封緘養生を行い、その後材齢28日まで水中養生を行った。測定概要 養生後の試料はアセトンに2時間浸漬し水和反応を停止後40℃の恒温槽にて乾燥を行った。試料を5ミリ角程度にダイヤモンドカッターにて切断し、水和停止を行い乾燥後にエポキシ樹脂によって包埋し、エポキシ硬化後に表面研磨を行い、SEM観察およびEPMAによる元素分布測定を行った。EPMAの測定条件は、加速電圧15keV、5ｎA、プローブ径1μｍにて256×256μｍの範囲にて測定を行った。 | 図1にOPCのEPMAによって元素分布を測定した結果を示す。カルシウムとシリカが多く分布している様子が観察できる。特にカルシウムは大きな塊で存在している。図2にBBのEPMA測定結果を示す。こちらもカルシウムとシリカが多く分布している様子が観察できる。一方、高炉スラグ由来のマグネシウムの塊が多く分布している様子も観察できた。図3にFBのEPMA測定結果を示す。こちらもカルシウムとシリカが多く分布している様子が観察できるが、フライアッシュ由来のシリカの塊が分布している様子が観察できる。また、このシリカの分布と一致するように酸素が分布している。これはOPCやBBでは観察されなかった結果であり、酸素の分布を詳細に調べることにより未反応のフライアッシュを定量できる可能性が示された。以上の結果より高炉スラグとフライアッシュを混和したセメントにおいては、高炉スラグセメントではマグネシウムを検出し、フライアッシュでは酸素を検出することによって未反応の粒子を検出することができるかもしれない可能性が示唆された。今後異なる手法によって本手法の妥当性を検討する予定である。 |  | [] | [] | 0件 | 0件 | 1167 | hGCY6jv8as8wU2uX
22HK0026 | エネルギー変換材料のナノスケール表界面制御 | 北海道大学 / Hokkaido Univ. | 内部利用（ARIM事業参画者以外）/Internal Use (by non ARIM members) | 計測・分析/Advanced Characterization | - | 量子・電子制御により革新的な機能を発現するマテリアル/Materials using quantum and electronic control to perform innovative functions | 革新的なエネルギー変換を可能とするマテリアル/Materials enabling innovative energy conversion | 電子顕微鏡/Electron microscopy,核磁気共鳴/Nuclear magnetic resonance,集束イオンビーム/Focused ion beam,X線回折/X-ray diffraction,電子分光,表面・界面・粒界制御/ Surface/interface/grain boundary control,水素貯蔵/ Hydrogen storage | 中川 祐貴 | 北海道大学大学院工学研究院 附属エネルギー・マテリアル融合領域研究センター | 柴山 環樹,竹口 雅樹 | 岩崎純子,横平綾子,大多亮,谷岡隆志,大久保賢二,坂口紀史,柴山環樹,吉田すずか,鈴木啓太 | 機器利用/Equipment Utilization | - | ['HK-101：ダブル球面収差補正走査透過型電子顕微鏡', 'HK-102：電界放射型分析電子顕微鏡', 'HK-103：マルチビーム超高圧電子顕微鏡', 'HK-201：X線光電子分光装置', 'NM-501：実動環境対応物理分析電子顕微鏡'] | 本研究では、主にエネルギー変換材料を対象として、イオン照射・パルスレーザーによる表面改質やメカニカルミリングによる界面制御を行った。具体的には、ガスイオン照射した酸化タングステンの表面解析、ヘリウムイオン照射による純銅の酸化特性の制御、パルスレーザーによる水素吸蔵金属チタンの表面改質、ミリングによるリチウムイオン伝導体LiBH4の界面制御やナノ水素貯蔵材料の加熱TEMその場観察などを行った。 | 【ガスイオン照射した酸化タングステンの表面解析】タングステンロッドを大気中で800℃で加熱することで、酸化タングステンロッドを得た。その後、北海道大学の超高圧電子顕微鏡に附属のイオン加速器を用いて、加速電圧100 kVでH2+, He+や Ar+照射を行った。H2+, He+や Ar+照射時のフルーエンスはそれぞれ1.0×1016, 5.0×1016, 1.0×1016 ions/cm2であった。また、一部のロッドについては、500℃, 真空 (5.0×10-5 Pa)下で4時間の真空加熱処理を行った。これらのロッドについて、XPSによる表面解析や可視光照射下での色素分解速度の評価を行った。なお、XPS解析については、試料を大気曝露後に測定を行った。 | 【ガスイオン照射した酸化タングステンの表面解析】酸化タングステンロッドは黄色であり、これを500℃で真空加熱することで濃い緑色に着色することが分かった。また、H2+, He+や Ar+照射したロッドでは照射部が青く変色していた。XPSのW 4fスペクトルのフィッティングより、真空加熱したロッドでは僅かにW5+に起因するピークが観測され、微量の酸素欠損が導入されたと考えられる。Ar+照射したロッドでは真空加熱ロッドよりも強いW5+のピークが観測され、より多くの欠損が導入されることが分かった。イオン照射したロッドのWide scanではC 1sの強いピークが観測され、イオン照射中にコンタミネーションが堆積することが判明した。高フルーエンスになる程、コンタミネーション量も多くなることも分かった。また、イオン照射後に真空加熱処理を行うとコンタミネーションが減少し、WO3-x相に起因する格子酸素の結合ピークを観測することができた。 これらの酸化タングステンロッドを用いて、可視光照射下でローダミン6G水溶液の分解挙動を評価したところ、500℃の真空加熱処理を行った試料は元のWO3ロッドよりも分解速度が若干向上することが分かった。一方で、イオン照射したロッドは元のWO3よりも分解速度が低下しており、酸素欠損とコンタミネーションが多く導入されているためであると考察した。 | ・共同研究者：物質・材料研究機構 竹口 雅樹 様 | ['Yuki Nakagawa, Effects of gas phase ion irradiation and vacuum annealing on the visible light photocatalytic properties of WO3, Vacuum, 206, 111519(2022).\nDOI: 10.1016/j.vacuum.2022.111519', 'Subing Yang, Tailored copper oxidation in alkaline aqueous solution after helium cation implantation, Applied Surface Science, 591, 153087(2022).\nDOI: 10.1016/j.apsusc.2022.153087'] | ['岩田知紘、中川祐貴、柴山環樹、竹口雅樹, "ミリング粉砕したFe-BN混合粉末への高温での電子線照射が熱分解に及ぼす影響(口頭)" 日本顕微鏡学会 第78回学術講演会, 令和4年5月11日', '白土泰裕、中川祐貴、柴山環樹, "WO3光触媒によるローダミン6G分解及びTEMによる微細組織観察(ポスター)" 第16回水素若手研究会, 令和4年9月5日', '佐藤祐、中川祐貴、柴山環樹, "He+イオン照射による酸化銅の水中結晶光合成抑制効果(ポスター)" 日本金属学会 2022年秋期講演大会, 令和4年9月21日', '白土泰裕、中川祐貴、柴山環樹, "WO3光触媒によるローダミン6G分解とTEMによる微細構造観察(ポスター)" 日本金属学会 2022年秋期講演大会, 令和4年9月21日', '千藤翼、中川祐貴、柴山環樹, "LiBH4-ZrO2複合物質のLiイオン伝導度の評価と電子顕微鏡による微細組織の観察(ポスター)" 日本金属学会 2022年秋期講演大会, 令和4年9月20日', '中川祐貴、岩田知紘、柴山環樹、竹口雅樹, "ミリング粉砕Fe-BN混合粉末の加熱TEMその場観察による微細組織変化(口頭)" 日本金属学会 2022年秋期講演大会, 令和4年9月22日', '白土泰裕、中川祐貴、柴山環樹, "HVEMによるWO3光触媒反応のその場観察(ポスター)" 令和4年度日本顕微鏡学会北海道支部学術講演会, 令和4年11月19日', '野坂光、中川祐貴、柴山環樹, "銅の大気中低温熱酸化挙動におけるHe+-H2+複合照射の影響(ポスター)" 令和4年度日本顕微鏡学会北海道支部学術講演会, 令和4年11月19日', '松本千里、中川祐貴、柴山環樹, "スパッタリングによる貴金属系ハイエントロピー合金ナノ粒子の作製(ポスター)" 令和4年度日本顕微鏡学会北海道支部学術講演会, 令和4年11月19日', '中川祐貴、岩田知紘、柴山環樹、竹口雅樹, "ミリング粉砕Fe-BN混合粉末の加熱TEMその場観察： 窒素ガス放出時の電子線照射による微細組織変化の考察(口頭)" 令和4年度日本顕微鏡学会 北海道支部学術講演会, 令和4年11月19日', '杉本元樹、中川祐貴、柴山環樹, "アセトン中のナノ秒パルスYAGレーザー照射によるチタンの水素吸蔵特性の制御（口頭）" 2022年度日本金属学会 北海道支部冬季講演大会, 令和5年1月19日', '中川祐貴、杉本元樹、石垣みずほ、柴山環樹, "ナノ秒パルスレーザーによる水素吸蔵金属チタンへの炭素・窒素ドーピング（口頭）" 日本金属学会 2023年春期講演大会, 令和5年3月10日'] | 0件 | 0件 | 1173 | GIoYH2L0SYcbnT6b
22HK0018 | ボイドスエリングの大幅低減を目指した高燃焼度炉心材料用ハイエントロピー合金の創製 | 北海道大学 / Hokkaido Univ. | 内部利用（ARIM事業参画者以外）/Internal Use (by non ARIM members) | 計測・分析/Advanced Characterization | - | 量子・電子制御により革新的な機能を発現するマテリアル/Materials using quantum and electronic control to perform innovative functions | - | 電子顕微鏡/Electron microscopy,集束イオンビーム/Focused ion beam,X線回折/X-ray diffraction,電子回折/Electron diffraction,表面・界面・粒界制御/ Surface/interface/grain boundary control | 岡 弘 | 北海道大学大学院工学研究院材料科学部門 |  | 原田真吾,内田悠,澤厚貴,遠堂敬史,王永明,森有子,平井直美 | 機器利用/Equipment Utilization | - | ['HK-301：環境セル対応透過電子顕微鏡', 'HK-304：集束イオンビーム加工・観察装置', 'HK-302：電界放出形走査電子顕微鏡', 'HK-402：走査型透過電子顕微鏡'] | 原子炉および核融合炉などの次世代型エネルギー炉の安全な稼働には、高温かつ高エネルギー粒子照射環境に十分な耐性を持つ構造材料が必要である。近年、このような構造材料の候補として優れた高温強度を有するハイエントロピー合金 (HEA)が注目されている。 また、機械的特性や耐照射性の向上が期待できる手法として、母相中に高温下でも安定な酸化物を分散させる酸化物分散強化 (ODS)が挙げられる [2]。本研究では 、 放電プラズマ焼結 (SPS)による高強度 ODS-HEAの 作製 を目的とし、 引張 強度に及ぼす SPS条件 の影響を精査した。 | 母材として FCC型 HEAである Cr0.8FeMn1.3Ni1.3合金粉末、添加元素として Y2O3と Tiを用いた。秤量した 粉末 を遊星型ボールミルにて回転速度 330 rpm、ボール：試料重量比 5.5:1、処理時間 48 hの メカニカルアロイング (MA)を 行 った。 続 いて 、 SPS装置 を 用 いて 900 ℃、 1000 ℃、1050 ℃、 1100 ℃かつ 30 MPaの 条件下 で 焼結 し、それぞれの 試料 に 対 して 引張特性 を 調査 した。また 分散粒子のサイズ分布 、 各試料の結晶粒径について、それぞれ TEM、 EBSDにより評価した。 | 1000℃で SPS焼結した ODS-HEAは、それ以外の試料と比較して 2倍程度高い降伏応力を示した。 900℃で焼結した試料は密度が低く、内在していたポアが亀裂発生の起点となり早期破断 に 至 ったと 推察 される。 一方、 1050℃及 び 1100℃で 焼結 した 試料の降伏応力が低い原因については、①母相結晶粒の粗大化及び②母相中ナノ粒子の粗大化に起因してい るものと考えられる。 |  | [] | ['岡 弘、新野 拓夢、小野 一弥、橋本 直幸、礒部 繁人、 ボイドスエリングの大幅低減を目指した高燃焼度炉心材料用ハイエントロピー合金の創製、日本金属学会2023年春期(第172回)講演大会, 東京大学駒場キャンパス, 2023.3.7-10', '新野 拓夢、岡 弘、橋本 直幸、礒部 繁人、 酸化物分散強化ハイエントロピー合金の創製及び Ti 添加効果、日本金属学会2022年秋期(第171回)講演大会, 福岡工業大学, 2022.9.20-23', '新野拓夢、岡\u3000弘、礒部繁人、橋本直幸、 酸化物分散強化型ハイエントロピー合金の創製、2021年度日本金属学会・日本鉄鋼協会両北海道支部合同冬季講演大会, オンライン, 2022.1.20-21'] | 0件 | 0件 | 1165 | Gb8bE60X9IlaeBO0
22HK0023 | LC-TEMによるナノ構造物の液中観察のための微細加工手法の開発 | 北海道大学 / Hokkaido Univ. | 外部利用/External Use | 加工・デバイスプロセス/Nanofabrication | 計測・分析/Advanced Characterization | 量子・電子制御により革新的な機能を発現するマテリアル/Materials using quantum and electronic control to perform innovative functions | - | 電子顕微鏡/Electron microscopy,集束イオンビーム/Focused ion beam,膜加工・エッチング/Film processing and Etching,ALD,表面・界面・粒界制御/ Surface/interface/grain boundary control | 佐々木 ユウタ | 株式会社SCREENホールディングス | 北海道大学低温科学研究所 雪氷新領域部門 木村勇気(教授),中埜有希(研究員) | 澤厚貴,遠堂敬史,佐々木仁,松尾保孝 | 機器利用/Equipment Utilization | 共同研究/Joint Research | ['HK-403：集束イオンビーム加工装置', 'HK-304：集束イオンビーム加工・観察装置', 'HK-617：原子層堆積装置（粉末対応型）'] | Capillary interactionsによるナノ構造物の倒壊挙動をその場観察するため、LC-TEMで用いられる溶液セルの隔膜上に薄片加工した試料をピックアップした。また作成した試料を使って、TEMにより2-プロパノールの蒸発乾燥時にナノ構造物が倒壊する挙動を観察することに成功した。 | 液体を観察するための溶液セル(SiNX membrane)の隔膜上に載せるため、ナノピラーが形成されたシリコン基板を加工することが目的である。注意点として、最終的にナノピラー間のスペースに加工途中に付着した物質がない状態に仕上げる必要があるため、FIBで加工後に除去できる保護膜を使用する。まず、FIB加工時のナノピラーへの熱ダメージを防ぐため、ALD(AP-200078)によりアルミナを約1.2μmの厚みになるよう成膜した。アルミナを選択した理由は、酸によるエッチングで選択的にアルミナのみを除去できるためである。アルミナ成膜後、FIB(AP-200042)により薄片を形成した。薄片の厚みは約100nm程度である。次に薄片を溶液セルの隔膜上にピックアップした。薄片側面に異物が付着することを防ぐため、ピックアップはガラスマニピュレーターにより行った。また隔膜上に薄片を載せただけでは、液浸時に隔膜と薄片が剥がれてしまう恐れがあるため、薄片を隔膜上に固定するために、薄片と隔膜を橋渡しするようタングステンをEBデポした。最後に、薄片が載った溶液セル毎塩酸に浸漬し、アルミナを除去した。前述した方法で作成したサンプルを使ってTEMによる観察評価を行った。使用したTEMはJEM-2100Fであり、TEMホルダーはPoseidonホルダーを用いた。2-プロパノールの溶液セル中への注入はPoseidonホルダーのinletラインからシリンジで注入し、乾燥処理は長時間自然放置することで実施した。 | 図1にTEMによる観察結果を示した。観察の結果、2-プロパノールと気層の界面がパターンのトップラインを下回った瞬間に、界面がメニスカスを形成し、メニスカス形成と共にナノピラーが変位する工程と、ナノピラーが接触した状態で、ピラー間の液膜が乾燥する工程が存在することが明らかになった。これは、既存の2Dモデルを用いたCapillary interactionsによるナノ構造物の倒壊に関する先行研究と一致する結果であり、ダイナミクスとして捉えることにより2Dモデルの妥当性を示した結果である。 | 【参考文献】[1] Ysasaki et al., ACS Appl. Nano Matter. 2022, 5, 9495-9502. | ['Yuta Sasaki, Liquid-Cell Transmission Electron Microscopy Observation of Two-Step Collapse Dynamics of Silicon Nanopillars on Evaporation of Propan-2-ol: Implications for Semiconductor Integration Density, ACS Applied Nano Materials, 5, 9495-9502(2022).\nDOI: 10.1021/acsanm.2c01744'] | ['半導体洗浄時におけるナノ構造物の倒壊メカニズムを解明～倒壊挙動の解明により、半導体のさらなる微細化・高集積化に寄与～（低温科学研究所\u3000准教授\u3000木村勇気） 2022年7月29日 北海道大学\u3000プレスリリース'] | 0件 | 0件 | 1170 | UStX3nI3oJ464nSW
22HK0019 | 磁性体超薄膜をもちいたスピントロニクス素子の開発 | 北海道大学 / Hokkaido Univ. | 内部利用（ARIM事業参画者以外）/Internal Use (by non ARIM members) | 計測・分析/Advanced Characterization | 加工・デバイスプロセス/Nanofabrication | 量子・電子制御により革新的な機能を発現するマテリアル/Materials using quantum and electronic control to perform innovative functions | - | 電子顕微鏡/Electron microscopy,電子分光,スパッタリング/Sputtering,蒸着・成膜/Evaporation and Deposition,スピントロニクス/ Spintronics | 長浜 太郎 | 北海道大学大学院工学研究院応用化学部門 |  | 大多亮,吉田すずか,鈴木啓太 | 機器利用/Equipment Utilization | - | ['HK-101：ダブル球面収差補正走査透過型電子顕微鏡', 'HK-201：X線光電子分光装置', 'HK-611：多元スパッタ装置'] | スピネル型酸化物などの酸化物磁性体を用いたトンネル磁気抵抗素子の開発とその伝導メカニズム解明のため、高分解能断面TEM観察および磁性酸化物薄膜のXPSによる組成分析を行った。 | 反応性分子線エピタキシー法を用いて磁性酸化物を電極とするトンネル接合膜を作成し、断面TEM観察による界面状態の調査を行った。またXPSによる組成分析をおこなった。 | NiCo2O4/MgO/Feトンネル接合を作成し、その高分解能断面TEM観察を行った。その結果、NiCo2O4は基本的にはスピネル構造を有しているが、部分的には（Ni,Co)Oの岩塩構造となっていることがわかった。とくにNiCo2O4/MgO界面で岩塩構造が観察された。岩塩構造部分は反強磁性の絶縁体であると想像され、スピン依存トンネル伝導に何らかの影響を与えていると考えられる。 |  | ['Yoshinori Hara, Inverse tunnel magnetoresistance of magnetic tunnel junctions with a NiCo2O4 electrode, AIP Advances, 13, (2023).\nDOI: 10.1063/5.0107014'] | ['T. Nagahama, Y. Hara, A. Tsujie, and T. Shimada "Observation of the negative spin polarization of NiCo2O4 by tunnel magnetoresistance" 24th International Colloquium on Magnetic Films and Surfaces (ICMFS-2022),2022/7/14.'] | 0件 | 0件 | 1166 | 4vKj6j2C8MfX8Bct
22HK0015 | 折畳み可能なマイクロプレートを用いた細胞の立体的な形状変化における細胞の機能測定と再生医療への応用 | 北海道大学 / Hokkaido Univ. | 内部利用（ARIM事業参画者以外）/Internal Use (by non ARIM members) | 加工・デバイスプロセス/Nanofabrication | 計測・分析/Advanced Characterization | 量子・電子制御により革新的な機能を発現するマテリアル/Materials using quantum and electronic control to perform innovative functions | 次世代バイオマテリアル/Next-generation biomaterials | 電子顕微鏡/Electron microscopy,リソグラフィ/Lithography,膜加工・エッチング/Film processing and Etching,細胞・組織再生誘導材料/ Materials for inducing cell and tissue regeneration,表面・界面・粒界制御/ Surface/interface/grain boundary control | 繁富 香織 | 北海道大学 高等教育推進機構 |  | 原田真吾,内田悠 | 機器利用/Equipment Utilization | - | ['HK-621：反応性イオンエッチング装置', 'HK-302：電界放出形走査電子顕微鏡'] | これまで、微細加工技術により作製した2次平面のマイクロサイズのプレート上に培養した細胞を細胞自身の牽引力を用いて、折り紙のように折ることで細胞の3次元（3D）立体構造に構築する技術「細胞折紙」を確立してきた。本研究では、細胞折紙技術と計算折り紙による立体構造の最適化を行った。 | 細胞によるマイクロサイズの立体構造の作製方法は、ガラス基板に生体適応材料であるパリレン（ポリパラキシリレン樹脂）（厚さ：3 μm）を蒸着し、微細加工技術よりパリレンをマイクロサイズに加工する。作製されたパリレンプレート上に細胞の接着分子をコートした後細胞を培養する。マイクロプレート上に細胞（3T3）を24時間培養後、アルギン酸リアーゼ酵素によりマイクロプレート下のアルギン酸ゲルを溶かすことで、マイクロプレートをガラス基板から剥がすことができる。微細加工時にマスクのデザインを変えることで、様々な展開図のマイクロプレートを作製する。 | 4面体の2種類の展開図に培養した細胞のアクチン繊維の方向は異なり、折りたたむスピードがそれぞれで異なることがわかった。さらに、今後、作製されたマイクロサイズの立体構造を最小単位のブロックとし、そのブロックを積み上げることで大きな構造を作製する計画しており、その際に、大きな構造が安定するために切頂八面体を用いたいと考えている。今年度は、細胞による切頂八面体を作製することに成功した。 |  | [] | ['“Cell origami using cell traction force”, 9th World Congress of Biomechanics (WCB 2022), 2022. 7', '“マイクロ・ナノ加工技術を用いた3D腫瘍組織構築と新しいがん創薬開発にむけて”, 第60回日本生物物理学会年会, 2022. 9', '“Construction of Three-Dimensional Structures of Cells using Combinations of Micro/nano Process, Computational Origami andCell Origami Techniques”, OIST Workshop on Recent Trends in Microrheology and Microfluidics, 2023. 1', '“折紙工学の最前線 －医療応用に向けて－”, 形状記憶合金協会 講演会, 2023. 3', '“細胞折紙と計算折紙による細胞の立体構造の最適化”, 日本応用数理学会 2022年度年会, 2022. 9', '“計算折紙と細胞折紙技術による細胞の立体構造の構築”, 日本機械学会 2022年度年次大会, 2022. 9'] | 0件 | 0件 | 1162 | Sj4yy3LIbgm5Izx8
22HK0017 | 非線形超音波を用いた中性子照射脆化の非破壊的検出技術開発に関する研究 | 北海道大学 / Hokkaido Univ. | 外部利用/External Use | 計測・分析/Advanced Characterization | - | 量子・電子制御により革新的な機能を発現するマテリアル/Materials using quantum and electronic control to perform innovative functions | - | 軽水炉圧力容器鋼,分子動力学法,熱時効,電子顕微鏡/Electron microscopy,表面・界面・粒界制御/ Surface/interface/grain boundary control | 沖田 泰良 | 東京大学大学院工学系研究科 |  |  | 機器利用/Equipment Utilization | - | ['HK-301：環境セル対応透過電子顕微鏡'] | 結晶性材料内部に形成する転位，析出物等のナノ組織を非線形超音波（NLU）応答により検出する技術は，様々な分野で適用が試みられてきた．また，NLUで頻繁に用いられてきた第2次高調波発生（SHG）よりも信頼性・再現性が高いことが期待される周波数混合も近年提案されている[1]．科学的根拠に基づいた非破壊検査技術の構築には，ナノ組織と信号変化の関係を物理メカニズムに基づき解析することが求められる．特に，分子動力学（MD）法は原子レベルの挙動から同関係を把握することができる強力な手法である．本研究では，MDを用いて周波数混合とSHGのNLU応答の整合性を検証し，Feを対象とした完全結晶，並びに結晶欠陥導入時の混合周波数応答を定量化することを目的とする． | MD計算はLAMMPを用い，Fe原子間ポテンシャルは[2]によって与えた．x[100] 217nm, y[010] 5.7nm, z[001] 5.7 nmでy, z方向周期境界，x方向自由境界，0Kで常圧のセルを設定し，x=0nm原子に時間強制変位を与えることで周波数の異なる２つの弾性波（周波数f1, f2，振幅a）を導入した．セル内には，0 ~ 1%の濃度で原子空孔をランダムに分布させた．波動伝搬後，原子面の変位時系列データに対して，それらの平均値を高速フーリエ変換等の周波数解析を行うことにより，周波数f1±f2成分の振幅a±を定量化し，非線形パラメータβ±を以下の式によって求めた．β± = a± / 4a2k1k2xDk1, k2: 導入周波数の波数，xD: 波の伝播距離 | 弾性論ではβは周波数や伝播距離に依存しない一方，本計算では周波数・伝播距離の増大に伴って減衰が大きくなることがわかった．また，各々の伝播距離での振幅aを用いることにより，減衰を補正できることも明らかとなった（図1）．更に，SHG，混合成分の各々の手法で算出されるβは良い一致を示した．これらの結果から，周波数混合はナノ組織発達を推定する非破壊検査技術となることが期待される. | [1] N. Li et al., NDT & E Int., 79, 63 (2016). [2] G. Bonny et al., Phil. Mag., 89(34-36) (2009) | [] | ['S. Hayakawa et al., Comp. Mater. Sci. 218 (2023) 11987.', 'K. Tsugawa et al., Comp. Mater. Sci. 215 (2022) 111806.', 'K. Tsugawa et al., Comp. Mater. Sci. 210 (2022) 111450.', 'T. Okita et al., IFERC Workshop on GPU programming 2022/6/23', '松田ら，日本原子力学会2022年秋の大会, 2022/9/7', '山本ら，日本原子力学会2022年秋の大会, 2022/9/7', 'H. Tagawa et al., Nuclear Materials 2022, 2022/10/18', 'Y. Yamamoto, et al., Nuclear Materials 2022, 2022/10/18', 'N. Matsuda, et al., Nuclear Materials 2022, 2022/10/21', '沖田泰良, 第34回日本原子力研究開発機構システム計算科学センターワークショップ, 2023/2/24', '佐藤ら，日本原子力学会2023年春の年会, 2023/3/14', '田川秀明、”原子論的解析を用いたメゾスケール現象のモデル化手法”、修士論文、令和5年1月25日', '松田那由多、”ナノ組織を検出する非破壊検査技術構築のための分子シミュレーション”、修士論文、令和5年1月25日', '山本耀二郎、”逐次活性化探索を用いたkinetic Monte Carlo法によるメゾタイムスケールでの結晶性材料の材質変化シミュレーション”、修士論文、令和5年1月25日', '熊坂一輝、”逐次活性化探索を用いたkinetic Monte Carlo法によるヘリウムバブル拡散現象シミュレーション”、卒業論文、令和5年1月31日', '<2022年度日本原子力学会計算科学技術部会，部会優秀学生講演賞>松田那由多、東京大学大学院工学系研究科、ミクロな材料劣化を検出するための分子シミュレーション手法構築に貢献した、2023.3.13', '＜2022年度日本原子力学会計算科学技術部会，部会優秀学生講演賞＞山本耀二郎、東京大学大学院工学系研究科、顕微鏡と比較可能な分子シミュレーション手法構築に貢献した、2023.3.13', '＜2022年度ABS賞＞山本耀二郎、東京大学大学院工学系研究科、金属材料中での軽元素の挙動を解析する手法の構築に貢献した、2023.3.23'] | 0件 | 0件 | 1164 | LN1nkg35vHusOn2u
22HK0021 | 微細加工技術を用いたFET素子の作製 | 北海道大学 / Hokkaido Univ. | 内部利用（ARIM事業参画者以外）/Internal Use (by non ARIM members) | 計測・分析/Advanced Characterization | 加工・デバイスプロセス/Nanofabrication | 量子・電子制御により革新的な機能を発現するマテリアル/Materials using quantum and electronic control to perform innovative functions | - | 電子顕微鏡/Electron microscopy,集束イオンビーム/Focused ion beam,電子分光,蒸着・成膜/Evaporation and Deposition,CVD,膜加工・エッチング/Film processing and Etching,トポロジカル量子物質/ Topological quantum matter,原子薄膜/ Atomic thin film,表面・界面・粒界制御/ Surface/interface/grain boundary control | 島田 敏宏 | 北海道大学 工学研究院応用化学部門 | 横倉聖也,山根伊知郎,加藤将貴,楊笑然,田野口丈彦,荒沢奨輝,高哲帆,結城拓真,安藤輝紀,竹蓋颯馬,田所泰志郎 | 大多亮,吉田すずか,鈴木啓太,内田悠,遠堂敬史,王永明 | 機器利用/Equipment Utilization | 技術相談/Technical Consultation | ['HK-101：ダブル球面収差補正走査透過型電子顕微鏡', 'HK-201：X線光電子分光装置', 'HK-301：環境セル対応透過電子顕微鏡'] | 高温高圧実験により合成したナノ材料の形状観察，及び電子状態の分析のため，北海道大学の設備を利用して試料のTEM，STEM，XPS測定を行った． | 高温高圧実験で作製した粉末試料を，ダブル球面収差補正走査透過型電子顕微鏡（Titan3G2 60-300）及び，環境セル対応透過電子顕微鏡（JEM-2010）を用いて観察した． HAADF-STEM観察およびTEM-EELS測定もTitan3 G2 60-300を用いて行った． TEM/STEM観察およびEDS測定は，JEM-2100を用いて実施した．X線光電子分光装置（JPS-9200）を用いて，粉末試料の構成元素の比率やその価数を測定した．また，Bi2Se3などトポロジカル物質のドープした単結晶を作製してX線光電子分光を行った。 | HAADF-STEM観察の結果からナノ粒子とマトリックスの生成が確認された．これらのナノ粒子とマトリックスの材料は，HAADF-STEMコントラストとEDS分析により，それぞれ銅と炭素であることが確認された．この結果，生成物は銅を炭素に担持した（Cu@C）ナノ構造であることが証明された．５GPaで作製した試料（Cu@C-5GPa）と１GPaで作製した試料（Cu@C-1GPa）中のCuナノ粒子のサイズは，それぞれ直径約1nmと数十nmであったが，加圧せず真空中で作製したサンプルには直径1μmを超える大きな粒子が含まれていた．生成物中の銅粒子の大きさは，熱分解時の印加圧力によって制御されており，超高圧が効果的に原子拡散を調節していることがわかった．XPS測定により銅の価数について調べた結果，表面銅の平均価数は，Cu@C-5GPa，Cu@C-1GPa，Cu@C-vacの順で減少していることが確認された．このことから，Cuナノ粒子の表面は空気中で酸化されやすいことが示唆された． | 北海道大学のナノテクプラットフォーム関連の職員の皆さんには素晴らしい技術支援をいただき感謝申し上げます。 | ['Manami Goto, Synthesis of Epitaxial MoS2/MoO2 Core–Shell Nanowires by Two-Step Chemical Vapor Deposition with Turbulent Flow and Their Physical Properties, ACS Omega, 7, 39362-39369(2022).\nDOI: 10.1021/acsomega.2c05586', 'Ichiro Yamane, Ultrahigh pressure-induced modification of morphology and performance of MOF-derived Cu@C electrocatalysts, Nanoscale Advances, 5, 493-502(2023).\nDOI: 10.1039/D2NA00829G'] | ['（Invited）Seiya Yokokura, Hirohiko Tanoguchi, Takuma Yuki, Taro Nagahama, and Toshihiro Shimada“Fabrication of single crystals of novel organic semiconductors by naphthalene flux method and novel organic devices using interfacial polarization” 12th International Symposium on Organic Molecular Electronics, 28th March, 2022.', 'Seiya Yokokura, Toshihiro Shimada, Kunio Awaga, “Stabilization of Interfacial Polarization and Induction of Polarization Hysteresis in Organic MISIM Devices” The 22nd International Vacuum Congress IVC-22, 12th Sept., 2022.', '横倉聖也，田野口丈彦，結城拓真，長浜太郎，島田敏宏， “ナフタレンフラックス法による五員環構造を有する芳香族分子の単結晶育成とFET特性”応用物理学会 第70回春季学術講演会，令和5年3月17日', '加藤将貴，柳瀬隆，横倉聖也，長浜太郎，島田敏宏，“交互蒸着重合法を用いて作製した共有結合性有機構造体膜への溶媒アニールの効果” 応用物理学会 第83回秋季学術講演会，令和4年9月20日', '荒沢奨輝，横倉聖也，長浜太郎，島田敏宏，“CVD法によって作製したNbS2薄膜の成長方向の水素流量依存性” 応用物理学会 第83回秋季学術講演会，令和4年9月20日'] | 0件 | 0件 | 1168 | 0sFDHkNqWAEPD6zc
22HK0012 | ナノ材料へのモルフォロジー付与による機能向上 | 北海道大学 / Hokkaido Univ. | 内部利用（ARIM事業参画者以外）/Internal Use (by non ARIM members) | 計測・分析/Advanced Characterization | - | 量子・電子制御により革新的な機能を発現するマテリアル/Materials using quantum and electronic control to perform innovative functions | 次世代ナノスケールマテリアル/Next-generation nanoscale materials | メソポーラスカーボン, リチウム空気電池, 細孔構造制御,電子顕微鏡/Electron microscopy,メソポーラス材料/ Mesoporous material,表面・界面・粒界制御/ Surface/interface/grain boundary control | 永石 新太郎 | 北海道大学大学院総合化学院 材料化学工学研究室 |  | 原田真吾,内田悠 ,王永明 | 機器利用/Equipment Utilization | - | ['HK-302：電界放出形走査電子顕微鏡', 'HK-301：環境セル対応透過電子顕微鏡'] | リチウム空気電池は空気中の酸素を正極活物質に用いることから、現行の二次電池と比べ非常に高いエネルギー密度が期待されている。正極において、電解液中のLi+と酸素が反応して高表面積な炭素材料の表面にてLi2O2が析出する。細孔内にもLi2O2が析出することが知られているメソ-マクロ孔性炭素を電極材料に使用した場合、細孔の深さ方向にLi2O2の析出状態が変化していることが予想され、正極内部での酸素と電解液の拡散性に大きく影響を与えると考えられる。このため、電極性能の向上のためには析出状態を詳細に把握することが重要であるといえる。そこで、メソ-マクロ孔性炭素材料であるカーボンゲルのディスク状の電極を作製し、この充放電状態の異なる電極断面を走査型電子顕微鏡にて観察した。この結果、限界容量の半分程度の放電深度であれば厚さ方向への影響はほとんどなくLi2O2が析出することが判明した。 | レゾルシノールとホルムアルデヒドを重合させて得られる樹脂を炭素化し、ディスク状のカーボンゲルを作製した。このディスク状電極を正極、金属Liを負極、電解液を1M LiTFSI TEGDME溶液とした空気電池セルを組み立て、電流密度50 mA/gで10 h放電した。放電前の電極と十分に洗浄した放電後の電極をカーボンテープで試料台に固定し、電界放射型走査電子顕微鏡（JEOL, JSM-7700F）にて観察を行った。 | 放電状態の異なる電極断面のSEM-EDXによるO元素の線分析の結果をFig. 1に示す。ここから、2.0 mAh cm-2までの放電初期の段階では放電反応の進行に伴い、Li2O2の析出を示すO割合が厚さに関わらず均一に増加していることがわかる。一方、限界放電容量である4.2 mAh cm-2まで放電した場合、酸素導入側に大幅にLi2O2の析出が偏っていることが判明した。このことから、過度に放電することで析出したLi2O2が細孔を閉塞し、放電が終了していることが示唆された。 |  | [] | ['Shintaroh Nagaishi, Shinichiroh Iwamura and Shin R. Mukai, "Elucidation of the Pore-Filling Mechanism of Porous Carbon Cathodes for Lithium-air Batteries Using Carbon Gel Monolith", Carbon 2022, London UK'] | 0件 | 0件 | 1159 | p2Sf3XXddak8IDae
22HK0011 | 電極材料表面分析 | 北海道大学 / Hokkaido Univ. | 内部利用（ARIM事業参画者以外）/Internal Use (by non ARIM members) | 計測・分析/Advanced Characterization | - | 量子・電子制御により革新的な機能を発現するマテリアル/Materials using quantum and electronic control to perform innovative functions | - | 電子顕微鏡/Electron microscopy,集束イオンビーム/Focused ion beam,電子分光,表面・界面・粒界制御/ Surface/interface/grain boundary control | 伏見 公志 | 北海道大学大学院工学研究院応用化学部門 先端材料化学研究室 | 藤村諒大,大清水海 | 鈴木啓太 | 技術代行/Technology Substitution | - | ['HK-202：オージェ電子分光装置'] | 鉄系合金の不働態皮膜を観察・分析して知見を得る。 | ①鉄クロム系合金のアノード動電位および定電位分極を行い、分極時の活性態が不動態皮膜に与える影響を調べた。➁鉄クロム系合金のアノード動電位および定電位分極を行い、分極時の活性態が不動態皮膜に与える影響を調べた。分極後の試料表面に形成した不動態皮膜に対してAES深さ分析およびEBSDの面方位解析を行い、不動態皮膜の組成および厚さの面方位依存性を測定した。 | ①不働態皮膜が形成する前段階には材料表面に２層構造の酸化生成物が濃縮し、外層がFe硫酸化物、内層がFeとCrの酸化物あるいは水酸化物であることが示された。また不働態皮膜の形成に伴い外層のFe硫酸化物は消失し、内層のCr生成物が濃縮することで不働態皮膜の外層を形作ることが明らかとなった。➁活性態を経た分極により素地金属の結晶粒面方位に依存して不動態皮膜の組成および厚さに違いが存在することが明らかになった。 | なし | [] | ['藤村 諒大, 庄司淳, 北川裕一, 長谷川靖哉, 土井教史, 伏見公志,"Online ICP-OES測定を用いた硫酸酸性溶液中におけるFe基二元系合金の不働態化挙動解析", 材料と環境2022（オンライン）, 令和4年5月27日', 'A.Fujimura, S. Shoji, Y.Kitagawa, Y. Hasegawa, T. Doi, K. Fushimi, "Development of an electrochemical online ICP-OES method for dissolution behavior at non-steady state, "EUROCORR 2022(ドイツ),令和4年9月1日', '藤村 諒大, 庄司淳, 北川裕一, 長谷川靖哉, 土井教史, 伏見公志, "溶液分析によるFe系合金の不働態化挙動に関する検討", 第69回 材料と環境討論会（福岡）, 令和4年10月4日', '藤村 諒大, 庄司淳, 北川裕一, 長谷川靖哉, 土井教史, 伏見公志, "溶液分析による鉄鋼材料の電極反応速度論の検討", 鉄鋼協会 第185回春季講演大会（東京）, 令和5年3月9日', '大清水海,庄司淳,北川裕一,長谷川靖哉,伏見公志, "偏光カメラを用いた酸化物薄膜の高感度観察", 材料と環境2022（福岡）, 令和5月26日', '大清水海,庄司淳,北川裕一,長谷川靖哉,伏見公志, "偏光カメラを用いたNaCl微粒子に起因する水薄膜形成の高感度観察", 電気化学会北海道支部50周年記念 若手研究者発表会（北海道）, 令和6年11日', '大清水海,庄司淳,北川裕一,長谷川靖哉,伏見公志, "鉄系合金表面上における酸化物薄膜のイメージングエリプソメトリー", 第69回 材料と環境討論会(福岡), 令和4年10月4日'] | 0件 | 0件 | 1158 | eFwOLaqQksEnMFOs
22HK0009 | 軽金属材料の表面処理 | 北海道大学 / Hokkaido Univ. | 内部利用（ARIM事業参画者以外）/Internal Use (by non ARIM members) | 計測・分析/Advanced Characterization | - | 量子・電子制御により革新的な機能を発現するマテリアル/Materials using quantum and electronic control to perform innovative functions | - | 電子顕微鏡/Electron microscopy,イオンミリング/Ion milling,表面・界面・粒界制御/ Surface/interface/grain boundary control | 菊地 竜也 | 北海道大学大学院工学研究院材料科学部門 | 岩井愛,宮本和哉,安田純之介,葛貫桃子,寺島彩沙,芦澤来虹,富田駿介 | 大多亮,岩崎純子,原田真吾,内田悠 ,澤厚貴,遠堂敬史 | 機器利用/Equipment Utilization | - | ['HK-101：ダブル球面収差補正走査透過型電子顕微鏡', 'HK-104：精密イオン研磨装置', 'HK-302：電界放出形走査電子顕微鏡', 'HK-304：集束イオンビーム加工・観察装置'] | アルミニウムやマグネシウムを主体とする軽金属材料の電気化学的表面処理を行い、ナノ構造を解析した。 | アルミニウムおよびマグネシウムを電解質水溶液に浸漬し、種々の条件でアノード分極を行った。それぞれの試料の表面を電界放射型走査電子顕微鏡（FE-SEM）により観察した。 | アルミニウムを塩基性電解質水溶液に浸漬してアノード酸化すると、底部バリヤー皮膜が極めて平滑なポーラス皮膜や細孔間距離が数10 nmスケールの極微細ポーラス皮膜など、従来のアノード酸化により得られる酸化皮膜とは異なるナノ構造が形成されることを見出した。また、グリコールを用いたマグネシウムのアノード分極より、マグネシウムの高度な電解研磨を達成できることがわかった。 |  | [] | [] | 0件 | 0件 | 1156 | sOA9k4I3u2yyvo39
22HK0016 | 機能性無機材料の試料微細構造と電子物性の相関に関する研究 | 北海道大学 / Hokkaido Univ. | 内部利用（ARIM事業参画者以外）/Internal Use (by non ARIM members) | 加工・デバイスプロセス/Nanofabrication | 計測・分析/Advanced Characterization | 量子・電子制御により革新的な機能を発現するマテリアル/Materials using quantum and electronic control to perform innovative functions | 高度なデバイス機能の発現を可能とするマテリアル/Materials allowing high-level device functions to be performed | 電子顕微鏡/Electron microscopy,電子分光,蒸着・成膜/Evaporation and Deposition,ナノエレクトロニクスデバイス/ Nanoelectronics device,表面・界面・粒界制御/ Surface/interface/grain boundary control | 福地 厚 | 北海道大学 大学院情報科学研究院 | 有田 正志 | 大多亮,中村圭祐 | 技術代行/Technology Substitution | 機器利用/Equipment Utilization | ['HK-101：ダブル球面収差補正走査透過型電子顕微鏡', 'HK-615：パルスレーザー堆積装置', 'HK-702：両面マスクアライナ'] | 金属酸化物・フッ化物物をはじめとする各種の機能性無機材料に対して、パルスレーザー堆積・収束イオンビーム加工・電子ビームリソグラフィー等の手法を基に数10 nmサイズへの微細加工を行う事で、各材料の電子機能を利用した新たな電子デバイスの創出を試みるとともに、作製したデバイスに対する透過型電子顕微鏡等による構造及び化学状態の微視的分析を実施し、各デバイスの特性と試料微細構造との相関を明らかにする。 | 固相エピタキシャル成長法によるCa2RuO4薄膜の作製に向けて、パルスレーザー堆積装置を用いたアモルファス前駆体膜の作製を行った。また作製したCa2RuO4エピタキシャル薄膜に対しては、電気特性評価のために光リソグラフィプロセスによる電極形成を行ったとともに、透過型電子顕微鏡による構造解析と組成分析も実施した。 | LaAlO3 (001)、NdGaO3 (110)、NdCaAlO4(100)、LSAT (100)、YAlO3 (001)、およびLaSrGaO4(001)などの多種類の基板結晶を用いてCa2RuO4の薄膜成長を行い、その構造を評価した結果、Ca2RuO4薄膜は固相エピタキシャル成長法においては比較的低い基板選択性を得ることが可能であり、多種類の基板上においてエピタキシャル成長が可能となることが示された。 |  | ['Atsushi Tsurumaki-Fukuchi, Direct Imaging of Ion Migration in Amorphous Oxide Electronic Synapses with Intrinsic Analog Switching Characteristics, ACS Applied Materials & Interfaces, 15, 16842-16852(2023).\nDOI: https://doi.org/10.1021/acsami.2c21568', 'Takayuki Gyakushi, Double gate operation of metal nanodot array based single electron device, Scientific Reports, 12, (2022).\nDOI: https://doi.org/10.1038/s41598-022-15734-1'] | ['福地 厚*, 椿 啓司, 片瀬 貴義, 神谷 利夫, 有田 正志, 高橋 庸夫, "Ca2RuO4薄膜が示す温度誘起金属–絶縁体転移に依存しないモット型抵抗スイッチング現象", 第70回応用物理学会春季学術講演会, 18a-A302-2, 東京, 2023年3月.', '椿 啓司*, 福地 厚, 片瀬 貴義, 神谷 利夫, 有田 正志, 高橋 庸夫, "急峻な温度誘起金属絶縁体転移を持たないCa2RuO4薄膜で観測された高速・不連続的な抵抗スイッチング現象", 第58回応用物理学会北海道支部学術講演会, C-II-7, 室蘭, 2023年1月.', 'A. Tsurumaki-Fukuchi*, T. Katase, H. Ohta, M. Arita, and Y. Takahashi, "Atomic scale characterization of the memory mechanisms of amorphous TaOx-based electronic synapses", the 14th International Symposium on Atomic Level Characterizations for New Materials and Devices \'22 (ALC ‘22), 19p-3-8, Nago, Japan, Oct. 2022.', '瘧師 貴幸*, 天野 郁馬, 福地 厚, 有田 正志, 高橋 庸夫, "熱酸化・スパッタ成膜SiO2上に形成した金属ナノドットアレイの特性", 第83回応用物理学会秋季学術講演会, 21a-A102-1, 仙台, 2022年9月.', '福地 厚*, 片瀬 貴義, 太田 裕道, 有田 正志, 高橋 庸夫, "アモルファスTaOxが示す抵抗変化現象の確率過程性に対する相構造の影響の観測", 第83回応用物理学会秋季学術講演会, 20p-M206-4, 相模原, 2022年9月.', 'A. Tsurumaki-Fukuchi*, T. Katase, H. Ohta, M. Arita, and Y. Takahashi, "Direct Observation of Ion Migration in Amorphous TaOx-Based Electronic Synapses", the 22nd International Vacuum Congress (IVC-22), Thu-C1-2, Sapporo, Japan, Sep. 2022.', '有田 正志*, 福地 厚, 高橋 庸夫, "40nm CMOSプロセスによるTa-Oメモリアレイ中に形成されたナノフィラメントの解析", 電気化学会電子材料委員会第85回半導体・集積回路技術シンポジウム, オンライン開催, 2022年8月.', 'T. Gyakushi*, I. Amano, A. Tsurumaki-Fukuchi, M. Arita, and Y. Takahas, "Coulomb Blockade Oscillations Observed in Micrometer-sized Single-Electron Device of Metal Nanodot Array", 2022 Silicon Nanoelectronics Workshop (SNW 2022), P1-10, Honolulu, U.S.A., Jun. 2022.'] | 0件 | 0件 | 1163 | UA47s06sntYi0eDI
22HK0007 | １族・２族元素による低密度ハイエントロピー合金の創製 | 北海道大学 / Hokkaido Univ. | 内部利用（ARIM事業参画者以外）/Internal Use (by non ARIM members) | 計測・分析/Advanced Characterization | - | 量子・電子制御により革新的な機能を発現するマテリアル/Materials using quantum and electronic control to perform innovative functions | 革新的なエネルギー変換を可能とするマテリアル/Materials enabling innovative energy conversion | 電子顕微鏡/Electron microscopy,集束イオンビーム/Focused ion beam,電子回折/Electron diffraction,電子分光,表面・界面・粒界制御/ Surface/interface/grain boundary control,エネルギー貯蔵/ Energy storage | 礒部 繁人 | 北海道大学大学院工学研究院材料科学部門 |  | 吉田すずか,鈴木啓太,原田真吾,内田悠,澤厚貴,遠堂敬史,王永明,森 有子 | 機器利用/Equipment Utilization | - | ['HK-202：オージェ電子分光装置', 'HK-301：環境セル対応透過電子顕微鏡', 'HK-303：電界放出形電子プローブマイクロアナライザー', 'HK-304：集束イオンビーム加工・観察装置', 'HK-403：集束イオンビーム加工装置'] | ほぼ等原子比の複数元素から構成されるハイエントロピー合金(HEA)は、機械的特性や熱的安定性、耐食性などの点で従来合金に比べ優れることがある[1]。HEAの優れた特性を持ちながら軽量性を付与することができれば、例えば輸送機器の構造材料であればエネルギー効率の改善に繋がるため、近年では軽量材料のHEA化も試みられている。しかしながら、単相固溶体を形成する軽量HEAの報告例は少なく[2]、現状では軽量HEAに関する相形成や機械的特性を初めとする種々の知見が不足している。これまで、HEAの固溶体形成を予測するパラメーターは複数提案され、軽量HEAにおけるパラメーターの満たすべき基準も提案されている[3]が、メカニカルアロイング(MA)法で作製された軽量HEA：LiMg0.5AlScTi1.5[4]は、一部パラメーターの基準を満たさないにもかかわらず単相固溶体を形成する。この理由の一つとして、パラメーターの基準が溶解法で作製されたHEAでの経験則に基づいて提案されたものであることが考えられる。以上を踏まえ、本研究では種々の軽量HEAを作製し、MAによって作製される軽量HEAの固溶体形成条件及び機械的特性について調査した。[1] M.H. Tsai et al., Mater Res Lett, (2014),2, 107–123. [2] O. Maulik et al., Mater Res Express, (2018),5, 052001.[3] X. Yang et al., JOM, (2014),66, 2009–2020. [4] K.M. Youssef et al., Mater Res Lett, (2014),3, 95–99. | 等原子比のLiMgAlTiM (M=Si,V, Cr, Cr, Mn, Co, Ni, Cu, Zn, Ga, Ge, Y, Zr, Nb, Sn)及び非等原子比Li-Mg-Al-Ti-V系軽量HEAをMA（ボールミリング法）により作製した。ミリング条件は、回転速度：400 rpm、ミリング時間：20h(LiMgAlTiM)、50 h (Li-Mg-Al-Ti-V)、ボール対試料質量比：96:1とした。作製した試料に対し、結晶構造解析、元素分析、微細組織観察を行った。また、MA後の粉末試料をホットプレスによりバルク成型し、ビッカース硬度試験を行った。 | 15種のLiMgAlTiMの中でV、Nbを用いた組成でBCC固溶体が得られた。Nbと比較し軽量であるVを用いた組成に対し詳細な調査を行い、組成比を調整することでLi-Mg-Al-Ti-V系軽量HEAの単相固溶体を作製することに成功した。Fig.1にLi-Mg-Al-Ti-V系のビッカース硬度を示す。ビッカース硬度は約110~170の範囲であり、既存の軽量合金と同等の硬度を有することが明らかとなった。また、本研究及び先行研究でMAにより作製された軽量HEAに対して、固溶体形成を予測する種々のパラメーターについて整理した。その結果、MA法による軽量HEAでの固溶体形成を予測するパラメーターとして、電気陰性度差が最も重要な可能性が示唆された。 |  | [] | [] | 0件 | 0件 | 1154 | 1pKxs1wxb5GJCA61
22HK0010 | 海洋・畜産廃棄物による電池用高性能触媒の開発 | 北海道大学 / Hokkaido Univ. | 外部利用/External Use | 計測・分析/Advanced Characterization | - | 量子・電子制御により革新的な機能を発現するマテリアル/Materials using quantum and electronic control to perform innovative functions | 革新的なエネルギー変換を可能とするマテリアル/Materials enabling innovative energy conversion | バイオマス,電子顕微鏡/Electron microscopy,電子分光,電極材料/ Electrode material,表面・界面・粒界制御/ Surface/interface/grain boundary control | 藪 浩 | 東北大学WPI-AIMR、AZUL Eenergy(株） |  | 平井直美,森有子,山崎郁乃 | 技術代行/Technology Substitution | - | ['HK-401：収差補正走査型透過電子顕微鏡', 'HK-406：X線光電子分光装置', 'HK-408：大気中紫外光電子分光装置'] | ヘテロ元素を導入した炭素材料（ヘテロ元素ドープ炭素）は有用な炭素材料として利用されており、燃料電池の電極触媒などへの応用が期待されています。 これまで、FeN4 構造を持つ青色顔料の一種である鉄アザフタロシアニンを炭素材料に担持することにより、Pt/C に匹敵する ORR 触媒が得られることを見出してきました。今回は北三陸地方の特産であるホヤの産業廃棄物であるホヤ殻（セルロースナノファイバー(CNF)：炭素源）と、畜産業から出る廃棄血液を乾燥した乾燥血粉（ヘテロ元素源）を原料とした、複合バイオマス材料による新たな材料創製を試みました。 | ホヤ由来CNFと乾燥血粉を最適な混合比と温度で焼成することにより、ナノサイズの炭素構造と鉄・窒素・リンなどヘテロ元素が複合化した「ナノ血炭」を合成し、その構造をX線光電子分光（XPS）などの手法を用いて同定しました。 | 結果、ORR・OER特性と構造の相関を得ることが可能になった。また、通常高性能な金属空気二次電池の電極触媒として知られるPt/CやIrO2/CのΔE（ORRとOERの開始電位差。小さいほどORR・OER両性触媒として高活性）がそれぞれ940 mV、920 mV程度のところ、今回合成したナノ血炭電極触媒は936 mVとこれらレアメタルを用いた電極触媒に匹敵する性能を持つことが明らかとなった |  | ['Kosuke Ishibashi, Trifunctional Rare‐Metal‐Free Electrocatalysts Prepared Entirely from Biomass, Advanced Energy and Sustainability Research, 3, (2022).\nDOI: 10.1002/aesr.202200107'] | [] | 0件 | 0件 | 1157 | rgLRc9cwEYT12UIy
22HK0006 | リチウム合金を用いた活性窒素生成における反応メカニズムの解明 | 北海道大学 / Hokkaido Univ. | 外部利用/External Use | 計測・分析/Advanced Characterization | - | 量子・電子制御により革新的な機能を発現するマテリアル/Materials using quantum and electronic control to perform innovative functions | 革新的なエネルギー変換を可能とするマテリアル/Materials enabling innovative energy conversion | 電子顕微鏡/Electron microscopy,集束イオンビーム/Focused ion beam,エネルギー貯蔵/ Energy storage,表面・界面・粒界制御/ Surface/interface/grain boundary control | 宮岡 裕樹 | 広島大学 先進機能物質研究センター | 礒部繁人 | 鈴木啓太,吉田すずか,原田真吾,内田悠,澤厚貴,遠堂敬史,王永明 | 機器利用/Equipment Utilization | - | ['HK-202：オージェ電子分光装置', 'HK-301：環境セル対応透過電子顕微鏡', 'HK-302：電界放出形走査電子顕微鏡', 'HK-304：集束イオンビーム加工・観察装置', 'HK-403：集束イオンビーム加工装置'] | アンモニア(NH3)は農業関連分野の肥料の原料等として広く用いられている極めて重要かつ有用な化合物であり、最近では水素キャリアとしても注目を集めている。一般に、窒素分子は非常に安定な三重結合を有しており、この窒素分子を原子へ解離するためには高温、高圧条件が必要となる。近年、Liと14族元素の合金（M＝Si, Ge, Sn, Pb）が窒素分子を容易に解離して窒化リチウムを生成することが示され、NH3 合成方法として下記①～③のが提案された[1,2]。窒化反応 ① Li17M4 ＋ N2 → Li3N ＋ Li-M水素化反応 ② Li3N ＋ H2 → NH3 ＋ LiH合金再生反応 ③ LiH ＋ Li-M → Li17M4 ＋ H2 上記反応では比較的温和な条件で NH3を合成可能であり、小規模分散型NH3合成方法の実現も期待できる。また、これらの反応は、Liに対する14族元素2種類の割合を17：4とした三元系合金でも同様に進行する。当研究室におけるこれまでの研究では、Li-Si-Sn系において良好なアンモニア合成反応を示し、かつ、それぞれの窒化反応特性には明確な差異が見られた。そこで、本研究ではSiとSnの比率を0.5ずつ変化させたLi17SixSn4-x合金を用いて、より温和な条件でNH3合成を可能とする組成を調査した。[1] S. Yamaguchi et al. ACS Omega 2017,2,1081-1088. [2] K. Goshome, et al. Materials Transaction 2015, 1, 410-414 | Li17SixSn4-xの組成となるようにLi, Si, Snを混合し、ボールミリング法により作製した。この際、SiとSnの比率を0.5ずつ変化させ、計9試料の組成比が異なるLi17SixSn4-x合金を作製した。その後、熱天秤-質量分析装置(TG-MS)を用いて、各試料に対して窒化処理、水素化処理、合金再生処理を施すことにより、NH3合成反応特性を調査した。また、X線回折法(XRD)を用いて窒化前後および合金再生後の試料の結晶相を精査した。試料の微細組織はオージェ電子分光装置(AES)を用いて観察した。 | 窒化処理に伴うLi17SixSn4-xの窒化率を、Li17SixSn4-xに含まれるSiの割合をパラメーターとしてFig.1に示した。なお、図中の点線は、Li17Si4とLi17Sn4の混合物が濃度変化を生じずに窒化したと仮定した際の窒化率を示している。この実験結果より、Siの比率がx = 0.5~1.5の組成において、三元系合金にすることで窒化量が増加した。このように窒化量が増加した理由として、Si元素の生成が二元系合金よりも促進されたことが考えられる。 |  | [] | [] | 0件 | 0件 | 1153 | LoiPx25yVitvsQXt
22HK0005 | 光誘起ソフトイオン化基板の創製 | 北海道大学 / Hokkaido Univ. | 外部利用/External Use | 加工・デバイスプロセス/Nanofabrication | - | 量子・電子制御により革新的な機能を発現するマテリアル/Materials using quantum and electronic control to perform innovative functions | - | プラズモニクス、質量分析,蒸着・成膜/Evaporation and Deposition,ALD,PVD,スパッタリング/Sputtering,成形/Molding,リソグラフィ/Lithography,EB,膜加工・エッチング/Film processing and Etching,電子顕微鏡/Electron microscopy,電子分光,フォトニクス/ Photonics,表面・界面・粒界制御/ Surface/interface/grain boundary control | 大須賀 潤一 | 大阪大学、日本電子 | 古谷浩志 | 松尾保孝 | 共同研究/Joint Research | 技術代行/Technology Substitution | ['HK-620：ICP高密度プラズマエッチング装置（フッ素）', 'HK-621：反応性イオンエッチング装置', 'HK-624：シリコン深掘りエッチング装置', 'HK-625：高分解能電界放射型走査型電子顕微鏡', 'HK-602：超高精度電子ビーム描画装置(125kV)'] | 質量分析におけるレーザー脱離ソフトイオン化法はマトリックスを用いることが一般的に行われている。本研究では、マトリックスフリーの質量分析を目指し、表面の微細構造と貴金属による光アンテナ効果による全く新しいレーザー誘起ソフトイオン化基板の開発を目指した。 | シリコン基板上の1.2mm角の領域に、電子線リソグラフィーとドライエッチング、スパッタ等を用いて直径数100nm、高さ100nm程度のピラー構造を作製した。また、ピラー構造先端に金ナノ構造や、金ナノ構造と誘電体が積層した構造を作製した。その後、パターン上にグリシン溶液を滴下し、レーザー脱離ソフトイオン化質量分析装置（MALDI)にて、イオン化状態についての分析を行った。 | シリコン基板上では、非常に高いレーザー照射光強度でもグリシンのイオン化はほとんど生じなかった。一方、ピラー化したシリコン基板ではイオン化したグリシン分子が測定された。また、先端に金ナノ構造が配置された基盤では、さらに低いレーザー照射で、より多くのグリシンイオン化が測定できた。今後は、イオン化効率の向上のメカニズムについて検討を行う。 | なし。 | [] | [] | 0件 | 0件 | 1152 | aiHVpMDWV7R7W7xH
22HK0013 | 水中光合成によるナノ材料の作製 | 北海道大学 / Hokkaido Univ. | 内部利用（ARIM事業参画者以外）/Internal Use (by non ARIM members) | 計測・分析/Advanced Characterization | 物質・材料合成プロセス/Molecule & Material Synthesis | 量子・電子制御により革新的な機能を発現するマテリアル/Materials using quantum and electronic control to perform innovative functions | 革新的なエネルギー変換を可能とするマテリアル/Materials enabling innovative energy conversion | 電子顕微鏡/Electron microscopy,電子分光,赤外・可視・紫外分光/Infrared and UV and visible light spectroscopy,赤外・可視・紫外分光/Infrared and UV and visible light spectroscopy,表面・界面・粒界制御/ Surface/interface/grain boundary control,太陽電池/ Solar cell,エネルギー貯蔵/ Energy storage | 張 麗華 | 北海道大学大学院工学研究院ｴﾈﾙｷﾞｰ・ﾏﾃﾘｱﾙ融合領域研究センター | Yu Zhehan,山﨑和太郎,大澤雅弥,能登亮太,福島幸大,早野 彩夏,宮下 弘渡,林 學毅,熊井 宏樹 | 大多亮,吉田すずか,鈴木啓太 | 機器利用/Equipment Utilization | - | ['HK-101：ダブル球面収差補正走査透過型電子顕微鏡', 'HK-201：X線光電子分光装置'] | Based on our early research work, a newpathway of producing variety of metal oxides nanocrystallites (NCs) wasreported, which we call it SPSC (Submerged Photo-Synthesis of Crystallites)method. The SPSC method is a photosynthesis technique to createnanoparticles or nano-surface structures of metal oxides only by lightirradiating the metal in water under normal temperature and pressure. Althoughthis method has been reported to be effective for Zn, Cu, and Fe,it has not been applied to W or Mo because W and W do not dissolve in wateralone, which is essential for SPSC method. In this study, we attempted to dissolveW and Mo by using H2O2 beforehand, and then photosynthesizeH2WO4 and H2MoO4 nanoparticles byirradiating the solution with ultraviolet (UV) light. The morphologies of thesynthesized nanoparticles were observed, and the reaction mechanism was analyzed. | The SPSC experiment was conducted by submergingmetal plate W in H2O2 solution under UV illumination.After that, morphologies of the NCs was observed by a FE-SEM and TEM (JEM-2000FX). Thenanoparticles were characterized using an X-ray photoelectron spectroscopy(XPS, JEOL, JPS-9200), and a Cs-corrected Scanning Transmission ElectronMicroscope (Titan3 G2 60-300). | A yellow-green powder of WO3 was obtainedby using the 10% H2O2, and a brighter yellow powder of H2WO4was obtained by using the 35% H2O2. It was found that WO3 and H2WO4 are nanoparticles with diameters of about 100nm and 300 nm, respectively. Therefore, the tungsten nano-oxides weresuccessful fabricated by SPSC method by using H2O2solution.The reaction mechanism of the SPSC process was considered. Firstly, the dissolution of W or Mointo H2O2 generally involves a redox reaction. Then, underUV irradiation, H2O2 is decomposed into hydroxyl radicals. Finally,it is considered that the dissolved MeO42- reacts withthe generated OH radicals andcrystallizes as H2WO4 and H2MoO4 nanoparticles. | Reference: Souta Fujii, et al. Materials Letters. 302, 130344(2021) | ['Zhehan Yu, Mesoporous single crystal titanium oxide microparticles for enhanced visible light photodegradation, Optical Materials, 127, 112297(2022).\nDOI: 10.1016/j.optmat.2022.112297', 'Zhehan Yu, Facile modification of TiO2 nanoparticles with H2O2 +\xa0NH4F for enhanced visible light photodegradation of rhodamine B and methylene blue, Materials Today Communications, 33, 104213(2022).\nDOI: 10.1016/j.mtcomm.2022.104213'] | ['能登亮太，張麗華，渡辺精一．次亜塩素酸と過酸化水素を用いた水中結晶光合成による機能性酸化銅ナノ表面作製．化学系学協会北海道支部2023年冬季研究発表会．２０２３年１月', '林學毅，Melbert Jeem，張麗華，渡辺精一．機能性モリブデン-タングステンナノ酸化物複合材料の水中光合成．令和４年度日本顕微鏡学会北海道支部学術講演会．２０２２年１１月', 'YU Zhehan，張麗華，渡辺精一．Facile Modification of TiO2 Nanoparticles with H2O2 + NH4F for Enhanced Visible Light Photodegradation of Rhodamine B and Methylene Blue．令和４年度日本顕微鏡学会北海道支部学術講演会．２０２２年１１月', '早野彩夏，Melbert Jeem，林學毅，張麗華，渡辺精一．水中光照射下におけるドーピング誘起光学的相転移．日本金属学会2022年秋期(第171回)講演大会．２０２２年9月', '福島幸大，張麗華，渡辺精一．G-SPSCを用いた結晶Si 太陽電池のZnO-NRs 反射防止層．日本金属学会2022年秋期(第171回)講演大会．２０２２年9月', '林學毅，張麗華，渡辺精一．機能性モリブデン-タングステンナノ酸化物複合材料の水中光合成．日本金属学会2022年秋期(第171回)講演大会．２０２２年9月', '西村真拓，渡辺精一，張麗華．CuO ナノワイヤーメッシュを用いた太陽光水蒸発の基礎的調査．２０２２年度 日本金属学会・日本鉄鋼協会両北海道支部合同サマーセッション．２０２２年７月', '酒井達也，沖中憲之，張麗華，渡辺精一．尿素・グリシン混合燃料を用いた液相燃焼合成によるSr9Al6O18:Sm3+蓄光体の作製．２０２２年度 日本金属学会・日本鉄鋼協会両北海道支部合同サマーセッション．２０２２年７月', 'YU Zhehan，張麗華，渡辺精一．Facile Modification of TiO2 Nanoparticles with H2O2 + NH4F for Enhanced Visible Light Photodegradation of Rhodamine B and Methylene Blue．２０２２年度 日本金属学会・日本鉄鋼協会両北海道支部合同サマーセッション．２０２２年７月'] | 0件 | 0件 | 1160 | VU7qUR32Cy9gRKJJ
22HK0014 | 酸窒化物誘電体厚膜の作製とその微細構造観察 | 北海道大学 / Hokkaido Univ. | 内部利用（ARIM事業参画者以外）/Internal Use (by non ARIM members) | 計測・分析/Advanced Characterization | - | 量子・電子制御により革新的な機能を発現するマテリアル/Materials using quantum and electronic control to perform innovative functions | - | 電子顕微鏡/Electron microscopy,集束イオンビーム/Focused ion beam,表面・界面・粒界制御/ Surface/interface/grain boundary control | 鱒渕 友治 | 北海道大学大学院工学研究院応用化学部門 構造無機化学研究室 | 竹内 大登,辻 侑希,草野 晴香 | 内田悠,澤厚貴 | 技術補助/Technical Assistance | 機器利用/Equipment Utilization | ['HK-302：電界放出形走査電子顕微鏡', 'HK-304：集束イオンビーム加工・観察装置'] | ペロブスカイト型酸窒化物は300程度の比較的高い比誘電率を比較的高い温度域まで示すことから、高温用途のコンデンサなどへの応用が期待されている。しかし、1000℃以上の焼結時に窒素の一部を放出して半導体化するため、緻密な焼結体の作製が困難だった。本研究では、電気泳動堆積法を用いてペロブスカイト型酸窒化物の厚膜成形体を作製し、B2O3焼結助剤の共存下で焼結さらに再窒化することで緻密でかつ窒素欠損の無い焼結体を得ることを目的とした。B2O3焼結助剤および再窒化反応が焼結体の微細組織に与える影響を調査した。 | ペロブスカイト型酸窒化物SrTaO2NとBaTaO2Nはアンモニア窒化法で作製した。それぞれSrCO3またはBaCO3を少量混合した懸濁液を作製し電気泳動堆積することで膜厚100µmの厚膜成形体を作製した。B2O3と一緒に厚膜成形体を0.2MPaのN2雰囲気中、1400℃で4ｈ焼結した。得られた焼結体はアンモニア気流中アニールすることで焼結時に放出された窒素量を戻した。試料の微細組織はFE-SEM(JSM-6500F, jeol）で観察した。 | 電気泳動堆積法で作製したSrTaO2N厚膜成形体を1400℃で焼結すると相対密度93％まで緻密化したが、NH3中の再窒化反応で粒界から割れた。SrTaO2Nは正方晶系であり、再窒化反応による格子の異方的な膨張によって粒界割れを起こしたと考えられる。一方、立方晶系のBaTaO2NはB2O3の共存下で焼成すると92%まで緻密化し、さらに焼結後の再窒化反応でも焼結体が割れることはなかった。厚さ100µmのBaTaO2N厚膜焼結体を相対密度89％で得ることができた（図１）。室温における誘電特性を評価したところ、104Hzにおいて比誘電率390、誘電損失0.08を示した。 | 特になし | ['Hiroto Takeuchi, Preparation of thick dense ceramic films of dielectric BaTaO2N through electrophoretic deposition, Ceramics International, 49, 21825-21829(2023).\nDOI: 10.1016/j.ceramint.2023.04.004', 'Akira Hosono, Ferroelectric BaTaO2N perovskite — Towards structure-property relationship study on high-quality crystals and ceramics prepared with the aid of liquid phase, Solid State Sciences, 144, 107310(2023).\nDOI: 10.1016/j.solidstatesciences.2023.107310'] | ['竹内大登、宮本大生、鱒渕友治、樋口幹雄、石井健斗（NIMS)、打越哲郎（NIMS）、電気泳動堆積法を用いたBaTaO2N厚膜焼結体の作製（口頭）、日本セラミックス協会2023年年会', '竹内大登, 宮本大生, 鱒渕友治, 樋口幹雄, 石井健斗（NIMS), 打越哲郎（NIMS)、ペロブスカイト型酸窒化物 ATaO2N (A=Sr, Ba)誘電体の高密度化（口頭）、第61回セラミックス基礎科学討論会', 'Y. Masubuch, H. Takeuchi, X. Wen, M. Higuchi, Dielectric properties of BaTaO2N perovskite ceramics, 11th International Symposium on Nitrides (Saint-Malo, France) 2023/5/2-5.', 'Y. Masubuch, H. Takeushi, X. Wen, M. Higuchi, Preparation of dielectric oxynitride BaTaO2N dense ceramic films through electrophoretic deposition, International Conference on Sintering 2023 (Gifu, Japan) 2023/8/27-31.'] | 0件 | 0件 | 1161 | oqRSNBqcPcH2SJzM
21UE0002 | 硝酸塩水溶液中における重原子の希釈濃縮シフトの研究 | 電気通信大学 / UEC | 内部利用（ARIM事業参画者以外）/Internal Use (by non ARIM members) | 計測・分析/Advanced Characterization | - | マテリアルの高度循環のための技術/Advanced materials recycling technologies | - | 化学シフト,スピンスピン結合,スピン軌道相互作用,スピン密度,核磁気共鳴/Nuclear magnetic resonance | 桑原 大介 | 電気通信大学研究設備センター | 朝倉由光,藤井俊介 | 桑原大介,北田昇雄,小林利章 | 機器利用/Equipment Utilization | - | ['UE-003：溶液NMR装置'] | 重原子を含むマテリアルにおいては、重原子が周りの原子核に様々な相対論的効果を及ぼすことが知られている。本研究ではエチレンジアミン4酢酸（EDTA）Pbキレート錯体について、錯体に取り込まれた重原子Pbが周りの原子核に及ぼす相対論的効果を研究した。 | EDTA-Pbキレート錯体について、1次元1H NMR、1次元13C NMRの測定を行い、1Hと13Cの化学シフトの変化を調べた。また1H-1H COSY、HMQC、1H-13C HETCOR等の2次元NMRスペクトルを測定し、1Hと13Cに現れるスピン-スピン結合を観測した。 | 1次元の1H NMRスペクトルに現れた共鳴線の分裂（スピン-スピン結合）の源を探るために1H-1H COSY、HMQCを行った。両スペクトルの観測結果からは、1H共鳴線が包摂されたPbとのカップリングで分裂しているのか、あるいは1H共鳴線が近接1Hとのカップリングで分裂しているのかを判断できなかった。そこで本研究ではEDTA-Pb錯体中のPb原子と1Hとの直接的なカップリングを見いだすために1H-13C HETCORの測定を行った。Fig.1にEDTA-Pb錯体の1H-13C HETCORの2次元NMRスペクトルを示す。この測定結果から、Pbを包摂したEDTAキレート錯体においてはPb原子と周りの1Hはスピン-スピン結合をしていないことが明らかになった。 |  | [] | [] | 0件 | 0件 | 3248 | 3UAwVrN21ML5HurN
22HK0002 | 低放射化フェライト鋼の照射下微細組織発達に及ぼす核変換ガス原子の影響 | 北海道大学 / Hokkaido Univ. | 外部利用/External Use | 計測・分析/Advanced Characterization | - | 量子・電子制御により革新的な機能を発現するマテリアル/Materials using quantum and electronic control to perform innovative functions | - | 電子顕微鏡/Electron microscopy,走査プローブ顕微鏡/Scanning probe microscopy,イオンミリング/Ion milling,集束イオンビーム/Focused ion beam,電子顕微鏡/Electron microscopy,走査プローブ顕微鏡/Scanning probe microscopy,イオンミリング/Ion milling,集束イオンビーム/Focused ion beam,表面・界面・粒界制御/ Surface/interface/grain boundary control | 野澤 貴志 | 量子科学技術研究開発機構核融合炉構造材料開発グループ | 橋本直幸,岡弘 | 橋本直幸,原田真吾,内田悠 ,澤厚貴,遠堂敬史,王永明,森 有子,平井 直美,大多亮,谷岡 隆志,大久保 賢二 | 機器利用/Equipment Utilization | - | ['HK-103：マルチビーム超高圧電子顕微鏡', 'HK-301：環境セル対応透過電子顕微鏡', 'HK-304：集束イオンビーム加工・観察装置', 'HK-403：集束イオンビーム加工装置', 'HK-404：超高分解能電界放出形走査電子顕微鏡'] | 原型炉での構造材料における核融合中性子照射効果予測に関する研究のうち、照射下での欠陥挙動及びそれに起因する材料特性変化の理解のため、各種照射場での欠陥生成挙動、照射下微細組織変化に及ぼす核変換ヘリウム・水素の相乗効果、析出物の相安定評価、照射硬化・変形挙動のメカニズム解明に取り組み、核変換ヘリウム影響の理解の進展、核融合中性子照射影響の解明、照射劣化モデルの構築を最終目標とする。 | 核融合炉構造材の候補である低放射化フェライト・マルテンサイト鋼F82H に対し、470oCで23 dpaまでFe3++H+イオンDual照射(H+イオン濃度45 appm/dpa)及び500oCで20 dpaまでFe3++He++H+イオンTriple照射(He+イオン濃度11 appm/dpa, H+イオン濃度45 appm/dpa：核融合炉条件)を行い、マトリクス、ブロック境界、亜粒界、析出物近傍におけるキャビティのサイズ分布を精査した。粒界の性格評価にはTEMを用い、粒界を挟んで隣接する2つの結晶粒の菊池線図から各結晶粒粒界面の面指数を求め、粒界面の原子密度比を算出した。 | 粒界面の原子密度比が1未満の粒界は、点欠陥に対するシンク強度が高い傾向にあることを確認した。図１に(a)Fe＋シングル照射、(b) (Fe++He+)デュアル照射、(c) (Fe++He++H+)トリプル照射(核融合炉条件)を行った時の粒界近傍の明視野像それぞれ示す。He，H存在下では、粒界近傍で微小なバブルが一様に形成したが、粒界から離れた領域ではボイドが形成した。このボイドは、Heを臨界の値まで吸収した後、粒界へ流入せず過飽和に存在していた空孔を吸収し成長したものと推察される。DualおよびTripleイオン照射実験により、F82H中のキャビティ分布に明確な差異が確認された。図2に、 Triple照射(左)及びDual照射(右)したF82H中における、ブロック境界及び析出物近傍の微細組織を示す。Triple照射材中の高He, H濃度領域において、マトリクスやブロック境界、析出物表面に微小キャビティが観察される。また、He,Hがほとんど存在しない領域では大きなサイズのボイドが形成している。一方、Dual照射材では、照射条件が類似しているにもかかわらず、Triple照射材中に観られたキャビティ形成は観察されない。これらの結果をもとに、F82H中のキャビティ形成に及ぼすHe,Hの効果について、以下のように考察した。F82H中にHeが存在する場合、空孔及びHeは自身の捕獲サイトにトラップされキャビティの核を形成すると考えられるが、ここでキャビティが高密度に核形成した場合は、余剰空孔の吸収のみでは成長できず、極微小空孔型クラスタ( |  | [] | ['N. Hashimoto, H. Oka, M. Ando, Y. Watanabe, T. Nozawa, “Effect of transmutation gas atoms on cavity formation around grain boundaries in F82H”, NuMat2022 (The Nuclear Materials Conference), Ghent, Belgium, 2022.10.24-28.', '橋本直幸, 核融合工学部会\u3000企画セッション「大学における核融合炉研究の関連施設の現状\u3000―加速器を利用した材料研究―」「電子線/イオン同時照射下における微細組織変化その場観察圖子光樹，日本原子力学会・2021年春の年会, オンライン開催, 2021.3.17-3.19.'] | 0件 | 0件 | 1149 | eylTfdiIrhZz7Mj6
22HK0001 | 構造材への核分裂生成物の吸着・再蒸発／浮遊プロセスの原子レベルでの解明 | 北海道大学 / Hokkaido Univ. | 外部利用/External Use | 計測・分析/Advanced Characterization | 計測・分析/Advanced Characterization | 量子・電子制御により革新的な機能を発現するマテリアル/Materials using quantum and electronic control to perform innovative functions | - | 電子顕微鏡/Electron microscopy,走査プローブ顕微鏡/Scanning probe microscopy,イオンミリング/Ion milling,集束イオンビーム/Focused ion beam,電子顕微鏡/Electron microscopy,走査プローブ顕微鏡/Scanning probe microscopy,イオンミリング/Ion milling,集束イオンビーム/Focused ion beam,表面・界面・粒界制御/ Surface/interface/grain boundary control | 鈴木 恵理子 | 日本原子力研究開発機構 | 橋本直幸,岡弘 | 橋本直幸,原田真吾,内田悠,澤厚貴,遠堂敬史,王永明,森 有子,平井 直美,大多亮,谷岡 隆志,大久保 賢二 | 機器利用/Equipment Utilization | 機器利用/Equipment Utilization | ['HK-102：電界放射型分析電子顕微鏡', 'HK-301：環境セル対応透過電子顕微鏡', 'HK-304：集束イオンビーム加工・観察装置', 'HK-403：集束イオンビーム加工装置', 'HK-407：精密イオン研磨装置'] | 福島第一原子力発電所（1F）の廃止措置における工法選定、作業員被ばく管理等のためには、炉内構造材へのセシウム（Cs）化学吸着が大きく影響を及ぼす原子炉内のCs分布のより正確な評価が必要である。本研究では、鋼材へのCs化学吸着挙動を解明して、多様な化学条件に対応可能なモデルを構築するため、①600～700℃付近でのCs化学吸着モデル構築の要否判断のためにCsの化学吸着反応速度定数に係る知見を実験的に取得し、酸化層内部に微細に生成したCs化学吸着生成物を同定しCs化学吸着プロセスを検討した。 | 当該材料について、600~700℃におけるCs化学吸着反応速度の算出、Cs化学吸着生成物の化学形及び組織、さらに、TEMによるステンレス鋼の高温酸化挙動と合わせたCs化学吸着挙動を観察した。 | 600~700℃におけるCs化学吸着反応速度定数は、高温とは異なる温度依存性を示した。さらに、Cs化学吸着生成物の化学形及び組織は、温度だけでなく深さ方向にも依存することが判明した。また、TEM観察により、ステンレス鋼の高温酸化挙動と合わせたCs化学吸着挙動の検討を試みたが、試料作製が思うようにいかず、今後の課題とした。 |  | [] | [] | 0件 | 0件 | 1148 | o2FOk49ZLZa3JuVo
21YG0006 | PP/ウレタン系ゴムブレンドの粘度測定 | 山形大学 / Yamagata Univ. | 内部利用（ARIM事業参画者以外）/Internal Use (by non ARIM members) | 加工・デバイスプロセス/Nanofabrication | 計測・分析/Advanced Characterization | マルチマテリアル化技術・次世代高分子マテリアル/Multi-material technologies / Next-generation high-molecular materials | - | 粘弾性,ポリプロピレン,強度,高強度・生分解性プラスチック/ High-strength, biodegradable plastic | 高橋 友季 | 山形大学 |  |  | 機器利用/Equipment Utilization | - | ['YG-001：ツインドライブ型レオメータ'] | 耐衝撃性を高めたポリプロピレン（PP）として、工業的に は重合段階で熱可塑性エラストマーであるエチレンプロピレンゴム(EPR)を添加するリアクターブレンドが行われている。しかし、この手法は流動性、耐衝撃性の観点からほぼ限界に来ている。本研究では、水素結合に着目し、PPに分散しやすくかつ加工時には流動性を阻害しないようなエラストマーを合成し、耐衝撃性、流動性の観点から検討を行う。 | 試験片(直径25mm,厚さ1mmのディスク)は熱プレス機(MINI-TEST PRESS,(株)東洋精機製作所)を用いて作製した.温度210°C，溶融時間2分,3MPaで2分,15MPaで3分，冷却温度23°Cで5MPaの圧力をかけて，冷却時間1分の条件で圧縮成形した. 動的粘弾性測定は回転型レオメータを使用し,直径25mmのパラレルプレートを用いた.測定温度は210°Cで行った.また,窒素雰囲気下で測定を行った.いずれの試料も線形ひずみの範囲で測定を行った. | H-PP/エラストマー20wt%について、210 °Cで動的粘弾性測定を行った。市販エラストマー、本研究で合成したエラストマーを添加した系を比較すると，貯蔵弾性率G'が H-PPに比べて市販エラストマーではやや大きい値を示した.本研究で合成したエラストマー添加系では、市販エラストマーに比べて明らかに低周波数領域でH-PPよりも大きい値を示し，ショルダーのような領域が確認された。市販エラストマー系は大きな分散系になっているか、一部はPPに溶解し、本研究で合成したエラストマー添加系では分散系が小さいか、より相分離した相が多い可能性がある。 |  | [] | [] | 0件 | 0件 | 2610 | ga6ClLcnl8dhacFE
22HK0003 | 積層欠陥エネルギー制御による新規FCC構造材料の探求 | 北海道大学 / Hokkaido Univ. | 内部利用（ARIM事業参画者以外）/Internal Use (by non ARIM members) | 計測・分析/Advanced Characterization | - | 量子・電子制御により革新的な機能を発現するマテリアル/Materials using quantum and electronic control to perform innovative functions | マルチマテリアル化技術・次世代高分子マテリアル/Multi-material technologies / Next-generation high-molecular materials | 電子顕微鏡/Electron microscopy,走査プローブ顕微鏡/Scanning probe microscopy,イオンミリング/Ion milling,集束イオンビーム/Focused ion beam,電子顕微鏡/Electron microscopy,走査プローブ顕微鏡/Scanning probe microscopy,イオンミリング/Ion milling,集束イオンビーム/Focused ion beam,表面・界面・粒界制御/ Surface/interface/grain boundary control,ハイエントロピー材料/ High entropy material | 橋本 直幸 | 北海道大学大学院工学研究院材料科学部門 | 岡弘 | 原田真吾,内田悠 ,澤厚貴,遠堂敬史,王永明,森 有子,平井 直美,大多亮,谷岡 隆志,大久保 賢二 | 機器利用/Equipment Utilization | 機器利用/Equipment Utilization | ['HK-103：マルチビーム超高圧電子顕微鏡', 'HK-301：環境セル対応透過電子顕微鏡', 'HK-304：集束イオンビーム加工・観察装置', 'HK-403：集束イオンビーム加工装置', 'HK-404：超高分解能電界放出形走査電子顕微鏡'] | 原子炉構造材料の開発は、これまでオーステナイトステンレス鋼及び低合金鋼といった信頼性の高い鉄鋼材料を中心に行われてきたが、近年になって特異な材料特性を有するハイエントロピー合金(HEA)[1][2]に注目が集まっている。照射下で使用されるFCC型構造材料ではフランク型転位ループに代表される積層欠陥型照射欠陥が形成し、照射硬化などの材料劣化を引き起こす。これらの照射欠陥の形成には積層欠陥エネルギー(SFE)が密接に関係していると考えられている。本研究では、代表的なHEA(Cantor合金)から放射化元素Coを除いたCoフリーHEAを対象として、耐照射性及び機械的特性を評価する目的で、Ni及びN濃度が異なる合金の積層欠陥エネルギー(SFE) の算出及び引張試験、電子線照射実験を行った。 | Ni及びN濃度の異なるHEA(Cr0.8FeMnNixx = 1, 1.3, 1.5)をアーク溶解法により作製後、均質化熱処理(1160 ℃, 24 h)、冷間圧延(90%)、再結晶熱処理(1000 ℃, 4 h)を施した試料に対して、公称ひずみ5 %まで引張試験を行い、透過型電子顕微鏡(TEM)を用いて方向から拡張転位の幅を精確に測定し、当該試料の剛性率及びポアソン比を用いてSFEを算出した。さらに、各試料から微小引張試験片(SS-J1)を作製し、歪み速度1×10-3 s-1、室温で引張試験を行った。また、薄膜試料に対して電子線照射実験を行い、TEM観察により照射前後の微細組織変化を観察した。 | SFEはNi濃度の増加に伴い増加する一方、N濃度の増加に伴い減少する傾向がみられた。また、引張試験の結果(Fig.1)から、高N濃度試料が高強度及び高延性を有することが示された。また、400℃における照射損傷組織から、フランク型転位ループの平均サイズ: dと数密度: Nを求めたところ、Ni濃度の増加に伴い、d及びNが減少する傾向がみられた(Fig.2)。以上より、Ni 濃度及び N 濃度の最適化により、Co フリーHEA の機械特性及び耐照射性の更なる向上が期待できると言える。今後、機械特性にN濃度が及ぼす影響について、変形過程の転位組織観察を行い詳細に検討する。また、イオン照射試料の微細組織及び機械特性変化を行い、SFEと耐照射性の関係について精査する。 | 参考文献[1] F. Otto et al., Acta Materialia 61 (2013) 5743-5755.[2] N. A. K. P. Kumar et al., Acta Materialia 113 (2016) 230-244. | ['N. Hashimoto, Effect of stacking fault energy on irradiation damage in reduced activation high entropy alloys, Journal of Nuclear Materials, 566, 153767(2022).\nDOI: 10.1016/j.jnucmat.2022.153767'] | ['福本圭祐、橋本直幸、岡弘、礒部繁人 "Coフリーハイエントロピー合金の積層欠陥エネルギー及び耐照射性”, 材料照射研究会2022・高エネルギー環境用材料照射評価研究会，仙台, 2022. 12.7-9.', 'N. Hashimoto, S. Sudo, K. Fukumoto, H. Oka, S. Isobe, "Impurity effect on mechanical property and irradiation damage evolution in Cr0.8FeNixMny concentrated solid-solution alloys", The 2022 Nuclear materials Conference, Ghent, Belgium, 2022. 10. 24-28.', '福本圭祐、橋本直幸、岡弘、礒部繁人 "CoフリーFCC型ハイエントロピー合金の積層欠陥エネルギーに及ぼすNi及びNの効果”, 日本金属学会2022年秋期(大171回)講演大会, 福岡工業大学, 2022. 9. 20-23.'] | 0件 | 0件 | 1150 | QV6q3M792g0h0S74
21YG0005 | PVDF/変成PMMAの動的粘弾性 | 山形大学 / Yamagata Univ. | 内部利用（ARIM事業参画者以外）/Internal Use (by non ARIM members) | 加工・デバイスプロセス/Nanofabrication | 計測・分析/Advanced Characterization | マルチマテリアル化技術・次世代高分子マテリアル/Multi-material technologies / Next-generation high-molecular materials | - | 粘弾性 | 川島 稜大 | 山形大学 |  |  | 機器利用/Equipment Utilization | - | ['YG-001：ツインドライブ型レオメータ'] | ポリフッ化ビニリデン(PVDF)はモノマー単位で極性を有し、圧電材料として知られている。これら有機系材料は無機系材料（PZT）などの圧電セラミックス)と比べ柔軟 性を有すため薄膜化が容易である。そのため、空中で使用する高周波(MHz 帯)の超音波ト ランスドューサの振動子として応用が期待されている。しかし、空気と振動子の密度差が大きいため両者の音響インピーダンスの差は大きく、超音波は空気中にほとんど透過しない。本研究では PVDF 系材料を発泡することによって結晶構造の変化、電気特性に影響が生じるかという点に着目しており、発泡成形性に影響を及ぼす粘弾性について検討する。 | 試料は MW=300,000 の PVDFと MW=1,350,000 の超高分子量アクリル共重合体を使用し、二軸混練機(MC15C,Xplore Instruments 社)を用いて 温度 230°C、回転数 50rpm で 3 分間溶融混練した。粘弾性は周波数依存を線形範囲内で窒素雰囲気下で測定した。 | PVDF単体では温度を変えてマスターカーブを書くことができ、温度時間換算則が成り立った。また、低周波数側では終端緩和を観察することができた。一方、超高分子量アクリルを５，１０ｗｔ％添加すると、添加量とともに低周波数領域においてあきらかに貯蔵弾性率の増加が見られた。その一方、損失弾性率はほとんど変化していない。屈折率の差が小さいかもしれないが、透明性は変化が無いため、超高分子量アクリルはPVDFに相容し、緩和時間を増加させたものと考えられる。 |  | [] | [] | 0件 | 0件 | 2609 | 5gQEaD6flTvG0pX9
21YG0003 | 架橋ポリオレフィン可塑化（資源化）の研究／開発 | 山形大学 / Yamagata Univ. | 外部利用/External Use | 加工・デバイスプロセス/Nanofabrication | 計測・分析/Advanced Characterization | マルチマテリアル化技術・次世代高分子マテリアル/Multi-material technologies / Next-generation high-molecular materials | マテリアルの高度循環のための技術/Advanced materials recycling technologies | 架橋、ポリエチレン、リサイクル、粘弾性 | 塩野 武男 | （株）オオハシ |  |  | 技術代行/Technology Substitution | - | ['YG-001：ツインドライブ型レオメータ'] | 高圧電線ケーブルの被覆材、床暖房給湯パイプには架橋ポリエチレンが用いられているが、それらは架橋によりリサイクルができない。そこで、可塑化をめざしてさまざまな混練条件により処理された架橋ポリエチレンについて、溶融状態における動的粘弾性（ひずみ依存性、周波数依存性）を測定し、混練条件と可塑化の度合いを比較する。 | 可塑化処理は高せん断型の二軸混練機を用いて行われた。粘弾性は、周波数0.1〜100rad/s、200℃で測定した。 | 架橋ポリエチレンは、貯蔵弾性率G'が約0.1MPa程度で、周波数依存性がほとんどなく、損失弾性率よりも大きい値を示した。つまり、損失デルタが1より小さく、周波数依存性が小さいことから典型的な架橋体ということができる。しかし、高せん断混練機で処理をすることで、この弾性率の周波数依存性が大きくなり、せん断速度が大きくなるほど可塑化が進行することが分かった。 |  | [] | [] | 0件 | 0件 | 2607 | 3bEeTpSkYk4T9JdL
21YG0004 | PA/変成ETFEブレンドの動的粘弾性 | 山形大学 / Yamagata Univ. | 内部利用（ARIM事業参画者以外）/Internal Use (by non ARIM members) | 加工・デバイスプロセス/Nanofabrication | 計測・分析/Advanced Characterization | マルチマテリアル化技術・次世代高分子マテリアル/Multi-material technologies / Next-generation high-molecular materials | - | 粘弾性,リアクティブ,バリア | 阿部 直貴 | 山形大学 |  |  | 機器利用/Equipment Utilization | - | ['YG-001：ツインドライブ型レオメータ'] | 水素のような高圧気体の貯蔵・輸送部材にはポリアミド 6(PA6) 系コンパウンド材料が用いられているが，その普及の為にはより高いバリア性と低温機械特 性を両立し，成形加工性に優れるポリマーアロイが求められている.これまで低温タフネスを改良 する材料として酸変成エチレンテトラフルオロエチレン交互共重合体(m-ETFE)添加が検討されており、ここではそのブレンドのレオロジーについて検討する。 | サンプルとしてPA(MFR=10.5g/10min, 235°C, 2.16kg)， ETFE(MFR=25g/10min, 297°C, 5kgf)，m-ETFE(MFR=4.1g/10min, 235°C, 2,16kg)を用いた.混練は二軸押出機を用い 260°C，200rpm で行った.レオロジー測定は一軸伸長粘度測定を行った.一軸伸長粘度測定は幅 26mm，高さ 10mm，厚み 0.3mm のサンプルをプレス成形により作製し，回転型レオメータを用いて 240°C，ひずみ速度 0.1, 0.3, 1.0 /s で行った. | PA/m-ETFEブレンドにおいて、m-ETFEリッチでは、ひずみ速度を変えても線形粘弾性から求められた線形の伸長粘度曲線とほぼ一致する結果であったが、PAリッチでは、小さいひずみでは線形の伸長粘度曲線と一致するが、ひずみの大きい領域においては、線形の伸長粘度曲線から上方に粘度が時間とともに増加する結果が得られた。両サンプルとも線状分子であり、混練中に化学反応により鎖状構造が変化するようなリアクティブプロセッシングであることが示唆される。 |  | [] | [] | 0件 | 0件 | 2608 | DkZoYmkGAq4k1a8E
21YG0002 | フッ素系ポリマーを用いたリアクティブポリマーアロイのレオロジーに関する研究/開発 | 山形大学 / Yamagata Univ. | 外部利用/External Use | 加工・デバイスプロセス/Nanofabrication | 計測・分析/Advanced Characterization | マルチマテリアル化技術・次世代高分子マテリアル/Multi-material technologies / Next-generation high-molecular materials | - | 低温衝撃,バリヤ,ETFE,高強度・生分解性プラスチック/ High-strength, biodegradable plastic | 西 栄一 | AGC（株） |  |  | 技術代行/Technology Substitution | - | ['YG-001：ツインドライブ型レオメータ'] | 燃料タンクやホースは強度とともにバリア性、成形加工性が求められる。フッ素系ポリマーは耐薬品性に加え、低温衝撃性にも優れるが他の樹脂との親和性が低い。本研究では官能基を導入した変成フッ素高分子を用いて、リアクティブプロセッシングによって作製されたポリマーアロイがどのようなモルフォロジーを形成するか、それによるレオロジーや加工性に及ぼす影響を検討する。 | ポリアミド、エチレンビニルアルコール共重合体（EVOH）、エチレンーテトラフルオロエチレン交互共重合体（ETFE）を二軸押出機によって溶融混練した。粘弾性は、周波数0.1〜100rad/s、280℃で測定した。 | ポリアミド、エチレンビニルアルコール共重合体（EVOH）、エチレンーテトラフルオロエチレン交互共重合体の単体の粘弾性を測定した。PAは低周波数において貯蔵弾性率が傾き2を示し、終端緩和を示している。一方、EVOH、ETFEはより高いG’を示した。これらのブレンド物の時間スイープを測定したところ、時間とともにG’、G”が大きく増加しており、測定中の化学反応が生じていることが分かった。 |  | [] | [] | 0件 | 0件 | 2606 | d7puJpNjuRLSkhT9
21YG0001 | セルロースナノファイバーの分散駅の流動配向に伴う粘弾性変化に関する研究 | 山形大学 / Yamagata Univ. | 外部利用/External Use | 加工・デバイスプロセス/Nanofabrication | 計測・分析/Advanced Characterization | マルチマテリアル化技術・次世代高分子マテリアル/Multi-material technologies / Next-generation high-molecular materials | - | セルロースナノファイバー、ポリプロピレン、複合材料、粘弾性 | 佐藤 勲征 | 宮城県産業技術総合センター |  |  | 技術代行/Technology Substitution | - | ['YG-001：ツインドライブ型レオメータ'] | 高分子系複合材料の強化繊維として期待されるセルロースナノファイバー (CNF)の補強効果に寄与する繊維長や流動時の配向性に係わる測定・評価方法の確立を目指し、CNF分散液のレオロジ一挙動について粘弾性測定装置を用いて測定する。 | 機械粉砕によって得られたセルロースナノファイバーを化学修飾することによって疎水化処理を行った。これらを220℃で2軸混練することによってポリプロピレンに溶融混練し、ポリプロピレン複合体を得た。溶融体の動的粘弾性を回転型レオメータを用いて180〜220℃の範囲で周波数0.1〜100rad/sでスイープした。測定は線形範囲内で窒素雰囲気で行った。 | 未修飾のセルロースナノファイバーは目視にてポリプロピレン中に明らかに凝集していることが明確である。一方、疎水化したセルロースナノファイバーはその凝集体が減っていることが分かる。溶融粘弾性では、未修飾のセルロースナノファイバーを添加したポリプロピレンでは、もとのポリプロピレンよりも低周波数側でやや貯蔵弾性率が上昇している。一方、疎水化したセルロースナノファイバーを添加したポリプロピレンでは、低周波数側の貯蔵弾性率が明らかに上昇しており、この測定から分散性の向上が図られているものと言える。 |  | [] | [] | 0件 | 0件 | 2605 | iRigHf603quwH7cz
22HK0004 | 低放射化ハイエントロピー合金の耐照射性評価と照射損傷メカニズムの解明 | 北海道大学 / Hokkaido Univ. | 内部利用（ARIM事業参画者以外）/Internal Use (by non ARIM members) | 計測・分析/Advanced Characterization | - | 量子・電子制御により革新的な機能を発現するマテリアル/Materials using quantum and electronic control to perform innovative functions | マルチマテリアル化技術・次世代高分子マテリアル/Multi-material technologies / Next-generation high-molecular materials | 電子顕微鏡/Electron microscopy,走査プローブ顕微鏡/Scanning probe microscopy,イオンミリング/Ion milling,集束イオンビーム/Focused ion beam,電子顕微鏡/Electron microscopy,走査プローブ顕微鏡/Scanning probe microscopy,イオンミリング/Ion milling,集束イオンビーム/Focused ion beam,表面・界面・粒界制御/ Surface/interface/grain boundary control,ハイエントロピー材料/ High entropy material | 橋本 直幸 | 北海道大学大学院工学研究院材料科学部門 | 岡弘 | 橋本 直幸,原田真吾,内田悠,澤厚貴,遠堂敬史,王永明,大多亮,谷岡 隆志,大久保 賢二,森 有子,平井 直美 | 機器利用/Equipment Utilization | - | ['HK-304：集束イオンビーム加工・観察装置', 'HK-103：マルチビーム超高圧電子顕微鏡', 'HK-301：環境セル対応透過電子顕微鏡', 'HK-404：超高分解能電界放出形走査電子顕微鏡', 'HK-407：精密イオン研磨装置'] | 既存軽水炉構造材料の開発研究は、高信頼性と高安全性を有するオーステナイトステンレス鋼や低合金鋼などの鉄鋼材料を中心に行われてきた[1]が、近年になって、特異な材料特性を有するハイエントロピー合金（HEA）を原子炉構造材料へ応用するための基礎研究が活発化してきた[2]。照射下におけるFCC型構造材料中には、フランク型転位ループや積層欠陥四面体（SFT）といった積層欠陥型の照射欠陥が形成することで、材料の照射硬化や照射脆化を引き起こす。これらの照射欠陥と積層欠陥エネルギー（SFE）には密接な関係性がある[3-5]。本研究では、MnおよびNiの濃度を変えたCrFeNiMn系FCC型HEAのSFEを実験的に算出した後、電子線照射実験によって耐照射性評価を試みた。 | C及びN濃度の異なるCr0.8FeMnxNiy合金をアーク溶解により作製し、均質化熱処理（1160 ℃, 24 h）、冷間圧延・打ち抜き、再結晶熱処理（1160℃, 4 h）を施した。Table1に各試料の化学組成を示す。続いて、超高圧電子顕微鏡(HVEM)を用いて電子線照射その場観察実験を行った。照射後、被照射領域におけるフランク型転位ループの数密度およびサイズ分布を調査し、C及びN濃度の関数として整理した。並行して、公称ひずみε=5%まで引張試験を行った試料に対し、透過型電子顕微鏡（TEM）を用いて方向から拡張転位の幅を精確に測定し、SFEを算出した。なお、FeCr0.8NixMn合金については、N濃度の異なる資料を用意し、引張特性及び照射損傷組織に及ぼすNの影響も併せて調査した。 | Fig.1に400℃で0.2dpaまで電子線照射したCr0.8FeMnNi合金中に形成したフランク型転位ループ像を,Fig.2に各試料で観察されたフランクループのサイズ分布を示す。本実験条件において、両合金におけるフランクループの数密度及びサイズは、C濃度上昇に伴いそれぞれ増加及び減少する傾向が観られた(Fig. 3)。この結果は、マトリクス中の不純物原子がフランクループの核形成を促進すること示唆しており、耐照射性に優位性があると言われるHEAにおいても、照射損傷挙動に対する不純物の影響は無視できないことを明示している。また、400℃におけるFeCr0.8NiMn系HEAの照射損傷挙動を調査した結果、NiおよびMn濃度の増加に伴い、照射欠陥の形成が抑制された（Fig. 4）。これらの結果は、SFEの制御により、Coフリー(Cr0.8FeNixMny系)HEAの耐照射性を向上させられることを示唆している。 | 参考文献[1] S.J. Zinkle and L.L. Snead, Annu.Rev. Mater. Res. 44 (2014) 241-267.[2] Ming-Hung Tsai, Materials ResearchLetters, 2014, Vol. 2, No. 3, 107–123.[3] R. Schäublin, Z.Yao, N. Baluc, M. Victoria, Phil. Mag., Vol 85 (2005) 4-7.[4]N. Hashimoto, T. Fukushi, E. Wada, W-Y. Chen, J. Nucl. Mater. 545 (2021)152642.[5] N. Hashimoto, E. Wada, H. Oka, J.Nucl. Mater. (2022) 153767. | ['Peng Bi, Effect of Al on oxidation behavior of Al CrCuFeNi2 (x\xa0=\xa00.2, 0.4, 0.6) high entropy alloys, Corrosion Science, 208, 110697(2022).\nDOI: 10.1016/j.corsci.2022.110697', 'Yun Zong, Irradiation behavior of HfNbTaTiV in comparison of HfNbTaTiZr and F82H, Journal of Nuclear Science and Technology, 60, 859-865(2023).\nDOI: 10.1080/00223131.2022.2162141', 'N. Hashimoto, Effect of stacking fault energy on irradiation damage in reduced activation high entropy alloys, Journal of Nuclear Materials, 566, 153767(2022).\nDOI: 10.1016/j.jnucmat.2022.153767', 'Yun Zong, Study on irradiation effects of refractory bcc high-entropy alloy, Nuclear Materials and Energy, 31, 101158(2022).\nDOI: 10.1016/j.nme.2022.101158'] | ['須藤漱太朗、橋本直幸、岡弘、礒部繁人\u3000”低放射化HEAの損傷組織に及ぼす不純物の影響” 日本金属学会・日本鉄鋼協会両北海道支部冬季講演大会，室蘭工業大学, 2023. 1.19-20.', '藤井謙成、橋本直幸、上田幹人、礒部繁人、岡弘\u3000”ハイエントロピー合金の水溶液腐食特性評価” 日本金属学会・日本鉄鋼協会両北海道支部冬季講演大会，室蘭工業大学, 2023. 1.19-20.', '橋本直幸, “Coフリーハイエントロピー合金の高温水蒸気酸化評価” 材料照射研究会2022・高エネルギー環境用材料照射評価研究会，仙台, 2022. 12.7-9.', '須藤漱太朗、橋本直幸、岡弘、礒部繁人, “低放射化HEAの損傷組織に及ぼす不純物の影響” 材料照射研究会2022・高エネルギー環境用材料照射評価研究会，仙台, 2022. 12.7-9.', '藤井謙成、橋本直幸、上田幹人、礒部繁人、岡弘, “ハイエントロピー合金の水溶液腐食評価” 材料照射研究会2022・高エネルギー環境用材料照射評価研究会，仙台, 2022. 12.7-9.', '福本圭祐、橋本直幸、岡弘、礒部繁人 "Coフリーハイエントロピー合金の積層欠陥エネルギー及び耐照射性”, 材料照射研究会2022・高エネルギー環境用材料照射評価研究会，仙台, 2022. 12.7-9.', '須藤漱太朗、橋本直幸、岡弘、礒部繁人\u3000”Coフリーハイエントロピー合金の積層欠陥エネルギー及び耐照射性” 日本顕微鏡学会北海道支部学術講演会，北海道大学, 2022. 11.19.', 'Bi Peng、橋本直幸、岡弘、礒部繁人”Irradiation hardening and damage microstructure of Co-free high entropy alloys and 316L stainless steel at 300oC” 日本顕微鏡学会北海道支部学術講演会，北海道大学, 2022. 11.19.', 'N. Hashimoto, S. Sudo, K. Fukumoto, H. Oka, S. Isobe, "Impurity effect on mechanical property and irradiation damage evolution in Cr0.8FeNixMny concentrated solid-solution alloys", The 2022 Nuclear materials Conference, Ghent, Belgium, 2022. 10. 24-28.', '橋本直幸、長友真裕子、林重成、礒部繁人、岡弘 "CoフリーFCC型ハイエントロピー合金の高温水蒸気酸化評価”, 日本金属学会2022年秋期(大171回)講演大会, 福岡工業大学, 2022. 9. 20-23.', '福本圭祐、橋本直幸、岡弘、礒部繁人 "CoフリーFCC型ハイエントロピー合金の積層欠陥エネルギーに及ぼすNi及びNの効果”, 日本金属学会2022年秋期(大171回)講演大会, 福岡工業大学, 2022. 9. 20-23.', '藤井謙成、橋本直幸、上田幹人、礒部繁人、岡弘 "Coフリーハイエントロピー合金の水溶液腐食特性評価”, 日本金属学会2022年秋期(大171回)講演大会, 福岡工業大学, 2022. 9.20-23.', '橋本直幸、井窪亮太、礒部繁人、岡弘 "BCC型ハイエントロピー合金の機械特性及び耐照射性評価”, 日本金属学会2022年秋期(大171回)講演大会, 福岡工業大学, 2022.9. 20-23.', '須藤漱太朗、橋本直幸、岡弘、礒部繁人\u3000"ハイエントロピー合金の照射損傷組織に及ぼす不純物の影響”, 日本金属学会2022年秋期(大171回)講演大会, 福岡工業大学, 2022. 20-23.', 'Bi Peng、橋本直幸、岡弘、礒部繁人”Irradiation hardening and damage microstructure of Co-free high entropy alloys and 316L stainless steel at 300C” 日本金属学会2022年秋期(大171回)講演大会, 福岡工業大学, 2022. 9. 20-23.', 'Bi Peng、橋本直幸、岡弘、礒部繁人”CoフリーFCC型ハイエントロピー合金におけるNi 及びN濃度の影響” 日本金属学会・日本鉄鋼協会両北海道支部合同サマーセッション，北海道大学, 2022. 7.15.'] | 0件 | 0件 | 1151 | phV4rS5koprjo5Dt
21UE0001 | 生物・化学発光の分子基盤確立と材料開発展開 | 電気通信大学 / UEC | 内部利用（ARIM事業参画者以外）/Internal Use (by non ARIM members) | 物質・材料合成プロセス/Molecule & Material Synthesis | 計測・分析/Advanced Characterization | マテリアルの高度循環のための技術/Advanced materials recycling technologies | 次世代ナノスケールマテリアル/Next-generation nanoscale materials | 有機合成,分子構造,結晶構造,光計測,反応解析,生体機能,核磁気共鳴/Nuclear magnetic resonance,クロマトグラフ/Chromatography,質量分析/Mass spectrometry,赤外・可視・紫外分光/Infrared and UV and visible light spectroscopy,核磁気共鳴/Nuclear magnetic resonance,クロマトグラフ/Chromatography,赤外・可視・紫外分光/Infrared and UV and visible light spectroscopy,X線回折/X-ray diffraction,質量分析/Mass spectrometry,資源使用量低減技術/ Technologies for reducing resource usage,未利用資源の有効利用技術/ Technologies for effective utilization of unused resources,ナノ粒子/ Nanoparticles,メソポーラス材料/ Mesoporous material | 平野 誉 | 電気通信大学大学院情報理工学研究科 | 松橋千尋,山崎倫尚,納田菜摘,當眞英明,名内拓海,石川健晴,佐藤拓実,山澤奈穂 | 桑原大介,北田昇雄 | 機器利用/Equipment Utilization | - | ['UE-003：溶液NMR装置', 'UE-018：精密構造解析用X線回折装置', 'UE-005：HPC型単結晶X線回折装置', 'UE-012：高速応答FT-IR', 'UE-013：ESI-TOF型質量分析計'] | 我々は、「生物発光」に学ぶバイオイメージング技術の光化学基盤を提供するため、反応機構の解明と機能性発光物質の開発を進めている。具体的に、ウミホタル、オワンクラゲ、ホタルを中心に、生物発光の高性能発光の仕組みを分子レベルで解明し、この知見を光機能材料の開発に活かす研究を行っている。併せて、結晶内の化学反応によって化学発光を示すソフトクリスタル化学発光系の創製を推進している。特に、化学発光イメージングにより結晶反応の反応学理の構築と結晶発光材料開発を進めている。 | 生物発光と化学発光を示す有機化合物（発光基質）を設計、合成し、その発光特性を評価する実験を行った。発光基質の有機合成を行い、その構造決定や反応解析のためにNMR装置 (ECA－500)、ESI-TOF型質量分析計 (JMS-T100 Accu TOF)、MALDI-スパイラルTOF 質量分析装置 (JMS-S3000)、FT-IR分光計 (Nicolet 6700)を利用している。結晶内での化学発光反応を解析する研究では、作製した単結晶の構造解析のために単結晶X線回折装置 (XtaLab Synergy)を利用し、結晶の加熱に伴う熱物性変化を熱分析装置 (DSC8230/TG8120)で評価、結晶性の確認のために粉末X回折測定を粉末X線測定装置 (Ultima III)とX線回折装置 (SmartLab)を用いて回折パターンを測定して評価した。 | 生物発光研究では、新規なホタル発光系の生物発光基質を有機合成して発光酵素との反応による発光特性を評価した。その結果、発光基質のπ共役構造を反映して発光極大波長の制御に成功した。バイオイメージング等の生体分析応用の基礎となる論理的な高性能発光基質の分子設計指針の情報を提供している。 化学発光研究では、結晶性の化学発光基質を有機合成して結晶試料の加熱による発光反応を光検出で追跡し解析した。新たな化学発光系として芳香族化合物のエンドペルオキシドを用いて検討した結果、熱分解で生成する一重項酸素由来の近赤外発光の観測に成功した。近赤外領域の化学発光は結晶中での再吸収等の影響を受けにくいため、結晶反応解析を進めるための有力な反応系になると期待される。 | 下記の共同研究者の皆様に深く感謝いたします。植草秀裕 准教授（東工大），大山滉永氏（東工大植草研），佐藤文菜 講師（自治医科大），一柳光平 博士（高エネ研、現在SPring-8），森川淳子 教授（東工大），劉 芽久哉 博士（東工大・AIST），藤澤弘樹氏（東工大森川研），小畑繁昭 博士（コンフレックス），中山尚史 博士（コンフレックス），後藤仁志 教授（豊橋技科大），山路 稔 准教授（群馬大），長谷川真士 講師（北里大），真崎康博 教授（北里大）， V. R. Viviani 教授（ブラジル・サンカルロス大） | ['Chihiro Yoshida, Synthesis of polyenylpyrrole derivatives with selective growth inhibitory activity against T-cell acute lymphoblastic leukemia cells, Bioorganic & Medicinal Chemistry Letters, 37, 127837(2021).\nDOI: 10.1016/j.bmcl.2021.127837', 'Genta Kamiya, Development of Phenyl Oligoene-type Firefly Luciferin Analogues with Extended π-Electronic Conjugation for Near-infrared Bioluminescence, Chemistry Letters, 50, 1523-1525(2021).\nDOI: 10.1246/cl.210261', 'Norihisa Yamasaki, Singlet-oxygen Chemiluminescence from Heated Crystal Samples of 9,10-Diphenylanthracene Endoperoxides, Chemistry Letters, 50, 1681-1683(2021).\nDOI: 10.1246/cl.210354', 'Chihiro Matsuhashi, (Invited) A Soft-Crystal Chemiluminescence System: Luminescence Property of Adamantylideneadamantane 1,2-Dioxetanes Conjugated with a Fluorophore, ECS Meeting Abstracts, MA2021-01, 699-699(2021).\nDOI: 10.1149/MA2021-0115699mtgabs', 'Takashi Hirano, (Invited) Study on Soft-Crystal Chemiluminescence, a Solid-State Chemistry to Support Devise Development, ECS Meeting Abstracts, MA2021-01, 697-697(2021).\nDOI: 10.1149/MA2021-0115697mtgabs'] | ['Chihiro Matsuhashi, Hironaga Oyama, Hidehiro Uekusa, Hiroki Fujisawa, Meguya Ryu, Junko Morikawa, Ayana Sato-Tomita, Kohei Ichiyanagi, and Takashi Hirano, “Thermal Reaction-induced Phenomena in Soft Crystals Found with 1,2-Dioxetane Chemiluminescence,” 3rd International Symposium on Soft Crystals jointed with 4th Internal Symposium on Photofunctional Chemistry of Complex Systems and IIS U Tokyo Symposium (Hawaii and on-line), Abstract p. 28 (2021, 12, 13).', 'Chihiro Matsuhashi, Takuya Ueno, Hironaga Oyama, Hidehiro Uekusa, Ayana Sato-Tomita, Kouhei Ichiyanagi, Meguya Ryu, Junko Morikawa, Shojiro Maki, and Takashi Hirano, “Crystalline-state chemiluminescence properties of 1,2-dioxetanes with structurally modulated chromophores,” Pacifichem 2021 (On line), (03) Organic: Poster-Virtual (2021.12 20).', '松橋千尋, 大山滉永, 植草秀裕, 佐藤文菜, 一柳光平, 牧昌次郎, 平野 誉, “２つの蛍光団を持つアダマンチリデンアダマンタン1,2-ジオキセタンの結晶内化学発光特性評価”, 2021年光化学討論会講演要旨集(web開催), 3C07 (2021.9.16).', '山﨑倫尚, 松橋千尋, 大山滉永, 植草秀裕, 森川淳子, 劉芽久哉, 牧昌次郎, 平野 誉, “アントラセンエンドペルオキシド結晶の加熱による近赤外化学発光の反応解析”, 2021年光化学討論会講演要旨集(web開催), 3C08 (2021.9.16).', '松橋千尋, 劉芽久哉, 藤澤弘樹, 大山滉永, 植草秀裕, 森川淳子, 牧昌次郎, 平野 誉, “アダマンチリデンアダマンタン 1,2-ジオキセタンの結晶化学発光特性と初期過程における速度論の評価”, 第31回基礎有機化学討論会要旨集(web開催), 1P044 (2021.9.21).', '山﨑倫尚, 松橋千尋, 大山滉永, 植草秀裕, 森川淳子, 劉芽久哉, 牧昌次郎, 平野 誉, “アントラセンエンドペルオキシド誘導体の結晶加熱による近赤外化学発光反応機構の解析”, 第31回基礎有機化学討論会要旨集(web開催), 3C06 (2021.9.23).', '松橋千尋, 藤澤弘樹, 劉芽久哉, 平野 誉, 森川淳子, “色素連結型アダマンチリデンアダマンタン 1,2-ジオキセタンの構造異性体結晶における化学発光特性および熱拡散率変化の評価”, 第42回日本熱物性シンポジウム (オンライン), C114 (2021.10.25).', '松橋千尋, 藤澤弘樹, 劉芽久哉, 辻井哲也, 平野 誉, 森川淳子, “蛍光団を導入したアダマンチリデンアダマンタン 1,2-ジオキセタンの結晶化学発光特性と熱物性の相関”, 第57回熱測定討論会 (オンライン), 2A1040,(2021.10.28).', '北田昇雄, 神谷弦太, 森屋-齊藤亮平, 岩野 智, 平野 誉, 牧昌次郎, “マルチカラールシフェリンアナログの開発”, 日本化学会第102春季年会（web開催）, K6-3am-09 (2022.3.25).'] | 0件 | 0件 | 3247 | sb8A5gJGI9bpx5PO