## ARIM課題一覧
ARIM ID | 年度 | タイトル | 概要 | 分野 | キーワード | 必要性コメント | 緊急性コメント | 実験装置 | 実験日 | 実験データ詳細 | ナノ課題データ | MEMS課題データ | 申請分野 | 利用装置
JPMXP1225TU0000 | 2025 | 研究タイトル | 研究概要 | 電子材料・磁性材料 | スピントロニクス,反強磁性体,断面構造解析 |  |  | 実験装置 | 2025-05-16 | ## 実験データ詳細 **type**: FIB加工（TEM試料作製） **share**: 1 **title**: タイトル **purpose**: 目的 **TEMグリッド**: 不使用 **compleate**: 1 **equipment**: [FIB] Quanta3D **動画撮影**: 不要 **主な観察目的**: 予備観察 **主な測定目的**: パウダー構造解析 **試料種別**: 単結晶 **視野探し**: 不要（均質） **TEMグリッド材質**: 不使用 **TEMグリッド支持膜**: 不使用 **試料ホルダ**: 2軸傾斜-分析ホルダ **解析区分**: EDS **試料コーティング**: 不使用 **グリッドの種類**: 不要 **試料材質**: バルク金属 **接着剤**: 不使用 **利用形態**: 代行 **加工区分**: 平面 **冷却**: 不要 **試料作製方法**: 電解研磨 **コーティング**: 不要 **動的観察**: 不要 **前処理「メッシュ貼り付け」**: 不要 **ダメージ除去ミリング**: 不要 **試料磁性**: なし **加速電圧**: 200kV **ジェントルミル加工**: 不要 **目的**: 片持ち針作製 **試料形態**: バルク, 薄膜 **前処理「切出し」**: 不要 **試料導電性**: なし **前処理コーティング**: 不要 **前処理「ディンプリング」**: 不要 **前処理「打ち抜き整形」**: 不要 **加工仕上がりサイズ**: 通常サイズ（横×縦＝15×7(μm)） **加工場所**: 指定の場所（検出器の利用あり） **前処理「琢磨」**: 不要 **試料保管方法**: 大気保管 **画像の種類**: 二次電子像 **前処理「琢磨」（研磨材粒径）**: 不要 **保護膜の種類**: C **観察部位**: 界面 **プレチルトホルダーの利用**: 不要 **試料保管条件**: 大気保存 **電解研磨：洗浄液**: 水 **前処理「精研磨」**: 不要 **加工仕上がり厚さ**: 100nm以下（高分解能観察用） **切り出し方位**: 断面 **最表面保護**: 不要 **前処理「荒研磨」**: 不要 **前処理樹脂包埋**: 不要 **スライスピッチ**: 10nm以下 **前処理「琢磨」（研磨材）**: 不要 |  |  | 高度なデバイス機能の発現を可能とするマテリアル